## Grupo 1
Ensayo Compresión No Confinada (ASTM 2166-66)
Calibración: |  | 0.001´´ plg * raya | [5 empty] | Area Corregida: |  |  | Ac = | Ap
dial vertical | = | [10 empty] | 1 - e
Calibración: |  | (LD*0,42)
carga | =
Fecha: | = | 2008-08-11
Grupo: | Valenzuela, Hernandez, Lopez, Neira, Rivera
Datos Probeta |  | Natural |  | Remoldeada |  | Rem. + W% | Datos Molde
Diámetro | [cm] | 4.98 |  |  |  |  | Diámetro |  | [cm] | 5
Altura | [cm] | 10.13 |  |  |  |  | Altura |  | [cm] | 10
Area | [cm2] | 19.48 |  |  |  |  | Area |  | [cm2] | 19.6
Volumen | [cm3] | 197.27 |  |  |  |  | Volumen |  | [cm3] | 196
Peso | [g] | 342
Humedad de Confección Prob. Natural | [6 empty] | Humedad de Confección Prob. Remoldeada
[7 empty] | Humedad Aparente |  |  |  | [%]
Peso Cápsula |  |  | [g] | 69.7 |  |  | Peso Cápsula |  |  |  | [g] | 70.6
Peso Cáps.+ S. Humedo |  |  | [g] | 114.1 |  |  | Peso Cáps.+ S. Humedo |  |  |  | [g] | 150.9
Peso Cáps.+ S. Seco |  |  | [g] | 106 |  |  | Peso Cáps.+ S. Seco |  |  |  | [g] | 133.3
Peso Agua |  |  | [g] |  |  |  | Peso Agua |  |  |  | [g]
Humedad |  |  | [%] | 22.31405 |  |  | Humedad |  |  |  | [%] | 28.07018
Deformación | Carga |  |  |  | Probeta |  | Deformación |  | Carga |  |  |  | Probeta
en | Probeta |  | Probeta |  | Rem. + W% |  | en |  | Probeta |  | Probeta |  | Rem. + W%
0.001´´ | Natural |  | Remoldeada |  |  |  | 0.001´´ |  | Natural |  | Remoldeada
5 | 2.5 |  | 2.5 |  | 3.5 |  | 120 |  | 16 |  | 6.5 |  | 10
10 | 5.5 |  | 5 |  | 5 |  | 140 |  | 16 |  | 5.5 |  | 10
15 | 8 |  | 6 |  | 6 |  | 160 |  | 16 |  | 5 |  | 9.5
20 | 9.5 |  | 7 |  | 7 |  | 180 |  | 16 |  | 5 |  | 9.5
25 | 11 |  | 8 |  | 8 |  | 200 |  | 15 |  | 4.5 |  | 9
30 | 13 |  | 9 |  | 8.5 |  | 250 |  | 14.5 |  | 4 |  | 8.5
35 | 14 |  | 9.5 |  | 9 |  | 300 |  | 14 |  | 4 |  | 8
40 | 15 |  | 10 |  | 9 |  | 350 |  | 12.5 |  | 4 |  | 7
45 | 15.5 |  | 10 |  | 9 |  | 400 |  | 11.5 |  | 4 |  | 6.5
50 | 16 |  | 10 |  | 9.5 |  | 450 |  | 10 |  | 4 |  | 6
60 | 16.5 |  | 10 |  | 9.5
70 | 16.5 |  | 10 |  | 10
80 | 16.5 |  | 9.5 |  | 10
90 | 17 |  | 8.5 |  | 10
100 | 16.5 |  | 7.5 |  | 10
Observaciones: |  | Sensitividad = Resistencia Inalterada / Resistencia Remoldeada
UNIVERSIDAD DE CHILE
Facultada de Ciencias Físicas y Matemáticas
Departamento de Ing. Civil

## Grupo 2
Ensayo Compresión No Confinada (ASTM 2166-66)
Calibración: |  | 0.001´´ plg * raya | [5 empty] | Area Corregida: |  |  | Ac = | Ap
dial vertical | = | [10 empty] | 1 - e
Calibración: |  | (LD*0,42)
carga | =
Fecha: | = | 2008-08-04
Grupo: | Pinilla, Riddell, Molina
Datos Probeta |  | Natural |  | Remoldeada |  | Rem. + W% | Datos Molde
Diámetro | [cm] | 4.94 |  |  |  |  | Diámetro |  | [cm] | 5
Altura | [cm] | 10.01 |  |  |  |  | Altura |  | [cm] | 10
Area | [cm2] | 19.12 |  |  |  |  | Area |  | [cm2]
Volumen | [cm3] | 191.86 |  |  |  |  | Volumen |  | [cm3]
Peso | [g] | 316.8
Humedad de Confección Prob. Natural | [7 empty] | Humedad de Confección Prob. Remoldeada
[8 empty] | Humedad Aparente |  |  |  | [%]
Peso Cápsula |  |  | [g] | 94.9 |  |  |  | Peso Cápsula |  |  |  | [g] | 72.5
Peso Cáps.+ S. Humedo |  |  | [g] | 148.5 |  |  |  | Peso Cáps.+ S. Humedo |  |  |  | [g] | 102
Peso Cáps.+ S. Seco |  |  | [g] | 135.2 |  |  |  | Peso Cáps.+ S. Seco |  |  |  | [g] | 93.6
Peso Agua |  |  | [g] |  |  |  |  | Peso Agua |  |  |  | [g]
Humedad |  |  | [%] | 33.00248 |  |  |  | Humedad |  |  |  | [%] | 39.81043
Deformación | Carga |  |  |  | Probeta |  | Deformación |  | Carga |  |  |  | Probeta
en | Probeta |  | Probeta |  | Rem. + W% |  | en |  | Probeta |  | Probeta |  | Rem. + W%
0.001´´ | Natural |  | Remoldeada |  |  |  | 0.001´´ |  | Natural |  | Remoldeada
5 | 2.2 |  | 2.2 |  | 4 |  | 120 |  | 42.7 |  | 15 |  | 21
10 | 4 |  | 4 |  | 9.5 |  | 140 |  | 40 |  | 12.5 |  | 17
15 | 6.5 |  | 5.8 |  | 12 |  | 160 |  | 33.3 |  | 10 |  | 15.9
20 | 8.5 |  | 7.5 |  | 13 |  | 180 |  | 28.5
25 | 10 |  | 10 |  | 14 |  | 200 |  | 26.5
30 | 11.3 |  | 11.5 |  | 15 |  | 250 |  | 25
35 | 16 |  | 14 |  | 16 |  | 300 |  | 24
40 | - |  | 15.2 |  | 16.8 |  | 350
45 | 20 |  | 16.2 |  | 18.5 |  | 400
50 | 23.5 |  | 18 |  | 19.5 |  | 450
60 | 30 |  | 19.5 |  | 21 |  | 500
70 | 35 |  | 21.1 |  | 21.3 |  | 600
80 | 37.3 |  | 22 |  | 21.4 |  | 700
90 | 40 |  | 22.2 |  | 21.6 |  | 800
100 | 41 |  | 19 |  | 21.9 |  | 900
Observaciones: |  | Sensitividad = Resistencia Inalterada / Resistencia Remoldeada
UNIVERSIDAD DE CHILE
Facultada de Ciencias Físicas y Matemáticas
Departamento de Ing. Civil