## 0,5 Kgf.
CORTE SIMPLE
CONSTANTES.
| Calibración Anillo Carga |  | [kg/dígito] |  |  | Apellido | Nombres
| Diametro probeta |  | [cm] |  |  | Gotschlich | Nicolas
| Altura de la Probeta |  | [cm] | 2 |  | Heresi | Pablo
| Volumen efectivo |  | [cm3] | 76.9 |  | Gonzalez | Cristian
Peso Específico de la Muestra
| Calibracion Dial Desplaz. Horizontal |  | [mm] | 0.002
| Calibracion Dial Desplaz. Vertical |  | [mm] | 0.01 | Diametro : | 7 | [cm]
| Calibracion Carga Horizontal |  | [kgf] | 0.2223 | Peso | 126.86 | [gr]
[5 empty] | DR% | 70
VARIABLES.
| Peso seco de la muestra |  | [gr]
| Densidad Máxima |  | [gr/cm3]
| Densidad Mínima |  | [gr/cm3]
| Densidad Seca |  | [gr/cm3]
Relacion de vacios
| Tension Normal |  | [kg/cm²] | 0.5
| Carga Aplicada |  | [kgf]
| consolidación inicial |  | [*calibracion vertical] | -15
|  |  | Deformación | Deformación | Carga
|  |  | Horizontal | Vertical | Horizontal
|  | 0 | 0 | 0 | 92
|  | 0 | 10 | 0 | 101
|  | 0 | 20 | 0.4 | 107
|  | 0 | 30 | 0.9 | 111
|  | 1 | 40 | 1.2 | 113
|  | 1 | 50 | 1.7 | 116
|  | 2 | 60 | 2.1 | 119
|  | 2 | 70 | 2.5 | 120
|  | 3 | 80 | 2.8 | 123
|  | 4 | 90 | 3 | 124
|  | 4 | 100 | 3.1 | 125
|  | 5 | 120 | 3.9 | 128
|  | 6 | 140 | 4.5 | 130
|  | 7 | 160 | 4.9 | 133
|  | 8 | 180 | 5.3 | 134
|  | 8 | 200 | 5.7 | 137
|  | 9 | 220 | 6.1 | 139
|  | 10 | 240 | 6.5 | 140
|  | 11 | 260 | 6.7 | 141
|  | 11 | 280 | 7 | 144
|  | 12 | 300 | 7.2 | 144
|  | 15 | 400 | 8 | 150
|  | 19 | 500 | 8.1 | 154
|  | 20 | 600 | 8.2 | 157
|  | 25 | 700 | 7.8 | 159
|  | 28 | 800 | 7 | 163
|  | 30 | 900 | 6 | 166
|  | 30 | 1000 | 4.5 | 168
|  | 34 | 1100 | 4.1 | 167
|  | 36 | 1200 | 1.7 | 167
|  | 40 | 1300 | 0 | 169
|  | 39 | 1400 | -1.5 | 171
|  | 40 | 1500 | -3.2 | 172
|  | 41 | 1600 | -4.8 | 174
|  | 43 | 1700 | -6.1 | 175
|  | 44 | 1800 | -7.5 | 176
|  | 45 | 1900 | -8.5 | 176
|  | 46 | 2000 | -9.8 | 176
|  | 47 | 2100
|  | 48 | 2200
|  | 49 | 2300
|  | 50 | 2400
|  | 51 | 2500
|  | 52 | 2600
|  | 52 | 2700
|  | 53 | 2800
UNIVERSIDAD DE CHILE
Facultad de Ciencias Físicas y Matemáticas
Departamento de Ing. Civil

## 1,0 KgF
CORTE SIMPLE
| Calibración Anillo Carga |  | [kg/dígito] |  |  | Apellido | Nombres
| Diametro probeta |  | [cm] |  |  | Gotschlich | Nicolas
| Altura de la Probeta |  | [cm] | 2 |  | Heresi | Pablo
| Volumen efectivo |  | [cm3] | 76.9 |  | Gonzalez | Cristian
Peso Específico de la Muestra
| Calibracion Dial Desplaz. Horizontal |  | [mm] | 0.002
| Calibracion Dial Desplaz. Vertical |  | [mm] | 0.01 | Diametro : | 7 | [cm]
| Calibracion Carga Horizontal |  | [kgf] | 0.2223 | Peso | 126.86 | [gr]
[5 empty] | DR% | 70
VARIABLES.
| Peso seco de la muestra |  | [gr]
| Densidad Máxima |  | [gr/cm3]
| Densidad Mínima |  | [gr/cm3]
| Densidad Seca |  | [gr/cm3]
Relacion de vacios
| Tension Normal |  | [kg/cm²] | 1
| Carga Aplicada |  | [kgf]
| consolidación inicial |  | [*calibracion vertical] | -49
|  |  | Deformación | Deformación | Carga
|  |  | Horizontal | Vertical | Horizontal
|  | 0 | 0 | 0 | 110
|  | 0 | 10 | 0 | 115
|  | 0 | 30 | 0.8 | 121
|  | 1 | 40 | 1.2 | 123
|  | 1 | 50 | 1.7 | 124
|  | 1 | 60 | 2 | 125
|  | 1 | 70 | 2.5 | 128
|  | 2 | 80 | 3 | 130
|  | 2 | 90 | 3.3 | 132
|  | 2 | 100 | 3.8 | 132
|  | 3 | 120 | 4.8 | 136
|  | 4 | 140 | 5.8 | 139
|  | 4 | 160 | 6.7 | 142
|  | 5 | 180 | 7.5 | 145
|  | 6 | 200 | 8.3 | 147
|  | 7 | 220 | 9.1 | 150
|  | 8 | 230 | 9.7 | 152
|  | 9 | 260 | 10.5 | 154
|  | 10 | 280 | 11.2 | 157
|  | 11 | 300 | 12 | 157
|  | 15 | 400 | 14.8 | 166
|  | 19 | 500 | 17 | 173
|  | 23 | 600 | 19 | 181
|  | 27 | 700 | 20.5 | 188
|  | 30 | 800 | 22 | 193
|  | 33 | 900 | 23.3 | 198
|  | 36 | 1000 | 24.1 | 202
|  | 38 | 1100 | 25 | 204
|  | 42 | 1300 | 26 | 211
|  | 44 | 1400 | 27.5 | 211
|  | 45 | 1500 | 27 | 213
|  | 49 | 1700 | 27 | 215
|  | 50 | 1800 | 27 | 216
|  | 51 | 1900 | 27 | 219
|  | 53 | 2000 | 27.1 | 219
|  | 54 | 2100
|  | 56 | 2200
|  | 57 | 2300
|  | 58 | 2400
|  | 59 | 2500
|  | 60 | 2600
|  | 62 | 2700
|  | 63 | 2800
UNIVERSIDAD DE CHILE
Facultad de Ciencias Físicas y Matemáticas
Departamento de Ing. Civil

## 2,0 KGF
CORTE SIMPLE
CONSTANTES.
| Calibración Anillo Carga |  | [kg/dígito] |  |  | Apellido | Nombres
| Diametro probeta |  | [cm] |  |  | Gotschlich | Nicolas
| Altura de la Probeta |  | [cm] | 2 |  | Heresi | Pablo
| Volumen efectivo |  | [cm3] | 76.9 |  | Gonzalez | Cristian
Peso Específico de la Muestra
| Calibracion Dial Desplaz. Horizontal |  | [mm] | 0.002
| Calibracion Dial Desplaz. Vertical |  | [mm] | 0.01 | Diametro : | 7 | [cm]
| Calibracion Carga Horizontal |  | [kgf] | 0.2223 | Peso | 126.86 | [gr]
[5 empty] | DR% | 70
VARIABLES.
| Peso seco de la muestra |  | [gr]
| Densidad Máxima |  | [gr/cm3]
| Densidad Mínima |  | [gr/cm3]
| Densidad Seca |  | [gr/cm3]
Relacion de vacios
| Tension Normal |  | [kg/cm²] | 2
| Carga Aplicada |  | [kgf]
| consolidación inicial |  | [*calibracion vertical] | -57
|  |  | Deformación | Deformación | Carga
|  |  | Horizontal | Vertical | Horizontal
|  | 0 | 0 | 0 | 110
|  | 0 | 10 | 0.1 | 118
|  | 0 | 20 | 7 | 1128
|  | 0 | 30 | 1.1 | 135
|  | 1 | 40 | 1.5 | 140
|  | 1 | 50 | 2.1 | 143
|  | 2 | 60 | 2.7 | 148
|  | 2 | 70 | 3 | 150
|  | 3 | 80 | 3.5 | 153
|  | 4 | 90 | 3.9 | 157
|  | 4 | 100 | 4.3 | 161
|  | 5 | 120 | 5.2 | 168
|  | 6 | 140 | 6 | 174
|  | 7 | 160 | 6.8 | 180
|  | 8 | 180 | 7.5 | 185
|  | 8 | 200 | 8.1 | 190
|  | 9 | 220 | 9 | 195
|  | 10 | 240 | 9.5 | 201
|  | 11 | 260 | 10 | 206
|  | 11 | 280 | 10.7 | 210
|  | 12 | 300 | 11.1 | 213
|  | 15 | 400 | 13.5 | 231
|  | 19 | 500 | 15.9 | 246
|  | 20 | 600 | 17.8 | 260
|  | 25 | 700 | 19.4 | 271
|  | 28 | 800 | 21 | 281
|  | 30 | 900 | 22.5 | 289
|  | 30 | 1000 | 23.8 | 296
|  | 34 | 1100 | 25 | 302
|  | 36 | 1200 | 25.5 | 308
|  | 40 | 1300 | 26.5 | 312
|  | 39 | 1400 | 27 | 316
|  | 40 | 1500 | 28 | 320
|  | 41 | 1600 | 28.5 | 322
|  | 43 | 1700 | 29.3 | 323
|  | 44 | 1800 | 30 | 323
|  | 45 | 1900
|  | 46 | 2000
|  | 47 | 2100
|  | 48 | 2200
|  | 49 | 2300
|  | 50 | 2400
|  | 51 | 2500
|  | 52 | 2600
|  | 52 | 2700
|  | 53 | 2800
UNIVERSIDAD DE CHILE
Facultad de Ciencias Físicas y Matemáticas
Departamento de Ing. Civil