## Hoja1
CI52C TECNOLOGÍA DEL HORMIGÓN
LABORATORIO Nº2
HORMIGONES DE PRUEBA
Hormigón | Tipo de Cemento | A/C | % Aridos | Va | Vp | pC | pA | pAridos | pTotal
CA1 | C | 0.55 | 0.65 | 650 | 350 | 396.2264 | 217.9245 | 1748.5 | 2362.651
CA2 | C | 0.55 | 0.7 | 700 | 300 | 339.6226 | 186.7925 | 1883 | 2409.415
CA3 | C | 0.55 | 0.75 | 750 | 250 | 283.0189 | 155.6604 | 2017.5 | 2456.179
Ca1 | C | 0.5 | 0.65 | 650 | 350 | 420 | 210 | 1748.5 | 2378.5
Ca2 | C | 0.5 | 0.7 | 700 | 300 | 360 | 180 | 1883 | 2423
Ca3 | C | 0.5 | 0.75 | 750 | 250 | 300 | 150 | 2017.5 | 2467.5
Cm1 | C | 0.45 | 0.65 | 650 | 350 | 446.8085 | 201.0638 | 1748.5 | 2396.372
Cm2 | C | 0.45 | 0.7 | 700 | 300 | 382.9787 | 172.3404 | 1883 | 2438.319
Cm3 | C | 0.45 | 0.75 | 750 | 250 | 319.1489 | 143.617 | 2017.5 | 2480.266
Cb1 | C | 0.4 | 0.65 | 650 | 350 | 477.2727 | 190.9091 | 1748.5 | 2416.682
Cb2 | C | 0.4 | 0.7 | 700 | 300 | 409.0909 | 163.6364 | 1883 | 2455.727
Cb3 | C | 0.4 | 0.75 | 750 | 250 | 340.9091 | 136.3636 | 2017.5 | 2494.773
ARA1 | AR | 0.55 | 0.65 | 650 | 350 | 396.2264 | 217.9245 | 1748.5 | 2362.651
ARA2 | AR | 0.55 | 0.7 | 700 | 300 | 339.6226 | 186.7925 | 1883 | 2409.415
ARA3 | AR | 0.55 | 0.75 | 750 | 250 | 283.0189 | 155.6604 | 2017.5 | 2456.179
ARa1 | AR | 0.5 | 0.65 | 650 | 350 | 420 | 210 | 1748.5 | 2378.5
ARa2 | AR | 0.5 | 0.7 | 700 | 300 | 360 | 180 | 1883 | 2423
ARa3 | AR | 0.5 | 0.75 | 750 | 250 | 300 | 150 | 2017.5 | 2467.5
ARm1 | AR | 0.45 | 0.65 | 650 | 350 | 446.8085 | 201.0638 | 1748.5 | 2396.372
ARm2 | AR | 0.45 | 0.7 | 700 | 300 | 382.9787 | 172.3404 | 1883 | 2438.319
ARm3 | AR | 0.45 | 0.75 | 750 | 250 | 319.1489 | 143.617 | 2017.5 | 2480.266
ARb1 | AR | 0.4 | 0.65 | 650 | 350 | 477.2727 | 190.9091 | 1748.5 | 2416.682
ARb2 | AR | 0.4 | 0.7 | 700 | 300 | 409.0909 | 163.6364 | 1883 | 2455.727
ARb3 | AR | 0.4 | 0.75 | 750 | 250 | 340.9091 | 136.3636 | 2017.5 | 2494.773
(Cb2)* | C | 0.4 | 0.7 | 700 | 300 | 409.0909 | 163.6364 | 1883 | 2455.727
(ARb2)* | AR | 0.4 | 0.7 | 700 | 300 | 409.0909 | 163.6364 | 1883 | 2455.727
*Con Aditivo Plastificante

## Planilla
CI52C TECNOLOGÍA DEL HORMIGÓN
Laboratorio 2
HORMIGONES DE PRUEBA
UNIDAD DE ÁRIDOS Y HORMIGONES DE PRUEBA | [28 empty] | Resistencia a comp. a los 14 días
[21 empty] | Dosificación corregida para |  | 30 | litros hormigón |  |  |  |  | Muestra 1 |  | Muestra 2 |  | Muestra 3
|  |  |  | Fecha confección | Grupo | Denominacion Hormigón | Tipo de Cemento | Relación agua cemento | Razón de áridos por m3 | Vol áridos, l | Vol pasta (-) aire, l | Peso Cemento, kg | Peso Agua, kg | Peso Áridos, kg | Peso Total, kg | Gravilla 20 mm sss | Arena gruesa 10 mm sss | Agua libre gravilla, l | agua libre arena, l | Agua de amasado corregida, l | Cemento, kg | Agua, kg | Gravilla, kg | Arena, kg | Temperatura Hormigón Fresco [°C] | Asentamiento del cono [cm] | Peso muestra para Determinación de densidad aparente [kg] | Porcentaje de aire [%] | Peso [kg] | Carga máxima [kgf] | Peso [kg] | Carga máxima [kgf] | Peso [kg] | Carga máxima [kgf]
DATOS
Razon w/c
a | 0.62 | alta |  | 2008-08-23 | C | Ca1 | C | 0.62 | 0.61 | 610 | 375 | 393.3566 | 243.8811 | 1640.9 | 2278.138 | 820.45 | 820.45 | -4.43043 | 15.178325 | 233.1332 | 11.8007 | 6.993997 | 24.4805871 | 25.06884975
m | 0.55 | media |  | 2008-08-30 | A | Ca2 | C | 0.62 | 0.65 | 650 | 335 | 351.3986 | 217.8671 | 1748.5 | 2317.766 | 874.25 | 874.25 | -4.72095 | 16.173625 | 206.4145 | 10.54196 | 6.192434 | 26.0858715 | 26.71270875
b | 0.48 | baja |  | 2008-08-23 | D | Ca3 | C | 0.62 | 0.69 | 690 | 295 | 309.4406 | 191.8531 | 1856.1 | 2357.394 | 928.05 | 928.05 | -5.01147 | 17.168925 | 179.6957 | 9.283217 | 5.390871 | 27.6911559 | 28.35656775
|  |  |  | 2008-08-30 | A | Cm1 | C | 0.55 | 0.61 | 610 | 375 | 424.5283 | 233.4906 | 1640.9 | 2298.919 | 820.45 | 820.45 | -4.43043 | 15.178325 | 222.7427 | 12.73585 | 6.68228 | 24.4805871 | 25.06884975
% Arido |  |  |  | 2008-09-13 | G | Cm2 | C | 0.55 | 0.65 | 650 | 335 | 379.2453 | 208.5849 | 1748.5 | 2336.33 | 874.25 | 874.25 | -4.72095 | 16.173625 | 197.1322 | 11.37736 | 5.913967 | 26.0858715 | 26.71270875 | 20.3 | 12 | 18.73 | 1.1 | 8.3 | 64300 | 8.28 | 63000 | 8.26 | 64000
61 | 0.61 | nº 1 |  | 2008-08-30 | B | Cm3 | C | 0.55 | 0.69 | 690 | 295 | 333.9623 | 183.6792 | 1856.1 | 2373.742 | 928.05 | 928.05 | -5.01147 | 17.168925 | 171.5218 | 10.01887 | 5.145654 | 27.6911559 | 28.35656775
65 | 0.65 | nº 2 |  | 2008-08-23 | C | Cb1 | C | 0.48 | 0.61 | 610 | 375 | 461.0656 | 221.3115 | 1640.9 | 2323.277 | 820.45 | 820.45 | -4.43043 | 15.178325 | 210.5636 | 13.83197 | 6.316907 | 24.4805871 | 25.06884975
69 | 0.69 | nº 3 |  | 2008-08-30 | B | Cb2 | C | 0.48 | 0.65 | 650 | 335 | 411.8852 | 197.7049 | 1748.5 | 2358.09 | 874.25 | 874.25 | -4.72095 | 16.173625 | 186.2522 | 12.35656 | 5.587567 | 26.0858715 | 26.71270875
|  |  |  | 2008-08-23 | D | Cb3 | C | 0.48 | 0.69 | 690 | 295 | 362.7049 | 174.0984 | 1856.1 | 2392.903 | 928.05 | 928.05 | -5.01147 | 17.168925 | 161.9409 | 10.88115 | 4.858227 | 27.6911559 | 28.35656775
|  |  |  | 2008-09-13 | G |  | C | 0.42 | 0.69 | 690 | 295 | 391.5929 | 164.469 | 1856.1 | 2412.162 | 928.05 | 928.05 | -5.01147 | 17.168925 | 152.3116 | 11.74779 | 4.569347 | 27.6911559 | 28.35656775 | 19 | 1.5 | 19 | 1.8 | 8.28 | 98900 | 8.34 | 100800 | 8.3 | 99100
Humedad | libre | Absorción | H total
Gravilla | -0.54 | 1.04 | 0.5
arena | 1.85 | 1.75 | 3.6 | 2008-09-11 | I | ARa1 | AR | 0.62 | 0.61 | 610 | 375 | 393.3566 | 243.8811 | 1640.9 | 2278.138 | 820.45 | 820.45 | -4.43043 | 15.178325 | 233.1332 | 11.8007 | 6.993997 | 24.4805871 | 25.06884975
|  |  |  | 2008-09-06 | E | ARa2 | AR | 0.62 | 0.65 | 650 | 335 | 351.3986 | 217.8671 | 1748.5 | 2317.766 | 874.25 | 874.25 | -4.72095 | 16.173625 | 206.4145 | 10.54196 | 6.192434 | 26.0858715 | 26.71270875
|  |  |  | 2008-09-11 | J | ARa3 | AR | 0.62 | 0.69 | 690 | 295 | 309.4406 | 191.8531 | 1856.1 | 2357.394 | 928.05 | 928.05 | -5.01147 | 17.168925 | 179.6957 | 9.283217 | 5.390871 | 27.6911559 | 28.35656775
*Con Aditivo Plastificante |  |  |  | 2008-09-06 | E | ARm1 | AR | 0.55 | 0.61 | 610 | 375 | 424.5283 | 233.4906 | 1640.9 | 2298.919 | 820.45 | 820.45 | -4.43043 | 15.178325 | 222.7427 | 12.73585 | 6.68228 | 24.4805871 | 25.06884975
|  |  |  | 2008-09-13 | H | ARm2 | AR | 0.55 | 0.65 | 650 | 335 | 379.2453 | 208.5849 | 1748.5 | 2336.33 | 874.25 | 874.25 | -4.72095 | 16.173625 | 197.1322 | 11.37736 | 5.913967 | 26.0858715 | 26.71270875 | 17.3 | 8 | 18.73 | 1.1 | 8.2 | 63400 | 8.2 | 61200 | 8.22 | 64000
Cemento C corriente |  |  |  | 2008-09-06 | F | ARm3 | AR | 0.55 | 0.69 | 690 | 295 | 333.9623 | 183.6792 | 1856.1 | 2373.742 | 928.05 | 928.05 | -5.01147 | 17.168925 | 171.5218 | 10.01887 | 5.145654 | 27.6911559 | 28.35656775
Cemento AR alta resistencia |  |  |  | 2008-09-11 | I | ARb1 | AR | 0.48 | 0.61 | 610 | 375 | 461.0656 | 221.3115 | 1640.9 | 2323.277 | 820.45 | 820.45 | -4.43043 | 15.178325 | 210.5636 | 13.83197 | 6.316907 | 24.4805871 | 25.06884975
|  |  |  | 2008-09-06 | F | ARb2 | AR | 0.48 | 0.65 | 650 | 335 | 411.8852 | 197.7049 | 1748.5 | 2358.09 | 874.25 | 874.25 | -4.72095 | 16.173625 | 186.2522 | 12.35656 | 5.587567 | 26.0858715 | 26.71270875
|  |  |  | 2008-09-11 | J | ARb3 | AR | 0.48 | 0.69 | 690 | 295 | 362.7049 | 174.0984 | 1856.1 | 2392.903 | 928.05 | 928.05 | -5.01147 | 17.168925 | 161.9409 | 10.88115 | 4.858227 | 27.6911559 | 28.35656775
|  |  |  | 2008-09-13 | H |  | AR | 0.42 | 0.69 | 690 | 295 | 391.5929 | 164.469 | 1856.1 | 2412.162 | 928.05 | 928.05 | -5.01147 | 17.168925 | 152.3116 | 11.74779 | 4.569347 | 27.6911559 | 28.35656775 | 17.4 | 0.5 | 18.91 | 1.8 | 8.3 | 100400 | 8.34 | 101100 | 8.32 | 100700
[6 empty] | (Cb2)* | C
[6 empty] | (ARb2)* | AR
Laboratorio de Hormigones de prueba del IDIEM
son 10 grupos, 20 HP , 18 sin aditivo y 2 con aditivos por confirmar
|  |  |  | Razón de áridos gravilla/arena de 50 y 50 | [22 empty] | Volumen muestra para Determinación de densidad aparente [l] |  |  |  |  | 7.892
|  |  |  | Hormigones sin aditivo salvo excepción | [22 empty] | Volumen muestra de ensayo de resistencia [cm^3] |  |  |  |  | 3375
Aspecto visual del hormigón
determinación de asentamineto de cono
determinación de densidad fresca
determinación de aire
Fotografías del aspecto
Vibrado en mesa
3 probetas cúbicas de 150 cm para ensayar a los 14 ds