## Hoja1
MECANISMOS DE REACCIONES CATALITICAS
Los pasos en la reaccion en la superficie involucran:
a) Adsorcion de al menos un de los reactantes en la superficie
b) Reaccion quimica en la superficie
c) Desorcion de los productos
Cada una de esta etapas ocurre con una cierta velocidad.
r ad
r rxn
r des
La velocidad de reaccion mas lenta controlara el fenomeno
Veamos algunas opciones de reacciones y mecanismos:
|  | A <---> B |  |  | mecanismo de Langmuir
Adsorcion |  | A + S <--> AS |  |  | 1
Reaccion |  | AS <---> BS |  |  | 2
Desorcion |  | BS <---> B + S |  |  | 3
| 1 | = + +
rad |  | rad = k11 PA (1 - - ) - k12 |  |  |  |  | 1
r rxn |  | r rxn = | k21 - k22 |  |  |  | 2
r des |  | r des = | k31 - k32 PB |  |  |  | 3
resolvamos supuniendo una etapa controlante a la vez:
a) supongamos que controla adsorcion
===> r rxn y rdes son mucho mayores que r ads
de la r ads podemos despreciar la reaccion inversa ya que todo lo
que se adsorbe reacciona.
rad = k11 PA (1 - - ) = k11 PA
de 2 |  |  | = /K2
de 3 |  |  | = PB / K3
|  | 1 | = + +
1 - - =
= 1 - PB / K3 - PB / K2 K3
= 1
1 + [ (1+ K2) PB / (K2 K3 ) ]
= 1
1 + K4 PB
por lo tanto la velocidad de reaccion controlante queda:
r = k11 PA
1 + K4 PB
A baja conversion de A, PB sera pequeño luego la ecuacion quedara como
|  | r = k11 PA |  | primer orden c/r a A
si K4 es grande o PB es grande:
|  | r = k11 PA/(K4 PB) |  |  | sera directamente proporcional
a A e inversamente propor
cional a B
Supongamos que controla la reaccion quimica
podemos asumir que a baja conversion
|  | r rxn = | k21 - k22
sera igual a |  | r = | k21
de la ecuacion 1 |  |  |  | = K1 PA
de la ecuacion 3 |  |  |  | = PB / K3
|  | 1 | = + +
reemplazando en el balance de sitios
= 1
1+ K1 PA + PB/K3
si controla la reaccion quimica |  |  |  | sera pequeño al igual que PB
luego reemplazando:
r = k21 K1 PA
1 + K1 PA
si graficamos r vs PA tendremos
alto valor de PA
r = k21
r
bajo PA ===> r = k21 K1 PA
PA
controla desorcion
|  | r des = | k31 - k32 PB
|  | r = | k31 - k32 PB
si controla desorcion podemos asumir que PB es pequeño
|  | r = | k31
de la ecuacion 1
= K1 PA
de la ec 2 |  |  |  | = /K2 |  |  | = K2
|  | 1 | = + +
1 = + +
K1 PA K2
1 = + +
K1 K2 PA K2
1 = ( 1 + 1 + 1 )
K1 K2 PA K2
= K1 K2 PA
1 + K1 PA + K1 K2 PA
|  | r | = k31 K1 K2 PA
1 + (1 + K2) K1 PA
esta ecuacion es esencialmente la misma que si controla la reaccion
Veamos el siguiente caso:
A2 < -----> B
en que existe disociacion de A
asumamos que B no se adsorbe
|  | A2 + 2 S < -----> 2 AS |  |  |  | 1
|  | AS <---> B + S |  |  |  | 2
r ad = k11 PA 2 - k12 2
1 = +
= 1 -
al equilibrio
k11 PA ( 1- )2 = 2
sacando raiz y despejando
= [ K1 PA ] 1/2
[ 1 + (K1 PA)1/2]
Veamos el caso de reacciones bimoleculares:
Langmuir Hinshelwood (LH) |  |  | o Langmuir-Hishenwood-Hougen-Watson (LHHW)
este considera que ambos reactantes se adsorben para reaccionar
s
s
A + B ----> Productos ( C 0 C + D)
adsorcion 1 |  | A + S <---> AS |  |  |  | 1
adsorcion 2 |  | B + S <----> BS |  |  |  | 2
rxn |  | AS + BS <----> CS + DS |  |  |  | 3
desorcion 1…. |  | CS <---> C + S |  |  |  | 4
|  | DS <---> D + S |  |  |  | 5
escribiendo las ecuaciones
Veamos las expresiones de asumiendo que C y D no se adsorben
y que es irreversible o que P1 y P2 se desorben rapidamente
entonces la rxn quedaria como:
rxn |  | AS + BS ----> C + D + 2S
y las reacciones de desorcion no existirian
si escribimos las ecuaciones
r 1 = k11 PA - k12
r 2 = k21 PA - k22
r3 = k31
si controla la reaccion quimica
r1 = r2 = 0
ademas sabemos que:
|  | 1 | = + + |  |  | = 1 - -
de 1 |  |  | = K1 PA
de 2 |  |  | = K2 PB
= K1 PA
K2 PB
= K1 PA
K2 PB
reemplazando en r1 y arreglando
K1 PA ( 1 - - ) =
K1 PA ( 1 - K1 PA - ) = K1 PA
K2 PB K2 PB
= K2 PB
1 + K1 PA + K2 PB
por analogia podemos calcular
= K1 PA
1 + K1 PA + K2 PB
luego la expresion de reaccion quedaria
r = k31 K1 K2 PA PB
( 1 + K1 PA + K2 PB) 2
que pasa en el caso que controle la rxn quimica y que P1 Y P2 no
se desorban rapidamente
r = k31 - k32
r = k31 [ K1K2 PA PB - (1/K3) K4 K5 PC PD
[ 1 + K1 PA + K2 PB + K4 PC + K5 PD]2
si graficamos esta expresion tendremos
matematicamente podemos decir que esta expresion tiene un maximo
para el caso de no adsorcion de los productos el maximo se da con K1PA=K2PB
r
PA (PB cte)
si mantenemos PB cte y aumentamos PA la superficie va ir cubriendose de A
y no dejando que B se adsorba
otra posibilidad de mecanismo en reacciones bimoleculares es que solo uno
de los reactivos se adsorba: -----> Eley-Rideal (ER)
S
S
S
S
A + B ----> C
etapas |  | A + S <-----> AS |  |  | 1
|  | AS + B <-----> CS |  |  | 2A
|  | CS <----> C + S |  |  | 3A
|  | A + S <-----> AS |  |  | 1
|  | AS + B <-----> C + S |  |  | 2B
veamos el caso B en que controla la reaccion quimica
r = k21 PB
de la ecuacion 1
= K1 PA
1 + K1 PA
reemplazando
r = k21 K1 PA PB
1 + K1 PA
si graficamos esta ecuacion en los siguientes casos tendremos:
alto K1 o PA
r |  |  |  | r
bajo K1 o PA
|  | PA ( PB cte) |  |  |  | PB (PA cte)
si comparamos ambos mecanismos LH vs ER
ER
r
LH
1
Para la oxidacion de CO sobre platino determinar la expresion cinetica si
controla la reaccion quimica. La adsorcion de CO es disociativa.
Considere que la desorcion de CO2 es rapida, y la reaccion quimica en la
superficie es irreversible.
CO + 1/2 O2 -----> CO2
adsorcion CO |  | CO + Pt <---> CO-Pt |  |  |  | 1
adsorcion O2 |  | O2 + 2 Pt <---> 2 O-Pt |  |  |  | 2
reaccion |  | CO-Pt + O-Pt ------> CO2-Pt + Pt |  |  |  | 3
desorcion |  | CO2-Pt ----> CO2 + Pt |  |  |  | 4
r = k31
de 1 |  |  | = K1 Pco
= K2 Po2 1/2
= 1
1 + K1 Pco + K21/2 Po2 1/2
r = k31 K1 K2 1/2 Pco PO2 1/2
[ 1 + K1 Pco + K21/2 PO21/2]2
TAREA
1. NO se descompone a alta temperatura sobre un catalizador de Cu-ZSM-5
de acuerdo al siguiente mecanismo de reaccion
| NO + 2S <-----> N-S + O-S |  |  |  | 1
| 2 N-S --> N2 + 2S |  |  |  | 2
| 2 O-S --> O2 + 2S |  |  |  | 3
derive una expresion cinetica si:
a) controla la reaccion quimica
b) controla la adsorcion
2. Para la reaccion WGSR (water gas shift reaction)
CO + H20 ---> CO2 + H2
las etapas en la reaccion son
| H2O + S <---> O-S + H2 |  |  |  | 1
| CO + S <----> CO-S |  |  |  | 2
| O-S + CO-S --> CO2 + 2S |  |  |  | 3
derive una expresion para la velocidad de reaccion si controla la etapa 3