## Grupo 1
GRUPO: | 1
INTEGRANTES: | Manuel Díaz, Tamara García, Valeria Miranda, Oriel Nuñez
ANALISIS GRANULOMETRICO (ASTM D421-58 Y ASTM D422-63)
Material | Diámetro | Pesos | Tamiz | Diámetro | Pesos | % | %
| [mm] | [g] | N° | [mm] | [g] | Retenido | que Pasa
SOBRE 3" | 75 | 1302 | 2 1/2" | 63 | 0
SOBRE 3/8" | 9.5 | 4122 | 2" | 50 | 1630
BAJO 3/8" | 9.5 | 878 | 1 1/2" | 37.5 | 290
TOTAL |  | 5000 | 1" | 25 | 404
|  |  | 3/4" | 19 | 230
Calculo material grueso |  |  | 1/2" | 12.5 | 176
|  |  | 3/8" | 9.5 | 90
El material grueso es el que corresponde |  |  | 4 | 4.75 | 68
a los valores mostrados sobre 3/8" |  |  | 8 | 2.36 | 52.2
|  |  | 10 | 2 | 14.2
Calculo material fino |  |  | 30 | 0.6 | 85.9
|  |  | 40 | 0.425 | 20
El calculo se realiza de una muestra de |  |  | 50 | 0.3 | 13
300 gr representativos de material bajo 3/8" |  |  | 100 | 0.15 | 15.2
|  |  | 200 | 0.075 | 7.7
|  |  | Lavado | bajo # 200 | 23.8
Cu = | D60
D10
|  |  | Diámetro | Valor |  | Coeficiente | Valor
Cc = | D30 |  | Caracteristico | [mm] |  | CU
| D10 * D60 |  | D10 % |  |  | CC
D30 %
D60 %

## Grupo 2
GRUPO: | 2
INTEGRANTES: | Rodrigo Alcaino, Ximena Jara, Patricio Vargas, Jairo Álvarez
ANALISIS GRANULOMETRICO (ASTM D421-58 Y ASTM D422-63)
Material | Diámetro | Pesos | Tamiz | Diámetro | Pesos | % | %
| [mm] | [g] | N° | [mm] | [g] | Retenido | que Pasa
SOBRE 3" | 75 | 1770 | 2 1/2" | 63 | 0
SOBRE 3/8" | 9.5 | 3520 | 2" | 50 | 312
BAJO 3/8" | 9.5 | 1480 | 1 1/2" | 37.5 | 230
TOTAL |  | 5000 | 1" | 25 | 560
|  |  | 3/4" | 19 | 270
Calculo material grueso |  |  | 1/2" | 12.5 | 248
|  |  | 3/8" | 9.5 | 130
El material grueso es el que corresponde |  |  | 4 | 4.75 | 44.6
a los valores mostrados sobre 3/8" |  |  | 8 | 2.36 | 55.4
|  |  | 10 | 2 | 13.7
Calculo material fino |  |  | 30 | 0.6 | 101.6
|  |  | 40 | 0.425 | 21.6
El calculo se realiza de una muestra de |  |  | 50 | 0.3 | 14
300 gr representativos de material bajo 3/8" |  |  | 100 | 0.15 | 16.8
|  |  | 200 | 0.075 | 5.6
|  |  | Lavado | bajo # 200 | 26.7
Cu = | D60
D10
|  |  | Diámetro | Valor |  | Coeficiente | Valor
Cc = | D30 |  | Caracteristico | [mm] |  | CU
| D10 * D60 |  | D10 % |  |  | CC
D30 %
D60 %

## Grupo 3
GRUPO: | 3
INTEGRANTES: | Héctor Navarro, Carlos Arias, Pablo del Río, Claudia Fuenzalida
ANALISIS GRANULOMETRICO (ASTM D421-58 Y ASTM D422-63)
Material | Diámetro | Pesos | Tamiz | Diámetro | Pesos | % | %
| [mm] | [g] | N° | [mm] | [g] | Retenido | que Pasa
SOBRE 3" | 75 | 1354 | 2 1/2" | 63 | 0
SOBRE 3/8" | 9.5 | 3398 | 2" | 50 | 500
BAJO 3/8" | 9.5 | 1602 | 1 1/2" | 37.5 | 316
TOTAL |  | 5000 | 1" | 25 | 500
|  |  | 3/4" | 19 | 256
Calculo material grueso |  |  | 1/2" | 12.5 | 308
|  |  | 3/8" | 9.5 | 164
El material grueso es el que corresponde |  |  | 4 | 4.75 | 57.7
a los valores mostrados sobre 3/8" |  |  | 8 | 2.36 | 50.4
|  |  | 10 | 2 | 11.7
Calculo material fino |  |  | 30 | 0.6 | 91
|  |  | 40 | 0.425 | 23.5
El calculo se realiza de una muestra de |  |  | 50 | 0.3 | 16.5
300 gr representativos de material bajo 3/8" |  |  | 100 | 0.15 | 20
|  |  | 200 | 0.075 | 7.3
|  |  | Lavado | bajo # 200 | 21.9
Cu = | D60
D10
|  |  | Diámetro | Valor |  | Coeficiente | Valor
Cc = | D30 |  | Caracteristico | [mm] |  | CU
| D10 * D60 |  | D10 % |  |  | CC
D30 %
D60 %

## Grupo 4
GRUPO: | 4
INTEGRANTES: | Eric Krumm, David Tapia, Iván Cáceres, Javier Rivas
ANALISIS GRANULOMETRICO (ASTM D421-58 Y ASTM D422-63)
Material | Diámetro | Pesos | Tamiz | Diámetro | Pesos | % | %
| [mm] | [g] | N° | [mm] | [g] | Retenido | que Pasa
SOBRE 3" | 75 | 1302 | 2 1/2" | 63 | 0
SOBRE 3/8" | 9.5 | 3400 | 2" | 50 | 268
BAJO 3/8" | 9.5 | 1600 | 1 1/2" | 37.5 | 128
TOTAL |  | 5000 | 1" | 25 | 614
|  |  | 3/4" | 19 | 380
Calculo material grueso |  |  | 1/2" | 12.5 | 432
|  |  | 3/8" | 9.5 | 276
El material grueso es el que corresponde |  |  | 4 | 4.75 | 65.8
a los valores mostrados sobre 3/8" |  |  | 8 | 2.36 | 54
|  |  | 10 | 2 | 14.4
Calculo material fino |  |  | 30 | 0.6 | 91.5
|  |  | 40 | 0.425 | 21
El calculo se realiza de una muestra de |  |  | 50 | 0.3 | 14.1
300 gr representativos de material bajo 3/8" |  |  | 100 | 0.15 | 16.2
|  |  | 200 | 0.075 | 5.2
|  |  | Lavado | bajo # 200 | 17.8
Cu = | D60
D10
|  |  | Diámetro | Valor |  | Coeficiente | Valor
Cc = | D30 |  | Caracteristico | [mm] |  | CU
| D10 * D60 |  | D10 % |  |  | CC
D30 %
D60 %

## Grupo 5
GRUPO: | 5
INTEGRANTES: | Felipe Ahumada, Bruno Lapi, Leonardo Muñoz, Jesús Núñez
ANALISIS GRANULOMETRICO (ASTM D421-58 Y ASTM D422-63)
Material | Diámetro | Pesos | Tamiz | Diámetro | Pesos | % | %
| [mm] | [g] | N° | [mm] | [g] | Retenido | que Pasa
SOBRE 3" | 75 | 1354 | 2 1/2" | 63 | 824
SOBRE 3/8" | 9.5 | 3846 | 2" | 50 | 350
BAJO 3/8" | 9.5 | 1154 | 1 1/2" | 37.5 | 584
TOTAL |  | 5000 | 1" | 25 | 350
|  |  | 3/4" | 19 | 138
Calculo material grueso |  |  | 1/2" | 12.5 | 154
|  |  | 3/8" | 9.5 | 92
El material grueso es el que corresponde |  |  | 4 | 4.75 | 41.2
a los valores mostrados sobre 3/8" |  |  | 8 | 2.36 | 55.1
|  |  | 10 | 2 | 12.7
Calculo material fino |  |  | 30 | 0.6 | 97.3
|  |  | 40 | 0.425 | 23.1
El calculo se realiza de una muestra de |  |  | 50 | 0.3 | 16
300 gr representativos de material bajo 3/8" |  |  | 100 | 0.15 | 20.9
|  |  | 200 | 0.075 | 9
|  |  | Lavado | bajo # 200 | 24.7
Cu = | D60
D10
|  |  | Diámetro | Valor |  | Coeficiente | Valor
Cc = | D30 |  | Caracteristico | [mm] |  | CU
| D10 * D60 |  | D10 % |  |  | CC
D30 %
D60 %

## Grupo 6
GRUPO: | 6
INTEGRANTES: | Jaime Cotroneo, Daniela Vicente, Tomás Trewhela, Leandro Lastra
ANALISIS GRANULOMETRICO (ASTM D421-58 Y ASTM D422-63)
Material | Diámetro | Pesos | Tamiz | Diámetro | Pesos | % | %
| [mm] | [g] | N° | [mm] | [g] | Retenido | que Pasa
SOBRE 3" | 75 | 1774 | 2 1/2" | 63 | 0
SOBRE 3/8" | 9.5 | 4026 | 2" | 50 | 756
BAJO 3/8" | 9.5 | 974 | 1 1/2" | 37.5 | 481
TOTAL |  | 5000 | 1" | 25 | 353
|  |  | 3/4" | 19 | 326
Calculo material grueso |  |  | 1/2" | 12.5 | 240
|  |  | 3/8" | 9.5 | 96
El material grueso es el que corresponde |  |  | 4 | 4.75 | 48.1
a los valores mostrados sobre 3/8" |  |  | 8 | 2.36 | 45.5
|  |  | 10 | 2 | 15.9
Calculo material fino |  |  | 30 | 0.6 | 98.1
|  |  | 40 | 0.425 | 23.2
El calculo se realiza de una muestra de |  |  | 50 | 0.3 | 16.4
300 gr representativos de material bajo 3/8" |  |  | 100 | 0.15 | 19
|  |  | 200 | 0.075 | 6.1
|  |  | Lavado | bajo # 200 | 27.7
Cu = | D60
D10
|  |  | Diámetro | Valor |  | Coeficiente | Valor
Cc = | D30 |  | Caracteristico | [mm] |  | CU
| D10 * D60 |  | D10 % |  |  | CC
D30 %
D60 %

## Grupo 7
GRUPO: | 7
INTEGRANTES: | Camilo Gacitúa, Carlos Carmi, Pablo Herrera, Cristóbal Vargas
ANALISIS GRANULOMETRICO (ASTM D421-58 Y ASTM D422-63)
Material | Diámetro | Pesos | Tamiz | Diámetro | Pesos | % | %
| [mm] | [g] | N° | [mm] | [g] | Retenido | que Pasa
SOBRE 3" | 75 | 1064 | 2 1/2" | 63 | 0
SOBRE 3/8" | 9.5 | 3136 | 2" | 50 | 0
BAJO 3/8" | 9.5 | 1864 | 1 1/2" | 37.5 | 780
TOTAL |  | 5000 | 1" | 25 | 518
|  |  | 3/4" | 19 | 232
Calculo material grueso |  |  | 1/2" | 12.5 | 330
|  |  | 3/8" | 9.5 | 212
El material grueso es el que corresponde |  |  | 4 | 4.75 | 38.7
a los valores mostrados sobre 3/8" |  |  | 8 | 2.36 | 40.2
|  |  | 10 | 2 | 12.5
Calculo material fino |  |  | 30 | 0.6 | 101.9
|  |  | 40 | 0.425 | 27.8
El calculo se realiza de una muestra de |  |  | 50 | 0.3 | 21.1
300 gr representativos de material bajo 3/8" |  |  | 100 | 0.15 | 25.1
|  |  | 200 | 0.075 | 8.1
|  |  | Lavado | bajo # 200 | 24.6
Cu = | D60
D10
|  |  | Diámetro | Valor |  | Coeficiente | Valor
Cc = | D30 |  | Caracteristico | [mm] |  | CU
| D10 * D60 |  | D10 % |  |  | CC
D30 %
D60 %

## Grupo 8
GRUPO: | 8
INTEGRANTES: | Hermo Roa, Evelyn Villa, Eugenio Figueroa, Fernando Feres
ANALISIS GRANULOMETRICO (ASTM D421-58 Y ASTM D422-63)
Material | Diámetro | Pesos | Tamiz | Diámetro | Pesos | % | %
| [mm] | [g] | N° | [mm] | [g] | Retenido | que Pasa
SOBRE 3" | 75 | 1068 | 2 1/2" | 63 | 0
SOBRE 3/8" | 9.5 | 3592 | 2" | 50 | 1224
BAJO 3/8" | 9.5 | 1408 | 1 1/2" | 37.5 | 404
TOTAL |  | 5000 | 1" | 25 | 382
|  |  | 3/4" | 19 | 162
Calculo material grueso |  |  | 1/2" | 12.5 | 214
|  |  | 3/8" | 9.5 | 138
El material grueso es el que corresponde |  |  | 4 | 4.75 | 38.6
a los valores mostrados sobre 3/8" |  |  | 8 | 2.36 | 41.5
|  |  | 10 | 2 | 10.5
Calculo material fino |  |  | 30 | 0.6 | 100.4
|  |  | 40 | 0.425 | 27
El calculo se realiza de una muestra de |  |  | 50 | 0.3 | 19.4
300 gr representativos de material bajo 3/8" |  |  | 100 | 0.15 | 24.1
|  |  | 200 | 0.075 | 8.6
|  |  | Lavado | bajo # 200 | 29.9
Cu = | D60
D10
|  |  | Diámetro | Valor |  | Coeficiente | Valor
Cc = | D30 |  | Caracteristico | [mm] |  | CU
| D10 * D60 |  | D10 % |  |  | CC
D30 %
D60 %