## 0,5 KGF
CORTE SIMPLE
CONSTANTES.
| Calibración Anillo Carga |  | [kg/dígito] | 0.2223
| Area de la probeta |  | [cm2]
| Diametro probeta |  | [cm] | 7
| Altura de la Probeta |  | [cm] | 2
| Volumen efectivo |  | [cm3] | 76.9
Peso Específico de la Muestra
| Calibracion Dial Desplaz. Horizontal |  | [mm] | 0.002
| Calibracion Dial Desplaz. Vertical |  | [mm] | 0.01
[kgf]
VARIABLES.
| Peso de la muestra |  | [gr]
| Densidad Relativa |  | [%] | 30
| Densidad Seca |  | [gr/cm3]
| Densidad Humeda |  | [gr/cm3]
| Tension Normal |  | [kg/cm²] | 0.5
| Carga Aplicada |  | [kgf]
| consolidación inicial |  | [*rayas] | -32
|  |  | Deformación | Deformación | Carga
|  |  | Horizontal | Vertical | Horizontal
|  |  | ,002mm | 0,01mm | rayas
|  | 0 | 0 | 0 | 50
|  | 0 | 10 | 0 | 55
|  | 0 | 20 | -0.5 | 59
|  | 0 | 30 | -1 | 60
|  | 1 | 40 | -1.1 | 61
|  | 1 | 50 | -1.8 | 62
|  | 2 | 60 | -2.1 | 64
|  | 2 | 70 | -3 | 65
|  | 3 | 80 | -3.5 | 66
|  | 4 | 90 | -3.5 | 68
|  | 4 | 100 | -4.5 | 69
|  | 5 | 120 | -5.5 | 71
|  | 6 | 140 | -6.5 | 73
|  | 7 | 160 | -7 | 76
|  | 8 | 180 | -8 | 77
|  | 8 | 200 | -9 | 79
|  | 9 | 220 | -4 | 80
|  | 10 | 240 | -10 | 81
|  | 11 | 260 | -10.5 | 83
|  | 11 | 280 | -11 | 85
|  | 12 | 300 | -12 | 86
|  | 15 | 400 | -15 | 92
|  | 19 | 500 | -18 | 94
|  | 20 | 600 | -20 | 101
|  | 25 | 700 | -22 | 105
|  | 28 | 800 | -23 | 108
|  | 30 | 900 | -24 | 112
|  | 30 | 1000 | -25 | 114
|  | 34 | 1100 | -26 | 116
|  | 36 | 1200 | -26 | 118
|  | 40 | 1300 | -27 | 120
|  | 39 | 1400 | -28 | 123
|  | 40 | 1500 | -29 | 123
|  | 41 | 1600 | -29 | 123
|  | 43 | 1700
|  | 44 | 1800
|  | 45 | 1900
|  | 46 | 2000
|  | 47 | 2100
|  | 48 | 2200
|  | 49 | 2300
|  | 50 | 2400
|  | 51 | 2500
|  | 52 | 2600
|  | 52 | 2700
|  | 53 | 2800
UNIVERSIDAD DE CHILE
Facultad de Ciencias Físicas y Matemáticas
Departamento de Ing. Civil

## 1 KGF
CORTE SIMPLE
CONSTANTES.
| Calibración Anillo Carga |  | [kg/dígito] | 0.2223
| Area de la probeta |  | [cm2]
| Diametro probeta |  | [cm] | 7
| Altura de la Probeta |  | [cm] | 2
| Volumen efectivo |  | [cm3] | 76.9
Peso Específico de la Muestra
| Calibracion Dial Desplaz. Horizontal |  | [mm] | 0.002
| Calibracion Dial Desplaz. Vertical |  | [mm] | 0.01
[kgf]
VARIABLES.
| Peso de la muestra |  | [gr]
| Densidad Relativa |  | [%] | 30
| Densidad Seca |  | [gr/cm3]
| Densidad Humeda |  | [gr/cm3]
| Tension Normal |  | [kg/cm²] | 1
| Carga Aplicada |  | [kgf]
| consolidación inicial |  | [*rayas] | -58
|  |  | Deformación | Deformación | Carga
|  |  | Horizontal | Vertical | Horizontal
|  |  | ,002mm | 0,01mm | rayas
|  | 0 | 0 | 0 | 55
|  | 0 | 10 | 0 | 60
|  | 0 | 20 | .0,5 | 63
|  | 0 | 30 | -1 | 65
|  | 1 | 40 | -1.5 | 67
|  | 1 | 50 | -2 | 69
|  | 2 | 60 | -2 | 70
|  | 2 | 70 | -3 | 71
|  | 3 | 80 | -3.5 | 73
|  | 4 | 90 | -4 | 74
|  | 4 | 100 | -4.5 | 75
|  | 5 | 120 | -5 | 76
|  | 6 | 140 | -6 | 77
|  | 7 | 160 | -7 | 78
|  | 8 | 180 | -8 | 79
|  | 8 | 200 | -9 | 80
|  | 9 | 220 | -10 | 82
|  | 10 | 240 | -10.5 | 84
|  | 11 | 260 | -10.5 | 86
|  | 11 | 280 | -11 | 88
|  | 12 | 300 | -12 | 91
|  | 15 | 400 | -13 | 102
|  | 19 | 500 | -18 | 111
|  | 20 | 600 | -22 | 119
|  | 25 | 700 | -27 | 124
|  | 28 | 800 | -31 | 129
|  | 30 | 900 | -35 | 134
|  | 30 | 1000 | -42 | 137
|  | 34 | 1100 | -45 | 141
|  | 36 | 1200 | -48 | 144
|  | 40 | 1300 | -49 | 146
|  | 39 | 1400 | -53 | 148
|  | 40 | 1500 | -56 | 149
|  | 41 | 1600 | -58 | ¦50
|  | 43 | 1700 | -60 | 152
|  | 44 | 1800 | -62 | 153
|  | 45 | 1900 | -64 | 154
|  | 46 | 2000 | -66 | 155
|  | 47 | 2100 | -68 | 156
|  | 48 | 2200 | -70 | 157
|  | 49 | 2300 | -72 | 158
|  | 50 | 2400 | -74 | 158
|  | 51 | 2500 | -75 | 159
|  | 52 | 2600
|  | 52 | 2700
|  | 53 | 2800
UNIVERSIDAD DE CHILE
Facultad de Ciencias Físicas y Matemáticas
Departamento de Ing. Civil

## 0,5 KGF (2)
CORTE SIMPLE
CONSTANTES.
| Calibración Anillo Carga |  | [kg/dígito] |  |  | Apellido | Nombres
| Diametro probeta |  | [cm] |  |  | Albornoz x 2
| Altura de la Probeta |  | [cm] | 2 |  | Aliaga
| Volumen efectivo |  | [cm3]
| Peso Específico de la Muestra | [7 empty] | lectura Corregida | lectura (volt)*0,2223
| Calibracion Dial Desplaz. Horizontal |  | [mm] | 0.002
| Calibracion Dial Desplaz. Vertical |  | [mm] | 0.01
w=5%
[5 empty] | DR% | 70
VARIABLES.
| Peso seco de la muestra |  | [gr]
| Densidad Máxima |  | [gr/cm3] |  |  | V | 76.9 | cm3
| Densidad Mínima |  | [gr/cm3] |  |  | H | 2 | cm
| Densidad Seca |  | [gr/cm3] |  |  | Phi | 7 | cm
Relacion de vacios
| Tension Normal |  | [kg/cm²] | 0.5
| Carga Aplicada |  | [kgf]
| consolidación inicial |  | [cm] | -13
|  |  | Deformación | Deformación | Carga
|  |  | Horizontal | Vertical | Horizontal
|  | 0 | 0 | 0 | 52
|  | 0 | 10 | 0 | 58
|  | 0 | 20 | -1 | 60
|  | 0 | 30 | 0 | 61
|  | 1 | 40 | 0 | 62
|  | 1 | 50 | -1 | 63
|  | 2 | 60 | -1 | 64
|  | 2 | 70 | -2 | 65
|  | 3 | 80 | -2 | 67
|  | 4 | 90 | -2 | 67
|  | 4 | 100 | -3 | 68
|  | 5 | 120 | -3 | 71
|  | 6 | 140 | -4 | 72
|  | 7 | 160 | -5 | 75
|  | 8 | 180 | -5 | 76
|  | 8 | 200 | -6 | 78
|  | 9 | 220 | -6 | 80
|  | 10 | 240 | -7 | 82
|  | 11 | 260 | -8 | 85
|  | 11 | 280 | -8 | 86
|  | 12 | 300 | -8 | 88
|  | 15 | 400 | -10 | 94
|  | 19 | 500 | -11 | 100
|  | 20 | 600 | -12 | 106
|  | 25 | 700 | -13 | 109
|  | 28 | 800 | -13 | 114
|  | 30 | 900 | -13 | 117
|  | 30 | 1000 | -13 | 120
|  | 34 | 1100 | -13 | 123
|  | 36 | 1200 | -13 | 125
|  | 40 | 1300 | -12 | 126
|  | 39 | 1400 | -11 | 126
|  | 40 | 1500 | -10 | 127
|  | 41 | 1600 | -10 | 127
|  | 43 | 1700 | -10 | 127
|  | 44 | 1800 | -10 | 127
|  | 45 | 1900 | -10 | 127
|  | 46 | 2000 | -10 | 128
|  | 47 | 2100 | -9 | 128
|  | 48 | 2200 | -9 | 128
|  | 49 | 2300 | -9 | 129
|  | 50 | 2400 | -9 | 129
|  | 51 | 2500 | -9 | 129
|  | 52 | 2600
|  | 52 | 2700
|  | 53 | 2800
UNIVERSIDAD DE CHILE
Facultad de Ciencias Físicas y Matemáticas
Departamento de Ing. Civil

## 1,0 KgF
CORTE SIMPLE
CONSTANTES.
| Calibración Anillo Carga |  | [kg/dígito] |  |  | Apellido | Nombres
| Diametro probeta |  | [cm] |  |  | Albornoz x 2
| Altura de la Probeta |  | [cm] | 2 |  | Aliaga
| Volumen efectivo |  | [cm3]
Peso Específico de la Muestra
| Calibracion Dial Desplaz. Horizontal |  | [mm] | 0.002
| Calibracion Dial Desplaz. Vertical |  | [mm] | 0.01
w=5%
[5 empty] | DR% | 70
VARIABLES.
| Peso seco de la muestra |  | [gr]
| Densidad Máxima |  | [gr/cm3]
| Densidad Mínima |  | [gr/cm3]
| Densidad Seca |  | [gr/cm3]
Relacion de vacios
| Tension Normal |  | [kg/cm²] | 1
| Carga Aplicada |  | [kgf]
| consolidación inicial |  | [cm] | -46
|  |  | Deformación | Deformación | Carga
|  |  | Horizontal | Vertical | Horizontal
|  | 0 | 0 | 0 | 61
|  | 0 | 10 | 0 | 67
|  | 0 | 20 | 0 | 72
|  | 0 | 30 | 0 | 74
|  | 1 | 40 | -1 | 77
|  | 1 | 50 | -1 | 79
|  | 1 | 60 | -1 | 83
|  | 1 | 70 | -2 | 83
|  | 2 | 80 | -2 | 85
|  | 2 | 90 | -3 | 89
|  | 2 | 100 | -3 | 91
|  | 3 | 120 | -4 | 96
|  | 4 | 140 | -5 | 98
|  | 4 | 160 | -6 | 102
|  | 5 | 180 | -7 | 106
|  | 6 | 200 | -8 | 107
|  | 7 | 220 | -9 | 111
|  | 8 | 240 | -9 | 113
|  | 9 | 260 | -10 | 115
|  | 10 | 280 | -11 | 117
|  | 11 | 300 | -12 | 120
|  | 15 | 400 | -15 | 127
|  | 19 | 500 | -17 | 136
|  | 23 | 600 | -20 | 143
|  | 27 | 700 | -22 | 150
|  | 30 | 800 | -23 | 155
|  | 33 | 900 | -25 | 158
|  | 36 | 1000 | -25 | 163
|  | 38 | 1100 | -26 | 166
|  | 40 | 1200 | -27 | 169
|  | 42 | 1300 | -27 | 172
|  | 44 | 1400 | -28 | 174
|  | 45 | 1500 | -28 | 176
|  | 47 | 1600 | -28 | 178
|  | 49 | 1700 | -28 | 178
|  | 50 | 1800 | -28 | 178
|  | 51 | 1900 | -29 | 179
|  | 53 | 2000 | -29 | 179
|  | 54 | 2100 | -29 | 181
|  | 56 | 2200 | -29 | 181
|  | 57 | 2300 | -29 | 182
|  | 58 | 2400 | -29 | 182
|  | 59 | 2500 | -29 | 183
|  | 60 | 2600
|  | 62 | 2700
|  | 63 | 2800
UNIVERSIDAD DE CHILE
Facultad de Ciencias Físicas y Matemáticas
Departamento de Ing. Civil