## 1kg DR 70
Ensayo Triaxial (ASTM D2850-70)
Muestra: |  |  | DR = 70%
Ds | [cm] | 5.04 | Hm | [cm] | 10 | s3' | [kg/cm2] | 1
Dm | [cm] | 5.04 | Peso | [g] | 329.04 | Veloc. Def. | [%/min]
Di | [cm] | 5.04 | winicial | [%] | 5%
|  |  | wfinal | [%]
BP | P.Cam |  | P.de Poros | u+Du | Ds3 | Du | B=Du/Ds3
| s3 | s3+Ds3 | u
[kg/cm2] | [kg/cm2] | [kg/cm2] | [kg/cm2] | [kg/cm2] | [kg/cm2] | [kg/cm2]
1 | 1.1 | 2 | 1 | 1.88 | 0.9 | 0.88
Consolidación |  |  |  | Corte
Tiempo | Volumen | Pres. Poros |  | Deform. | Anillo | p.poro
| [cm3] | [kg/cm2] |  | mm! | carga (KN) | kPa
0 | 22 |  |  | 0 | 0.476 | 90.4
0:00 |  |  |  | 0.1 | 0.57 | 91
0:00 |  |  |  | 0.2 | 0.61 | 92.5
0:00 |  |  |  | 0.3 | 65 | 91.5
0:01 |  |  |  | 0.4 | 0.68 | 91.5
0:02 |  |  |  | 0.5 | 0.69 | 91.5
0:04 |  |  |  | 0.6 | 0.72 | 91.5
0:06 |  |  |  | 0.7 | 0.73 | 91.5
0:09 |  |  |  | 0.8 | 0.75 | 91
0:12 |  |  |  | 0.9 | 0.76 | 91
0:16 |  |  |  | 1 | 0.77 | 90.5
0:20 |  |  |  | 1.5 | 0.82 | 89
0:25 |  |  |  | 2 | 0.85 | 87
0:40 |  |  |  | 2.5 | 0.88 | 85
1:00 | 19.8 |  |  | 3 | 0.9 | 83
1:30 |  |  |  | 3.5 | 0.92 | 81.3
|  |  |  | 4 | 0.94 | 79.6
|  |  |  | 4.5 | 0.96 | 78
|  |  |  | 5 | 0.97 | 76
|  |  |  | 6 | 1 | 73
D |  |  |  | 7 | 1.02 | 70
|  |  |  | 8 | 1.03 | 67.4
Anillo N°: |  |  |  | 9 | 1.05 | 65
|  |  |  | 10 | 1.06 | 63
Calibración: |  | 1 kN=93,65 Kgf |  | 11 | 1.07 | 61.3
|  |  |  | 12 | 1.07 | 60
Fecha: |  | Lunes 26 octubre |  | 13 | 1.08 | 58.3
|  |  |  | 14 | 1.09 | 57
Grupo: |  |  |  | 15 | 1.1 | 55.3
|  |  |  | 16 | 1.1 | 54.2
Ayudante: |  | JP |  | 17 | 1.1 | 53.1
|  |  |  | 18 | 1.1 | 52.1
|  |  |  | 19 | 1.11 | 51.4
100 kPa=1,0838 Kg/cm2 |  |  |  | 20 | 1.12 | 50.8
21
22
23
ojo: recuerden que la deformacion viene en mm, nos es necesario calibrarla
UNIVERSIDAD DE CHILE
Facultada de Ciencias Físicas y Matemáticas
Departamento de Ing. Civil
UNIVERSIDAD DE CHILE
Facultada de Ciencias Físicas y Matemáticas
Departamento de Ing. Civil

## 2kg DR 35
Ensayo Triaxial (ASTM D2850-70)
Muestra: |  |  | DR = 35%
Ds | [cm] | 5.04 | Hm | [cm] | 10 | s3' | [kg/cm2] | 2
Dm | [cm] | 5.04 | Peso | [g] | 305.37 | Veloc. Def. | [%/min]
Di | [cm] | 5.04 | winicial | [%] | 5%
|  |  | wfinal | [%]
BP | P.Cam |  | P.de Poros | u+Du | Ds3 | Du | B=Du/Ds3
| s3 | s3+Ds3 | u
[kg/cm2] | [kg/cm2] | [kg/cm2] | [kg/cm2] | [kg/cm2] | [kg/cm2] | [kg/cm2]
1 | 1.1 | 3 | 1 | 2.87 | 1.9 | 1.87
Consolidación |  |  |  | Corte
Tiempo | Volumen | Pres. Poros |  | Deform. | Anillo | p.poro
| [cm3] | [kg/cm2] |  | 0,01mm | carga (volt) | Kgf/cm2
0 | 22 |  |  | 0 | 0 | 1.02
0:00 |  |  |  | 10 | 0.02 | 1.04
0:00 |  |  |  | 20 | 0.026 | 1.06
0:00 |  |  |  | 30 | 0.031 | 1.08
0:01 |  |  |  | 40 | 0.037 | 1.09
0:02 |  |  |  | 50 | 0.042 | 1.11
0:04 |  |  |  | 60 | 0.046 | 1.12
0:06 |  |  |  | 70 | 0.049 | 1.14
0:09 |  |  |  | 80 | 0.053 | 1.15
0:12 |  |  |  | 90 | 0.057 | 1.17
0:16 |  |  |  | 100 | 0.06 | 1.18
0:20 |  |  |  | 150 | 0.073 | 1.24
0:25 |  |  |  | 200 | 0.082 | 1.3
0:40 |  |  |  | 250 | 0.088 | 1.35
1:00 | 16.9 |  |  | 300 | 0.093 | 1.39
1:30 |  |  |  | 350 | 0.097 | 1.42
|  |  |  | 400 | 0.1 | 1.45
|  |  |  | 450 | 0.103 | 1.48
|  |  |  | 500 | 0.106 | 1.5
|  |  |  | 600 | 0.108 | 1.54
D |  |  |  | 700 | 0.11 | 1.56
|  |  |  | 800 | 0.11 | 1.58
Anillo N°: |  |  |  | 900 | 0.112 | 1.6
|  |  |  | 1000 | 0.113 | 1.61
Calibración: |  | 509,03 kgf/volt |  | 1100 | 0.114 | 1.61
|  |  |  | 1200 | 0.112 | 1.62
Fecha: |  | Lunes 26 octubre |  | 1300 | 0.111 | 1.62
|  |  |  | 1400 | 0.105 | 1.61
Grupo: |  |  |  | 1500 | 0.101 | 1.62
|  |  |  | 1600 | 0.098 | 1.62
Ayudante: |  | JP |  | 1700 | 0.096 | 1.63
|  |  |  | 1800 | 0.095 | 1.64
|  |  |  | 1900 | 0.096 | 1.65
|  |  |  | 2000 | 0.097 | 1.66
2100
2200
2300
UNIVERSIDAD DE CHILE
Facultada de Ciencias Físicas y Matemáticas
Departamento de Ing. Civil
UNIVERSIDAD DE CHILE
Facultada de Ciencias Físicas y Matemáticas
Departamento de Ing. Civil

## 1kg DR 35
Ensayo Triaxial (ASTM D2850-70)
Muestra: | Suelta sc= 1 [kg/cm2] |  | DR = 35%
Ds | [cm] | 5.04 | Hm | [cm] | 10 | s3' | [kg/cm2] | 1
Dm | [cm] | 5.04 | Peso | [g] | 305.37 | Veloc. Def. | [%/min]
Di | [cm] | 5.04 | winicial | [%] | 5%
|  |  | wfinal | [%]
BP | P.Cam |  | P.de Poros | u+Du | Ds3 | Du | B=Du/Ds3
| s3 | s3+Ds3 | u
[kg/cm2] | [kg/cm2] | [kg/cm2] | [kg/cm2] | [kg/cm2] | [kg/cm2] | [kg/cm2]
1 | 1.1 | 2 | 1 | 1.89 | 0.9 | 0.89
Consolidación |  |  |  | Corte
Tiempo | Volumen | Pres. Poros |  | Deform. | Anillo | p.poro
| [cm3] | [kg/cm2] |  | 0,01mm | carga (volt) | kg/cm2
0 | 22 |  |  | 0 | 0.007 | 1.03
0:00 |  |  |  | 10 | 0.026 | 1.04
0:00 |  |  |  | 20 | 0.03 | 1.05
0:00 |  |  |  | 30 | 0.032 | 1.05
0:01 |  |  |  | 40 | 0.034 | 1.06
0:02 |  |  |  | 50 | 0.036 | 1.06
0:04 |  |  |  | 60 | 0.037 | 1.07
0:06 |  |  |  | 70 | 0.039 | 1.07
0:09 |  |  |  | 80 | 0.041 | 1.07
0:12 |  |  |  | 90 | 0.042 | 1.08
0:16 |  |  |  | 100 | 0.043 | 1.08
0:20 |  |  |  | 150 | 0.047 | 1.09
0:25 |  |  |  | 200 | 0.05 | 1.1
0:40 |  |  |  | 250 | 0.053 | 1.11
1:00 | 20.2 |  |  | 300 | 0.055 | 1.11
1:30 |  |  |  | 350 | 0.057 | 1.11
|  |  |  | 400 | 0.059 | 1.11
|  |  |  | 450 | 0.061 | 1.11
|  |  |  | 500 | 0.062 | 1.11
|  |  |  | 600 | 0.065 | 1.1
D |  |  |  | 700 | 0.068 | 1.09
|  |  |  | 800 | 0.071 | 1.07
Anillo N°: |  |  |  | 900 | 0.074 | 1.06
|  |  |  | 1000 | 0.076 | 1.05
Calibración: |  | 509.03 | kgf/V | 1100 | 0.079 | 1.04
|  |  |  | 1200 | 0.081 | 1.02
Fecha: |  | 2009-10-26 |  | 1300 | 0.083 | 1.01
|  |  |  | 1400 | 0.085 | 1
Grupo: |  | B.Morales | S. Krogh | 1500 | 0.087 | 0.99
|  | P. Leon |  | 1600 | 0.088 | 0.98
Ayudante: |  | D. Rivera |  | 1700 | 0.09 | 0.97
|  |  |  | 1800 | 0.091 | 0.96
|  |  |  | 1900 | 0.092 | 0.95
|  |  |  | 2000 | 0.093 | 0.94
2100
2200
2300
UNIVERSIDAD DE CHILE
Facultada de Ciencias Físicas y Matemáticas
Departamento de Ing. Civil
UNIVERSIDAD DE CHILE
Facultada de Ciencias Físicas y Matemáticas
Departamento de Ing. Civil

## 2kg DR=70%
Ensayo Triaxial (ASTM D2850-70)
Muestra: |  |  | DR = 70% | [6 empty] | Olave ,Morales, Mella
Ds | [cm] | 5.04 | Hm | [cm] | 10 | s3' | [kg/cm2] | 2
Dm | [cm] | 5.04 | Peso | [g] | 329.04 | Veloc. Def. | [%/min]
Di | [cm] | 5.04 | winicial | [%] | 5
|  |  | wfinal | [%]
BP | P.Cam |  | P.de Poros | u+Du | Ds3 | Du | B=Du/Ds3
| s3 | s3+Ds3 | u
[kg/cm2] | [kg/cm2] | [kg/cm2] | [kg/cm2] | [kg/cm2] | [kg/cm2] | [kg/cm2]
1 | 1.1 | 3 | 1 | 2.88 | 1.9 | 1.88 | 0.9894737
Consolidación |  |  |  | Corte | *509,8 (kg/volt)
Tiempo | Volumen | Pres. Poros |  | Deform. | Anillo Carga | Pres. Poros
[min] | [cm3] | [kg/cm2] |  | 0,01mm | KN | Kpa
0 | 22 |  |  | 0 |  |  |  |  | CALIBRACIONES
0.1 |  |  |  | 0.1 | 0.759 | 96.4
0.15 |  |  |  | 0.2 | 0.815 | 97.2 |  |  | ANILLO | 1KN=93.6509KGF
0.3 |  |  |  | 0.3 | 0.877 | 98.4
1 |  |  |  | 0.4 | 0.915 | 99.2 |  |  | PRESION DE POROS |  | 100KPA=1.0838 KGF/CM2
2.15 |  |  |  | 0.5 | 0.952 | 100.3
12.15 |  |  |  | 0.6 | 0.995 | 100.6
6.25 |  |  |  | 0.7 | 1.029 | 101.4
9 |  |  |  | 0.8 | 1.049 | 101.7
12.25 |  |  |  | 0.9 | 1.081 | 102
16 |  |  |  | 1 | 1.097 | 102.5
22.15 |  |  |  | 1.5 | 1.191 | 103.3
25 |  |  |  | 2 | 1.257 | 104
40 |  |  |  | 2.5 | 1.308 | 103.7
60 | 18.7 |  |  | 3 | 1.345 | 103.6
90 |  |  |  | 3.5 | 1.376 | 102.5
120 |  |  |  | 4 | 1.404 | 101.4
180 |  |  |  | 4.5 | 1.428 | 100.1
480 |  |  |  | 5 | 1.447 | 99.2
1440 |  |  |  | 6 | 1.485 | 96.9
D |  |  |  | 7 | 1.515 | 94.5
|  |  |  | 8 | 1.531 | 92.3
Anillo N°: |  |  |  | 9 | 1.557 | 90.1
|  |  |  | 10 | 1.555 | 87.9
Calibración: |  |  |  | 11 | 1.545 | 85.4
|  |  |  | 12 | 1.525 | 84.3
Fecha: |  |  |  | 13 | 1.455 | 83.9
|  |  |  | 14 | 1.417 | 82.3
Grupo: |  |  |  | 15 | 1.415 | 82.9
|  |  |  | 16 | 1.429 | 82.6
|  |  |  | 17 | 1.431 | 82.9
|  |  |  | 18 | 1.427 | 83.2
|  |  |  | 19 | 1.428 | 83.7
|  |  |  | 20 | 1.43 | 84
UNIVERSIDAD DE CHILE
Facultada de Ciencias Físicas y Matemáticas
Departamento de Ing. Civil