## Charpy
Acero | TT | Kgf*m
1045 | normalizado | 11.39
| recocido | 10.2
| temp.agua | 14.5
| temp.agua + revenido | 14.6
| temp.aceite | 8.8
4340 | normalizado | 6.9
| temp.aceite | 14
| temp.aceite + revenido | 13.4
| recocido | 5.32
| Prueba en vacio | 15

## dureza HRC
Acero | TT | Rockwell C
1045 | normalizado | 15-13-16-14
| recocido | 13-15-13-14
| temp.agua | 60-64-61-58
| temp.agua + revenido | 59-59-59-66
| temp.aceite | 24-25-25-27
4340 | normalizado | 35-34-34-35
| temp.aceite | 55-57-57-56
| temp.aceite + revenido | 46-49-48-47
| recocido | 32-31-31-33