## P3 control 3 otoño 2003
Datos | Valor | Unidades
velocidad avance | 10 | (mm/s)
espesor e | 6 | mm
rho (densidad) | 7.8 | g/cm^3
| 7.8e-06 | kg/mm^3
C (cap. calorica) | 670 | J/Kg°C
K (conductividad termica) | 0.03 | J/mm s°C
V (voltaje) | 22 | V
I (corriente) | 310 | A
f1 (eficiencia) | 0.8
T0 | 20 | °C
T0 con calentamiento | 200 | °C
Tm | 1490 | °C
rho*C | 0.005226 | J/mm^3°C |  | Y (mm) | Tp (°C) | Velocidad de enfriamiento ZAT (°C/s) | Velocidad de enfriamiento ZAT (°C/min) | Velocidad de enfriamiento ZAT (°F/min)
ζ | 0.711963 | Chapa Gruesa |  | 1 | 1109.769 | 154.1797 | 9250.782 | 999116.4
|  |  | T0 =20°C | 3 | 738.2186 | 44.13613 | 2648.168 | 286034.1
Hn (aporte termico neto) | 545.6 | J/mm |  | 5 | 555.6067 | 18.30469 | 1098.281 | 118646.4
|  |  |  | 7 | 447.0312 | 9.276905 | 556.6143 | 60146.34
|  |  |  | 1 | 1187.608 | 114.7566 | 6885.399
|  |  | T0 =200°C | 3 | 872.3794 | 36.21326 | 2172.795
|  |  |  | 5 | 709.6935 | 15.77436 | 946.4615
Ecuacion de Christensen(solo para la ZAT) |  |  |  | 7 | 610.396 | 8.234432 | 494.0659
4.132731

## P3 control 3 otoño 2008
Datos | Valor | Unidades |  |  | Hn (f1=0,9) | 945 | J/mm
velocidad avance | 8 | (mm/s) |  | Espesor (mm) | Espesor relativo | delgada o gruesa | Velocidad de enfriamiento (°C/s)
rho densidad | 7.8 | g/cm^3 | Ti =550°C | 2 | 0.1077652 | delgada | 0.5959113
| 7.8e-06 | kg/mm^3 |  | 5 | 0.2694129 | delgada | 3.724445
C (cap. Calorica) | 670 | J/Kg°C |  | 15 | 0.8082388 | gruesa | 51.31268
K (conductividad termica) | 0.028 | J/mm s°C |  | 30 | 1.616478 | gruesa | 51.31268
V (volt) | 28 | V
I (corriente) | 300 | A | Ti =700°C | 2 | 0.1077652 | delgada | 1.266529
f1 (primera parte) | 0.9 |  |  | 5 | 0.2694129 | delgada | 7.915804
f1 (segundaa parte) | 0.7 |  |  | 15 | 0.8082388 | gruesa | 84.823
|  |  |  | 30 | 1.616478 | gruesa | 84.823
T0 | 25 | °C
[5 empty] | Hn (f1=0,7) | 735 | J/mm
rho*C | 0.005226 | J/mm^3°C |  | Espesor (mm) | Espesor relativo | delgada o gruesa | Velocidad de enfriamiento (°C/s)
|  |  | Ti =550°C | 2 | 0.1077652 | delgada | 0.9850778
Tc (1er caso) | 550 | °C |  | 5 | 0.2694129 | delgada | 6.156736
Tc (1er caso) | 700 | °C |  | 15 | 0.8082388 | gruesa | 65.97345
|  |  |  | 30 | 1.616478 | gruesa | 65.97345
Hn (f1=0,9) | 945 | J/mm
Hn (f1=0,7) | 735 | J/mm | Ti =700°C | 2 | 0.1077652 | delgada | 2.093649
|  |  |  | 5 | 0.2694129 | delgada | 13.08531
|  |  |  | 15 | 0.8082388 | gruesa | 109.0581
|  |  |  | 30 | 1.616478 | gruesa | 109.0581

## P1 control 3 otoño 2003
Datos | Valor | Unidades
rho densidad | 7.8 | g/cm^3
| 7.8e-06 | kg/mm^3
C | 670 | J/Kg°C
L cordon | 300 | mm
V | 30 | V
I | 290 | A
f1 (eff de transf) | 1
Tf | 1510 | °C
T0 | 20 | °C
Hf (calor latente de fusion) | 274000 | J/Kg
rho*C | 0.005226 | J/mm^3°C
Area transversal cordon | 52 | mm^2
W masa cordon | 0.12168 | Kg
velocidad avance (mm/s) | Hn(J/mm) | f2 eficiencia de fusión
7 | 1242.857 | 0.4152085
9 | 966.6667 | 0.5338395
11 | 790.9091 | 0.6524705
13 | 669.2308 | 0.7711015

## P1 Control 3 otoño 2008
Datos | Valor | Unidades | Y (mm) | Tp (°C) | Velocidad de enfriamiento ZAT (°C/s) | Velocidad de enfriamiento ZAT (°C/min) | Tp (°C) | Velocidad de enfriamiento ZAT (°C/s) | Velocidad de enfriamiento ZAT (°C/min)
|  |  | 2 | 899.0457 | 89.30074 | 5358.044 | 1737.326 | 167.2222 | 10033.33
velocidad avance | 8 | (mm/s) | 3 | 752.3465 | 51.46083 | 3087.65 | 1606.283 | 113.3225 | 6799.351
espesor e | 10 | mm | 4 | 647.8139 | 32.3093 | 1938.558 | 1503.663 | 80.30811 | 4818.486
K (conductividad termica) | 0.03 | J/mm s°C | 5 | 569.5521 | 21.59588 | 1295.753 | 1421.122 | 58.96794 | 3538.076
V (voltaje) | 30 | V
I (corriente) | 300 | A
f1 (eficiencia) | 0.7
To | 25 | °C
To | 660 | °C
Tm | 1490 | °C
rho*C | 0.0044 | J/mm^3°C
ζ | 0.7237855 | Chapa gruesa
Hn (aporte termico neto) | 787.5 | J/mm

## Hoja1
unidad
E |  |  |  | V | K | 0.028 | J/mmsºC | espesor efectivo
I |  |  |  | A | rho*C | 0.0044 | J/mm3ºC
v |  |  |  | mm/s | Ti | 550
f1 |  |  |  |  | T0 | 15
Hn |  |  | 800 | J/mm
Velocidad enfriamiento placas delgadas
e espesor (mm) | espesor relativo | gruesa o delgada | S(ºC/s)
3 | 0.1627344 | delgado | 1.666074
6 | 0.3254689 | delgado | 6.664295
12 | 0.6509378 | delgado | 26.65718
25 | 1.35612 | gruesa | 62.912255
15 | 0.8136722 | gruesa | 62.912255
[5 empty] | 17.30291 |  | 4.13273
q | 5456 | J/s