## 2 de Noviembre
CORTE SIMPLE 31 de Agosto 2010 |  |  |  |  | CORTE SIMPLE Datos Extras
| CONSTANTES. |  |  |  |  | CONSTANTES.
| Calibración Anillo Carga | [kg/dígito] | 0.2223 |  |  | Calibración Anillo Carga | [kg/dígito] | 0.2223
| Area de la Probeta | [cm²] |  |  |  | Area de la Probeta | [cm²]
| Altura de la Probeta | [cm] | 2 |  |  | Altura de la Probeta | [cm] | 2
| Diametro de la Probeta |  | 7 |  |  | Diametro de la Probeta |  | 7
| Volumen efectivo | [cm3] | 76.9 |  |  | Volumen efectivo | [cm3] | 76.9
| Peso Específico de la Muestra |  |  |  |  | Peso Específico de la Muestra
| Calibracion Dial Desplaz. Horizontal | [mm] | 0.002 |  |  | Calibracion Dial Desplaz. Horizontal | [mm] | 0.002
| Calibracion Dial Desplaz. Vertical | [mm] | 0.01 |  |  | Calibracion Dial Desplaz. Vertical | [mm] | 0.01
[kgf]
VARIABLES.
| VARIABLES. |  |  |  |  | Peso de la muestra | [gr] | 126,83
| Densidad Relativa | [%] | 70 | Tenia un 5% de humedad en la confeccion |  | Densidad Relativa | [%] | 70
| Peso de la muestra | [gr] | 126.83 |  |  | Densidad Seca | [gr/cm3] | 1,57
| Densidad Máxima | [gr/cm3] |  |  |  | Densidad Humeda | [gr/cm3] | 1,65
| Densidad Mínima | [gr/cm3] |  |  |  | Tension Normal | [kg/cm²] | 2
| Densidad Seca | [gr/cm3] | 1,57 |  |  | Carga Aplicada | [kgf]
| Densidad Húmeda | [gr/cm3] | 1,65 |  |  | consolidación inicial | [*rayas] | 0
| Relacion de vacios |  |  |  |  | consolidación inicial | [*calibracion vertical] | -55
| Tension Normal | [kg/cm²] | 0.5
| Carga Aplicada | [kgf]
| consolidación inicial | [rayas] | -14 | Usar Calibracion Vertical para pasar a [mm] |  |  | Deformación | Deformación | Carga
[7 empty] | Horizontal | Vertical | Horizontal
[7 empty] | 0 | 0 | 19
|  | Deformación | Deformación | Carga |  |  | 10 | 0 | 27
|  | Horizontal | Vertical | Horizontal |  |  | 20 | -0.5 | 31
|  | 0 | 0 | 0 |  |  | 30 | -0.6 | 35
|  | 10 | 0 | 17 |  |  | 40 | -1 | 39
|  | 20 | 0 | 24 |  |  | 50 | -1 | 42
|  | 30 | 0 | 29 |  |  | 60 | -1.5 | 46
|  | 40 | 0 | 32 |  |  | 70 | -1.7 | 50
|  | 50 | 0 | 33 |  |  | 80 | -1 | 52
|  | 60 | 0 | 35 |  |  | 90 | -1.5 | 54
|  | 70 | 0 | 36 |  |  | 100 | -1.7 | 57
|  | 80 | 0 | 36 |  |  | 120 | -3.5 | 63
|  | 90 | 0 | 38 |  |  | 140 | -4 | 70
|  | 100 | 0 | 38 |  |  | 160 | -5 | 78
|  | 120 | -1 | 39 |  |  | 180 | -5.8 | 82
|  | 140 | -1 | 40 |  |  | 200 | -6.3 | 84
|  | 160 | -1 | 41 |  |  | 220 | -7 | 90
|  | 180 | -1.5 | 42 |  |  | 240 | -7.8 | 95
|  | 200 | -2 | 42 |  |  | 260 | -8.5 | 100
|  | 220 | -2 | 43 |  |  | 280 | -9.5 | 105
|  | 240 | -2.5 | 43 |  |  | 300 | -10 | 111
|  | 260 | -3 | 44 |  |  | 400 | -13.5 | 132
|  | 280 | -3 | 45 |  |  | 500 | -17 | 153
|  | 300 | -3 | 47 |  |  | 600 | -19.2 | 172
|  | 400 | -4 | 51 |  |  | 700 | -21 | 188
|  | 500 | -4.5 | 55 |  |  | 800 | -23 | 204
|  | 600 | -4.5 | 61 |  |  | 900 | -24 | 218
|  | 700 | -5 | 65 |  |  | 1000 | -24.5 | 230
|  | 800 | -5 | 68 |  |  | 1100 | -24.8 | 240
|  | 900 | -4.5 | 71 |  |  | 1200 | -24.9 | 248
|  | 1000 | -4 | 75 |  |  | 1300 | -24.5 | 254
|  | 1100 | -3.5 | 77 |  |  | 1400 | -24 | 263
|  | 1200 | -3 | 81 |  |  | 1500 | -23.5 | 267
|  | 1300 | -2 | 84 |  |  | 1600 | -22.7 | 272
|  | 1400 | -1 | 86 |  |  | 1700 | -21.9 | 276
|  | 1500 | -1 | 88 |  |  | 1800 | -21 | 279
|  | 1600 | -0.5 | 90 |  |  | 1900 | -20 | 281
|  | 1700 | 0 | 91 |  |  | 2000 | -19 | 283
|  | 1800 | 1 | 92 |  |  | 2100 | -18 | 286
|  | 1900 | 1.5 | 92 |  |  | 2200 | -17 | 289
|  | 2000 | 2 | 93 |  |  | 2300 | -16 | 290
|  | 2100 | 3 | 93 |  |  | 2400 | -15.4 | 291
|  | 2200 | 3.5 | 94 |  |  | 2500 | -14.6 | 293
|  | 2300 | 4 | 94 |  |  | 2600 | -14 | 295
|  | 2400 | 4.5 | 95 |  |  | 2700 | -13.1 | 295
|  | 2500 | 5 | 95 |  |  | 2800 | -12.8 | 296
|  | 2600 | 5.5 | 96 |  |  | 2900 | -12.2 | 296
[7 empty] | 3000 | -12 | 297
[7 empty] | 3100 | -11.7 | 297
[7 empty] | 3200 | -11.5 | 296
UNIVERSIDAD DE CHILE
Facultad de Ciencias Físicas y Matemáticas
Departamento de Ing. Civil
UNIVERSIDAD DE CHILE
Facultad de Ciencias Físicas y Matemáticas
Departamento de Ing. Civil
UNIVERSIDAD DE CHILE
Facultad de Ciencias Físicas y Matemáticas
Departamento de Ing. Civil