## corte directo
Ensayo Corte Directo (ASTM D3080-72)
Nombres:
Muestra: | [5 empty] | Fecha:
consolidación:
DR | 40% | [7 empty] | DR | 70%
Datos de confección | [8 empty] | Datos de confección
Area Probeta |  |  |  | [cm²] | 900 | Contenido Humedad Natural | [%] |  | Area Probeta |  |  |  | [cm²] | 900 | Contenido Humedad Natural | [%]
Altura |  |  |  | [cm] | 13.56 | Densidad Húmeda | [g/cm3] |  | Altura |  |  |  | [cm] | 13.56 | Densidad Húmeda | [g/cm3]
Volumen |  |  |  | [cm³] | 12204 | Densidad Seca | [g/cm3] |  | Volumen |  |  |  | [cm³] | 12204 | Densidad Seca | [g/cm3]
Peso de la muestra |  |  |  | [gm] | 19535 | Relacion de vacios |  |  | Peso de la muestra |  |  |  | [gm] | 19535 | Relacion de vacios
Consolidación |  |  |  | [rayas] | -97 | Grado de Saturacion Inicial | [%] |  | Consolidación |  |  |  | [rayas] | -157 | Grado de Saturacion Inicial | [%]
Calibración Anillo |  |  |  | [kg/div ] | 7.6933 | Tension Normal | [kg/cm²] | 1.5 | Calibración Anillo |  |  |  | [kg/div ] | 7.6933 | Tension Normal | [kg/cm²] | 4
Calibración Dial Vertical |  |  |  | [mm] | 0.01 | Carga Aplicada | [kgf] | 1350 | Calibración Dial Vertical |  |  |  | [mm] | 0.01 | Carga Aplicada | [kgf] | 3600
Calibración Dial Horizontal |  |  |  | [mm] | 0.01 |  |  |  | Calibración Dial Horizontal |  |  |  | [mm] | 0.01
Datos | [8 empty] | Datos
Desplazam. |  | Fuerza Corte | Despl Vert | [5 empty] | Desplazam. |  | Fuerza Corte | Despl Vert
Horizontal |  | [rayas] | [rayas] | [5 empty] | Horizontal |  | [rayas] | [rayas]
0 |  | 0 | 0 | [5 empty] | 0 |  | 0 | 0
10 |  | 7 | 0 | [5 empty] | 10 |  | 11 | 0
20 |  | 16 | 0 | [5 empty] | 20 |  | 21 | 0
30 |  | 25 | -1 | [5 empty] | 30 |  | 32 | 0
40 |  | 32 | -2 | [5 empty] | 40 |  | 40 | 0
50 |  | 39 | -3 | [5 empty] | 50 |  | 50 | -0.5
60 |  | 45 | -5 | [5 empty] | 60 |  | 61 | -1
70 |  | 50 | -6 | [5 empty] | 70 |  | 72 | -1.5
80 |  | 55 | -8 | [5 empty] | 80 |  | 83 | -2.5
90 |  | 59 | -9 | [5 empty] | 90 |  | 89 | -3.5
100 |  | 63 | -10 | [5 empty] | 100 |  | 104 | -5
120 |  | 70 | -12 | [5 empty] | 120 |  | 120 | -8
140 |  | 76 | -14 | [5 empty] | 140 |  | 131 | -11
160 |  | 81 | -15 | [5 empty] | 160 |  | 140 | -15
180 |  | 85 | -16 | [5 empty] | 180 |  | 150 | -18
200 |  | 89 | -16 | [5 empty] | 200 |  | 159 | -20
250 |  | 100 | -17 | [5 empty] | 250 |  | 180 | -25.5
300 |  | 114 | -17 | [5 empty] | 300 |  | 198 | -29.5
350 |  | 127 | -15 | [5 empty] | 350 |  | 214 | -32
400 |  | 137 | -12 | [5 empty] | 400 |  | 226 | -35
450 |  | 144 | -6 | [5 empty] | 450 |  | 238 | -36
500 |  | 149 | 1 | [5 empty] | 500 |  | 248 | -36
600 |  | 155 | 16 | [5 empty] | 600 |  | 265 | -36
700 |  | 157 | 33 | [5 empty] | 700 |  | 280 | -35
800 |  | 158 | 49 | [5 empty] | 800 |  | 297 | -31.9
900 |  | 158 | 62 | [5 empty] | 900 |  | 306 | -27.5
1000 |  | 158 | 82 | [5 empty] | 1000 |  | 314 | -22.5
1100 |  | 154 | 95 | [5 empty] | 1100 |  | 320 | -18.5
1200 |  | 149 | 106 | [5 empty] | 1200 |  | 324 | -12
1300 |  | 143 | 113 | [5 empty] | 1300 |  | 324.5 | -6
1400 |  | 141 | 119 | [5 empty] | 1400 |  | 325 | 0
1500 |  | 137 | 123 | [5 empty] | 1500 |  | 325 | 5
1600 |  | 135 | 126 | [5 empty] | 1600 |  | 324.5 | 9
1700 |  | 134 | 127 | [5 empty] | 1700 |  | 324 | 13
1800 |  | 133 | 128 | [5 empty] | 1800 |  | 323.8 | 16
1900 |  | 131 | 128 | [5 empty] | 1900 |  | 323 | 18
2000 |  | 130 | 128 | [5 empty] | 2000 |  | 322.6 | 20
2100 | [8 empty] | 2100 |  | 321 | 20
2200 | [8 empty] | 2200 |  | 319 | 21
2300 | [8 empty] | 2300 |  | 316.5 | 21.5
2400 | [8 empty] | 2400 |  | 315 | 21
2500 | [8 empty] | 2500 |  | 313 | 21
2600 | [8 empty] | 2600 |  | 310 | 20.5
2700 | [8 empty] | 2700 |  | 309 | 19.5
2800 | [8 empty] | 2800 |  | 309 | 18.5
2900 | [8 empty] | 2900 |  | 307 | 18
3000 | [8 empty] | 3000 |  | 307 | 17.5
3100 | [8 empty] | 3100 |  | 306 | 16.2
3200 | [8 empty] | 3200 |  | 306 | 15.2
3300 | [8 empty] | 3300 |  | 306 | 14
3400 | [8 empty] | 3400 |  | 306 | 13
3500 | [8 empty] | 3500 |  | 306 | 12
3600 | [8 empty] | 3600
3700 | [8 empty] | 3700
3800 | [8 empty] | 3800
3900 | [8 empty] | 3900
4000 | [8 empty] | 4000
4100 | [8 empty] | 4100
4200 | [8 empty] | 4200
4300 | [8 empty] | 4300
4400 | [8 empty] | 4400
4500 | [8 empty] | 4500
4600 | [8 empty] | 4600
4700 | [8 empty] | 4700
4800 | [8 empty] | 4800
4900 | [8 empty] | 4900
5000 | [8 empty] | 5000
5100 | [8 empty] | 5100
5200 | [8 empty] | 5200
UNIVERSIDAD DE CHILE
Facultada de Ciencias Físicas y Matemáticas
Departamento de Ing. Civil

## ángulo en reposo
Repetido Rapido del cilindro
Cilindro Grande |  |  | Cilindro Pequeño
Altura | [cm] | 7.05 | Altura | [cm] | 7.6
Ancho 1 | [cm] | 49 | Ancho 1 | [cm] | 38.1 | a = arctg[h/(b/2)]
Ancho 2 | [cm] | 48.6 | Ancho 2 | [cm] | 37.2
α |  |  | α
Repetido Lento del cilindro
Cilindro Grande |  |  | Cilindro Pequeño
Altura | [cm] | 8.5 | Altura | [cm] | 8.1
Ancho 1 | [cm] | 31.2 | Ancho 1 | [cm] | 28.5
Ancho 2 | [cm] | 30.9 | Ancho 2 | [cm] | 29
α |  |  | α