## Corte Simple
CORTE SIMPLE |  |  |  |  | CORTE SIMPLE Datos Extras
| CONSTANTES. |  |  |  |  | CONSTANTES.
| Calibración Anillo Carga | [kg/dígito] | 0.2223 |  |  | Calibración Anillo Carga | [kg/dígito] | 0.2223
| Area de la Probeta | [cm²] | 38.48451 |  |  | Area de la Probeta | [cm²] | 38.48451
| Altura de la Probeta | [cm] | 2 |  |  | Altura de la Probeta | [cm] | 2
| Diametro de la Probeta |  | 7 |  |  | Diametro de la Probeta |  | 7
| Volumen efectivo | [cm3] | 76.9 |  |  | Volumen efectivo | [cm3] | 76.9
| Peso Específico de la Muestra |  |  |  |  | Peso Específico de la Muestra
| Calibracion Dial Desplaz. Horizontal | [mm] | 0.002 |  |  | Calibracion Dial Desplaz. Horizontal | [mm] | 0.002
| Calibracion Dial Desplaz. Vertical | [mm] | 0.01 |  |  | Calibracion Dial Desplaz. Vertical | [mm] | 0.01
[kgf]
VARIABLES.
| VARIABLES. |  |  |  |  | Peso de la muestra | [gr] | 118.96
| Densidad Relativa | [%] | 70 | Tenia un 5% de humedad en la confeccion |  | Densidad Relativa | [%] | 40
| Peso de la muestra | [gr] | 118.93 |  |  | Densidad Seca | [gr/cm3] | 1,57
| Densidad Máxima | [gr/cm3] |  |  |  | Densidad Humeda | [gr/cm3] | 1,65
| Densidad Mínima | [gr/cm3] |  |  |  | Tension Normal | [kg/cm²] | 1
| Densidad Seca | [gr/cm3] | 1,57 |  |  | Carga Aplicada | [kgf]
| Densidad Húmeda | [gr/cm3] | 1,65 |  |  | consolidación inicial | [*rayas] | 0
| Relacion de vacios |  |  |  |  | consolidación inicial | [*calibracion vertical] | -59
| Tension Normal | [kg/cm²] | 2
| Carga Aplicada | [kgf]
| consolidación inicial | [rayas] | -75 | Usar Calibracion Vertical para pasar a [mm] |  |  | Deformación | Deformación | Carga
[7 empty] | Horizontal | Vertical | Horizontal
[7 empty] | 0 | 0 | 67
|  | Deformación | Deformación | Carga |  |  | 10 | -0.5 | 77
|  | Horizontal | Vertical | Horizontal |  |  | 20 | -0.5 | 82
|  | 0 | 0 | 60 |  |  | 30 | -1 | 85
|  | 10 | -0.5 | 69 |  |  | 40 | -1.5 | 86
|  | 20 | -1 | 77 |  |  | 50 | -2 | 89
|  | 30 | -1.2 | 81 |  |  | 60 | -2.8 | 90
|  | 40 | -1.8 | 86 |  |  | 70 | -3.2 | 92
|  | 50 | -2 | 90 |  |  | 80 | -3.7 | 93
|  | 60 | -2.3 | 93 |  |  | 90 | -4.2 | 95
|  | 70 | -2.9 | 99 |  |  | 100 | -4.7 | 97
|  | 80 | -3.1 | 102 |  |  | 120 | -5.5 | 99
|  | 90 | -3.4 | 105 |  |  | 140 | -6.5 | 102
|  | 100 | -4 | 110 |  |  | 160 | -7.5 | 105
|  | 120 | -4.9 | 116 |  |  | 180 | -8.5 | 106
|  | 140 | -5.4 | 119 |  |  | 200 | -9.2 | 108
|  | 160 | -6.1 | 123 |  |  | 220 | -10.2 | 111
|  | 180 | -7 | 128 |  |  | 240 | -11 | 113
|  | 200 | -8 | 132 |  |  | 260 | -11.8 | 114
|  | 220 | -8.5 | 134 |  |  | 280 | -12.3 | 117
|  | 240 | -9.1 | 141 |  |  | 300 | -13 | 118
|  | 260 | -10 | 145 |  |  | 400 | -16 | 127
|  | 280 | -10.5 | 149 |  |  | 500 | -19 | 133
|  | 300 | -11 | 152 |  |  | 600 | -21.8 | 139
|  | 400 | -14 | 166 |  |  | 700 | -24 | 143
|  | 500 | -16 | 180 |  |  | 800 | -25.8 | 146
|  | 600 | -18 | 191 |  |  | 900 | -27.8 | 149
|  | 700 | -20 | 203 |  |  | 1000 | -29.8 | 151
|  | 800 | -21.5 | 212 |  |  | 1100 | -31.3 | 152
|  | 900 | -23 | 219 |  |  | 1200 | -32.8 | 155
|  | 1000 | -24 | 226 |  |  | 1300 | -34.2 | 157
|  | 1100 | -26 | 232 |  |  | 1400 | -35.7 | 160
|  | 1200 | -27 | 234 |  |  | 1500 | -37.5 | 163
|  | 1300 | -28 | 239 |  |  | 1600 | -39 | 165
|  | 1400 | -29 | 243 |  |  | 1700 | -40 | 166
|  | 1500 | -30 | 246 |  |  | 1800 | -41.2 | 168
|  | 1600 | -31 | 248 |  |  | 1900 | -42.2 | 171
|  | 1700 | -32 | 252 |  |  | 2000 | -43.3 | 172
|  | 1800 | -32.9 | 255 |  |  | 2100 | -44.3 | 173
|  | 1900 | -33.5 | 258 |  |  | 2200 | -45.5 | 174
|  | 2000 | -34 | 262 |  |  | 2300 | -46.5 | 174
|  | 2100 | -35 | 265 |  |  | 2400 | -47.5 | 176
|  | 2200 | -35.4 | 265 |  |  | 2500 | -48.5 | 176
|  | 2300 | -36 | 266 |  |  | 2600 | -49.5 | 176
|  | 2400 | -36.9 | 267 |  |  | 2700 | -50.5 | 176
|  | 2500 | -37.5 | 269
|  | 2600 | -38 | 269
|  | 2700 | -39 | 270
|  | 2800 | -40 | 270
|  | 2900 | -41 | 270
|  | 3000 | -42 | 272
|  | 3100 | -43 | 273
|  | 3200 | -44 | 271
|  | 3300 | -45 | 270
|  | 3400 | -46 | 269
|  | 3500 | -47.2 | 269
UNIVERSIDAD DE CHILE
Facultad de Ciencias Físicas y Matemáticas
Departamento de Ing. Civil
UNIVERSIDAD DE CHILE
Facultad de Ciencias Físicas y Matemáticas
Departamento de Ing. Civil
UNIVERSIDAD DE CHILE
Facultad de Ciencias Físicas y Matemáticas
Departamento de Ing. Civil