## Hoja1
ENSAYE DE CORTE DIRECTO Probeta 30 cm* 30 cm
Calibración Anillo de Carga |  |  | [kgf] | 7.6933
Calibracion Dial Desplaz. Horizontal |  |  | [mm] | 0.01 |  |  |  |  | Humedad final de saturacion [%]
Calibracion Dial Desplaz. Vertical |  |  | [mm] | 0.01
Area de la Probeta |  |  | [cm2] | 900
Volumen de la Probeta |  |  | [cm3] | 6750 |  |  |  |  | Peso Caps.+ | Peso Caps.+ | Peso solo
Altura de la Probeta |  |  | [cm] | 7.5 |  |  |  |  | S. Humedo | S. Seco | Capsula
Peso Específico de la Muestra | [7 empty] | Probeta 1 | 755.92 | 661.67 | 72.02
[8 empty] | Probeta 2 | 1019.03 | 885.71 | 72.44
|  |  |  | Probeta 1 | Probeta 2 | Probeta 3 |  | Probeta 3 | 1282.15 | 1109.75 | 72.86
Peso de la muestra |  |  | [gr] | 14062 | 14062 | 14062
Contenido de Humedad Natural |  |  | [%] | 5 | 5 | 5
Densidad Húmeda |  |  | [gr/cm3] | 2.083259 | 2.083259 | 2.083259
Densidad Seca |  |  | [gr/cm3] | 1.984056 | 1.984056 | 1.984056
Relación de vacíos
Grado de Saturación Inicial |  |  | [%]
Tensión Normal |  |  | [kg/cm² | 2 | 4 | 6
Carga Aplicada |  |  | [kgf] | 1800 | 3600 | 5400
Consolidación por Saturación Inicial |  |  | [rayas] | 0 | -1 | -1
Consolidación por Tensión Normal Aplicada |  |  | [rayas] | -95 | -132 | -168
Probeta 1 |  |  | Probeta 2 |  |  | Probeta 3
Desplaz. | Fuerza | Desplaz. | Desplaz. | Fuerza | Desplaz. | Desplaz. | Fuerza | Desplaz.
Horizontal | de Corte | Vertical | Horizontal | de Corte | Vertical | Horizontal | de Corte | Vertical
0 | 0 | 0 | 0 | 0 | 0 | 0 | 0 | 0
10 | 11 | 0 | 10 | 11 | 0 | 10 | 12 | 0
20 | 21 | 0 | 20 | 22 | 0 | 20 | 24 | 2
30 | 30 | 0 | 30 | 30 | 0 | 30 | 36 | 3
40 | 39 | 0 | 40 | 40 | 0 | 40 | 50 | 3
50 | 46 | 0 | 50 | 49 | 0 | 50 | 64 | 3
60 | 55 | 0 | 60 | 57 | 0 | 60 | 76 | 3
70 | 64 | 0 | 70 | 67 | -2 | 70 | 89 | 3
80 | 73 | 0 | 80 | 79 | -3 | 80 | 100 | 3
90 | 81 | 0 | 90 | 88 | -4 | 90 | 111 | 3
100 | 90 | 0 | 100 | 95 | -4 | 100 | 123 | 2
120 | 106 | 0 | 120 | 115 | -5 | 120 | 144 | 0
140 | 120 | 0 | 140 | 133 | -6 | 140 | 165 | -1
160 | 134 | 0 | 160 | 151 | -6 | 160 | 185 | -1
180 | 148 | 0 | 180 | 170 | -6 | 180 | 206 | -2
200 | 160 | 0 | 200 | 188 | -7 | 200 | 226 | -2
250 | 190 | 4 | 250 | 234 | -7 | 250 | 272 | -3
300 | 214 | 10 | 300 | 276 | -6 | 300 | 312 | -4
350 | 232 | 17 | 350 | 313 | -5 | 350 | 365 | -4
400 | 247 | 26 | 400 | 347 | -4 | 400 | 413 | -3
450 | 259 | 35 | 450 | 377 | -1 | 450 | 456 | -2
500 | 269 | 47 | 500 | 404 | 2 | 500 | 497 | -1
600 | 281 | 66 | 600 | 443 | 12 | 600 | 562 | 4
700 | 288 | 86 | 700 | 471 | 23 | 700 | 611 | 10
800 | 292 | 104 | 800 | 488 | 36 | 800 | 648 | 18
900 | 294 | 121 | 900 | 498 | 48 | 900 | 676 | 27
1000 | 294 | 137 | 1000 | 504 | 60 | 1000 | 700 | 37
1100 | 294 | 157 | 1100 | 508 | 71 | 1100 | 715 | 46
1200 | 294 | 165 | 1200 | 509 | 81 | 1200 | 726 | 57
1300 | 288 | 178 | 1300 | 510 | 90 | 1300 | 731 | 67
1400 | 283 | 189 | 1400 | 510 | 97 | 1400 | 732 | 76
1500 | 279 | 199 | 1500 | 509 | 105 | 1500 | 729 | 85
1600 | 274 | 209 | 1600 | 507 | 111 | 1600 | 723 | 91
1700 | 273 | 220 | 1700 | 502 | 117 | 1700 | 717 | 96
1800 | 268 | 228 | 1800 | 497 | 123 | 1800 | 706 | 103
1900 | 262 | 235 | 1900 | 490 | 128 | 1900 | 696 | 108
2000 | 259 | 241 | 2000 | 483 | 132 | 2000 | 691 | 112
2100 | 257 | 246 | 2100 | 475 | 134 | 2100 | 688 | 116
2200 | 251 | 251 | 2200 | 471 | 139 | 2200 | 684 | 120
2300 | 250 | 255 | 2300 | 466 | 142 | 2300 | 676 | 122
2400 | 249 | 261 | 2400 | 460 | 144 | 2400 | 670 | 124
2500 | 246 | 265 | 2500 | 455 | 146 | 2500 | 660 | 123
2600 | 244 | 267 | 2600 | 449 | 148 | 2600 | 649 | 124
2700 | 243 | 270 | 2700 | 444 | 149 | 2700 | 641 | 124
2800 | 241 | 273 | 2800 | 441 | 150 | 2800 | 636 | 125
2900 | 240 | 275 | 2900 | 433 | 150 | 2900 | 630 | 125
3000 | 237 | 278 | 3000 | 426 | 150 | 3000 | 627 | 125
3100 | 233 | 280 | 3100 | 425 | 150 | 3100 | 619 | 125
3200 | 228 | 281 | 3200 | 423 | 150 | 3200 | 615 | 125
3300 | 223 | 281 | 3300 | 419 | 150 | 3300 | 611 | 124
3400 | 218 | 282 | 3400 | 412 | 150 | 3400 | 604 | 123
3500 | 216 | 282 | 3500 | 401 | 150 | 3500 | 600 | 121
3600 | 212 | 283 | 3600 | 398 | 149 | 3600 | 594 | 121
3700 | 208 | 284 | 3700 | 394 | 147 | 3700 | 590 | 120
3800 | 205 | 284 | 3800 | 392 | 146 | 3800 | 589 | 118
3900 | 201 | 284 | 3900 | 386 | 146 | 3900 | 584 | 116
4000 | 198 | 283 | 4000 | 385 | 144 | 4000 | 580 | 114
4100 | 197 | 282 | 4100 | 382 | 142 | 4100 | 572 | 112
4200 | 197 | 281 | 4200 | 378 | 141 | 4200 | 566 | 109
4300 | 197 | 280 | 4300 | 376 | 139 | 4300 | 563 | 106
4400 | 196 | 279 | 4400 | 370 | 136 | 4400 | 563 | 104
4500 | 196 | 278 | 4500 | 366 | 133 | 4500 | 561 | 102
4600 | 195 | 277 | 4600 | 364 | 130 | 4600 | 558 | 100
4700 | 194 | 274 | 4700 | 364 | 127 | 4700 | 552 | 96
4800 | 192 | 270 | 4800 | 364 | 124 | 4800 | 547 | 92
4900 | 191 | 268 | 4900 | 364 | 121 | 4900 | 547 | 89
5000 | 191 | 265 | 5000 | 364 | 119 | 5000 | 547 | 85
5100 | 191 | 265 | 5100 | 364 | 116 | 5100 | 540 | 81