## 1. Chancador primario
Balance y Dimensionamiento Chancador n° 1
Planilla de cálculos equipo
Balance de masa para equipo |  |  |  | Condiciones de la operación
Chancador primario |  |  |  | Supuestos | No hay perdidas por material particulado
Se chanca de acuerdo a curva granulométrica entregada por Metso para chancadores primarios (de mandibulas)
Esquema |  |  |  |  | La razón de reducción es de 1:3, es decir, si entra con F80 de 54cm sale con P80 de 18cm
Tamaño máximo particula en la alimentación es de 60cm
Entrada
Flujo másico [ton/año]
|  |  |  | Escoria | 586926
Nomenclatura |  |  |  | Salida
F100: Tamaño bajo el cual se encuentra el 100% de la alimentación |  |  |  | Flujo másico [ton/año]
F80: Tamaño bajo el cual se encuentra el 80% de la alimentación |  |  |  | Escoria | 586926
P100: Tamaño bajo el cual se encuentra el 100% del producto
P80: Tamaño bajo el cual se encuentra el 80% del producto
Fui(h) : Fracción de particulas con tamaños bajo el tamaño h
fui(h) : Fracción de particulas con tamaños entre los tamaño h+1 y h |  |  |  | Datos
Diámetro [cm]
|  |  |  | F100 | 60
|  |  |  | F80 | 54
Parámetros calculados
|  |  |  | Diámetro [cm] |  | Ecuación
|  |  |  | P100 | 25 | Ver figura 1 [1]
|  |  |  | P80 | 18
Abertura [cm]
|  |  |  | Abertura chancador | 80
Setting [mm]
|  |  |  | Setting | 160 | Ver figura 1 [1]
[1] Crushing and screening Handbook, 5th ed. Metso, 2011.
[2] A. Casali, Cátedra: "Fragmentación de Partículas." MI4020, Facultad de Ciencias Físicas y Matemáticas, Universidad de Chile, Santiago, 2016.
Anexos
Granulometría salida
| Tamaño [mm] | FuP | fiP
+305 | 305 | 100
-305+280 | 280 | 100 | 0
-288+255 | 255 | 100 | 0
-255+230 | 230 | 98 | 2
-230+205 | 205 | 90 | 8
-205+180 | 180 | 79 | 11
-180+150 | 150 | 67 | 12
-150+125 | 125 | 55 | 12
-125+100 | 100 | 45 | 10
-100+75 | 75 | 35 | 10
-75+50 | 50 | 24 | 11
-50+25 | 25 | 13 | 11
-25+15 | 15 | 8 | 5
-15 | 0 | 0 | 8
𝑃80=𝐹80/3
Abertura
Abertura=𝐹100/0,75 [2]
Figura 1: Calculo del valor de P100

## 2. Harnero (1)
Balance y Dimensionamiento Hanero n°1
Planilla de cálculos equipo
Balance de masa para equipo |  |  |  |  | Condiciones de la operación
Harnero 1 |  |  |  |  | Supuestos | No hay perdidas por material particulado
Particulas con forma cúbica después del chancado
Esquema | [5 empty] | Malla con agujero cuadrado
Harnero de dos bandejas
Harnero inclinado
Entrada
Flujo másico [ton/año]
[5 empty] | Escoria | 586926
Nomenclatura
Gsa: Flujo de alimentación |  |  |  |  | Salida
Gsu: Flujo bajotaño |  |  |  |  | Flujo másico [ton/año]
Gso: Flujo sobretamaño |  |  |  |  | Escoria sobretamaño | 544076.2
[5 empty] | Escoria bajotamaño | 42849.76
α: Constante que modifica efectividad de separacion en el tamaño d50c
C: Capacidad básica
P: Factor de corrección por densidad de partícula |  |  |  |  | Datos
K: Factor de corrección por el porcentaje de alimentación con tamaño menor a la mitad de abertura |  |  |  |  | Diámetro [cm]
F: Factor de corrección que depende de la forma de la partícula |  |  |  |  | F100 | 25
H: Factor de corrección que depende de la humedad de la partícula |  |  |  |  | F80 | 18
E: Factor de corrección que depende de la eficiencia del harnero | [5 empty] | 16
B: Factor de corrección que depende del porcentaje con sobretamaño en la alimentación |  |  |  |  | Constante ecuacion eficiencia harnero
O: Factor de corrección que depende del porcentaje de área abierta del harnero |  |  |  |  | α | 7.5
S: Factor de corrección que depende de la forma de la abertura del harnero |  |  |  |  | Densidad escoria [ton/m3]
D: Factor de corrección que depende del número de bandejas en el harnero |  |  |  |  | ρ | 3.18
T: Factor de corrección que dependen de la inclinación del harner
W: Factor de corrección que depende de la abertura del harnero |  |  |  |  | Parametros calculados
Q: Capacidad |  |  |  |  | Área [m2] |  | Ecuación
d: Ancho de la capa de material que pasa por harnero |  |  |  |  | Área harnero | 0.2108083 | [1]
[5 empty] | Ancho harnero | 0.4580321 | [2]
[5 empty] | Eficiencia [%] |  | Ecuación
[5 empty] | Eficiencia harnero | 73.00709 | [1]
[1] A. Casali, Cátedra: "Fragmentación de Partículas." MI4020, Facultad de Ciencias Físicas y Matemáticas, Universidad de Chile, Santiago, 2016.
[2] Crushing and screening Handbook, 5th ed. Metso, 2011.
[3] Torres M., Profesor departamento de Ingeniería Civil Minas de la Universidad de Chile. Consulta Eficiencia por tamaños harnero [en línea]. En: <cr.rojas.salamanca@gmail.com> miércoles 14 de noviembre de 2018 <magtorre@ing.uchile.cl> [consulta miércoles 14 de noviembre 2018]
Anexos
Eficiencia separación del sobretamaño
Tamaño [mm] | Eficiencia
305 | 1
280 | 1
255 | 1
230 | 1
205 | 1
180 | 1
150 | 1
125 | 1
100 | 1
75 | 1
50 | 1
25 | 1
24 | 0.9999995
23 | 0.9999735
22 | 0.9994744
21 | 0.9951411
20 | 0.9751407
19 | 0.9191124
18 | 0.8129535
17 | 0.6644364
16 | 0.4999264
15 | 0.3475941
14 | 0.224744
13 | 0.1358585
12 | 0.07698621
11 | 0.04085564
10 | 0.02020268
9 | 0.009218129
8 | 0.003821002
7 | 0.001405282
6 | 0.0004424576
5 | 0.0001127415
4 | 2.114846e-05
3 | 2.444794e-06
2 | 1.168311e-07
1 | 6.454065e-10
0 | 0
Balance de masa por granulometría
| Tamaño [mm] | FuA | fiA | Gsa*fia |  | Gso*fio | Gsu*fiu | fiu | fio
+305 | 305 | 100
-305+280 | 280 | 100 | 0 | 0 |  | 0 | 0 | 0 | 0
-288+255 | 255 | 100 | 0 | 0 |  | 0 | 0 | 0 | 0
-255+230 | 230 | 98 | 2 | 11738.52 |  | 11738.52 | 0 | 0 | 2.157514
-230+205 | 205 | 90 | 8 | 46954.08 |  | 46954.08 | 0 | 0 | 8.630055
-205+180 | 180 | 79 | 11 | 64561.86 |  | 64561.86 | 0 | 0 | 11.86633
-180+150 | 150 | 67 | 12 | 70431.12 |  | 70431.12 | 0 | 0 | 12.94508
-150+125 | 125 | 55 | 12 | 70431.12 |  | 70431.12 | 0 | 0 | 12.94508
-125+100 | 100 | 45 | 10 | 58692.6 |  | 58692.6 | 0 | 0 | 10.78757
-100+75 | 75 | 35 | 10 | 58692.6 |  | 58692.6 | 0 | 0 | 10.78757
-75+50 | 50 | 24 | 11 | 64561.86 |  | 64561.86 | 0 | 0 | 11.86633
-50+25 | 25 | 13 | 11 | 64561.86 |  | 64561.86 | 0.0001803041 | 4.207822e-07 | 11.86633
-25+20 | 20 | 10 | 3 | 17607.78 |  | 17170.06 | 437.7174 | 1.021517 | 3.155819
-20+19 | 19 | 8.3372 | 1.6628 | 9759.405528 |  | 8969.991 | 789.4144 | 1.842285 | 1.648664
-19+18 | 18 | 7.8984 | 0.4388 | 2575.431288 |  | 2093.706 | 481.7254 | 1.12422 | 0.3848185
-18+17 | 17 | 7.4596 | 0.4388 | 2575.431288 |  | 1711.21 | 864.221 | 2.016863 | 0.3145166
-17+16 | 16 | 7.0208 | 0.4388 | 2575.431288 |  | 1287.526 | 1287.905 | 3.00563 | 0.2366444
-16+15 | 15 | 6.582 | 0.4388 | 2575.431288 |  | 895.2048 | 1680.226 | 3.921204 | 0.1645367
-15+14 | 14 | 6.1432 | 0.4388 | 2575.431288 |  | 578.8128 | 1996.618 | 4.659579 | 0.1063845
-14+13 | 13 | 5.7044 | 0.4388 | 2575.431288 |  | 349.8941 | 2225.537 | 5.193815 | 0.06430976
-13+12 | 12 | 5.2656 | 0.4388 | 2575.431288 |  | 198.2727 | 2377.159 | 5.54766 | 0.03644208
-12+11 | 11 | 4.8268 | 0.4388 | 2575.431288 |  | 105.2209 | 2470.21 | 5.764818 | 0.01933936
-11+10 | 10 | 4.388 | 0.4388 | 2575.431288 |  | 52.03062 | 2523.401 | 5.88895 | 0.009563112
-10+9 | 9 | 3.9492 | 0.4388 | 2575.431288 |  | 23.74066 | 2551.691 | 5.954971 | 0.00436348
-9+8 | 8 | 3.5104 | 0.4388 | 2575.431288 |  | 9.840727 | 2565.591 | 5.98741 | 0.001808704
-8+7 | 7 | 3.0716 | 0.4388 | 2575.431288 |  | 3.619206 | 2571.812 | 6.001929 | 0.000665202
-7+6 | 6 | 2.6328 | 0.4388 | 2575.431288 |  | 1.139519 | 2574.292 | 6.007716 | 0.0002094411
-6+5 | 5 | 2.194 | 0.4388 | 2575.431288 |  | 0.2903581 | 2575.141 | 6.009698 | 5.336716e-05
-5+4 | 4 | 1.7552 | 0.4388 | 2575.431288 |  | 0.0544664 | 2575.377 | 6.010248 | 1.00108e-05
-4+3 | 3 | 1.3164 | 0.4388 | 2575.431288 |  | 0.006296399 | 2575.425 | 6.010361 | 1.157264e-06
-3+2 | 2 | 0.8776 | 0.4388 | 2575.431288 |  | 0.0003008904 | 2575.431 | 6.010375 | 5.530298e-08
-2+1 | 1 | 0.4388 | 0.4388 | 2575.431288 |  | 1.6622e-06 | 2575.431 | 6.010376 | 3.055087e-10
-1+0 | 0 | 0 | 0.4388 | 2575.431288 |  | 0 | 2575.431288 | 6.010376 | 0
|  |  | SUMA | 586926 |  | 544076.2 | 42849.76 | 100 | 100
Determinación área de harnero
Constante | Valor | Unidad | Referencia
C= | 47 | [ton/h/m2] | [1]
P= | 1.177778 | - | [1]
K= | 0.45 | - | [1]
F= | 1 | - | [1]
H= | 1 | - | [1]
E= | 1.25 | - | [1]
B= | 0.48 | - | [1]
O= | 1.38 | - | [1]
S= | 1 | - | [1]
D= | 0.9 | - | [1]
T= | 1.1 | - | [1]
W= | 1.25 | - | [1]
Determinación ancho de harnero
Parámetro | Valor | Unidad | Referencia
Q= | 21.0694 | [m3/h]
Vmin= | 0.5 | [m/s] | [2]
Vmax= | 0.5833333 | [m/s] | [2]
dmin= | 38 | [mm] | [2]
dmax= | 80 | [mm] | [2]
𝐴=1,1⋅([𝑡𝑜𝑛/ℎ]𝑏𝑎𝑗𝑜 𝑡𝑎𝑚𝑎ñ𝑜 𝑒𝑛 𝑎𝑙𝑖𝑚𝑒𝑛𝑡𝑎𝑐𝑖ó𝑛)/𝐶𝑃𝐾𝐹𝐻𝐵𝐸𝑆𝐷𝑂𝑇𝑊
𝑑_50𝑐
𝐵≥𝑄/(3,6⋅𝑑_𝑚𝑖𝑛⋅𝑣_𝑚𝑖𝑛 )+0,15
𝐸=𝐺𝑠𝑢/(𝐺𝑠𝑎⋅𝐹𝑢𝑎(ℎ))⋅100
𝑑_50𝑐:𝐷𝑖á𝑚𝑒𝑡𝑟𝑜 𝑑𝑒 𝑝𝑎𝑟𝑡í𝑐𝑢𝑙𝑎 𝑐𝑜𝑛 50% 𝑑𝑒 𝑝𝑟𝑜𝑏𝑎𝑏𝑖𝑙𝑖𝑑𝑎𝑑𝑒𝑠 𝑑𝑒 𝑝𝑎𝑠𝑎𝑟 𝑜 𝑛𝑜 𝑒𝑙 ℎ𝑎𝑟𝑛𝑒𝑟𝑜

## 3. Chancador secundario
Balance y Dimensionamiento Chancador n°2
Planilla de cálculos equipo
Balance de masa para equipo |  |  |  | Condiciones de la operación
Chancador secundario |  |  |  | Supuestos | No hay perdidas por material particulado
Se chanca de acuerdo a curva granulométrica entregada por Metso para chancadores secundarios (de conos)
La razón de reducción es de 1:3
Esquema
Entrada
Flujo másico [ton/año]
|  |  |  | Escoria | 544076.2
Nomenclatura |  |  |  | Salida
F100: Tamaño bajo el cual se encuentra el 100% de la alimentación |  |  |  | Flujo másico [ton/año]
F80: Tamaño bajo el cual se encuentra el 80% de la alimentación |  |  |  | Escoria | 544076.2
P100: Tamaño bajo el cual se encuentra el 100% del producto
P80: Tamaño bajo el cual se encuentra el 80% del producto
Fui(h) : Fracción de particulas con tamaños bajo el tamaño h
fui(h) : Fracción de particulas con tamaños entre los tamaño h+1 y h |  |  |  | Datos
Diámetro [cm]
|  |  |  | F100 | 23
|  |  |  | F80 | 15.8 | Ver figura 1
Parametros calculados
|  |  |  | Diámetro [cm] |  | Ecuación
|  |  |  | P100 | 10 | Ver figura 2 [1]
|  |  |  | P80 | 5.266667
|  |  |  | Abertura [cm] |  | Ecuación
|  |  |  | Abertura chancador | 28.75
|  |  |  | Setting [mm] |  | Ecuación
|  |  |  | Setting | 48 | Ver figura 2 [1]
Referencias
[1] Crushing and screening Handbook, 5th ed. Metso, 2011.
[2] A. Casali, Cátedra: "Fragmentación de Partículas." MI4020, Facultad de Ciencias Físicas y Matemáticas, Universidad de Chile, Santiago, 2016.
Anexos
Granulometría de entrada
| Tamaño [mm] | fiA | FiA
+305 | 305
-305+280 | 280 | 0 | 100
-288+255 | 255 | 0 | 100
-255+230 | 230 | 2.158 | 100
-230+205 | 205 | 8.63 | 97.84
-205+180 | 180 | 11.866 | 89.21
-180+150 | 150 | 12.945 | 77.35
-150+125 | 125 | 12.945 | 64.4
-125+100 | 100 | 10.788 | 51.46
-100+75 | 75 | 10.788 | 40.67
-75+50 | 50 | 11.866 | 29.88
-50+25 | 25 | 11.866 | 18.01
-25+20 | 20 | 3.156 | 6.15
-20+19 | 19 | 1.649 | 2.99
-19+18 | 18 | 0.385 | 1.34
-18+17 | 17 | 0.315 | 0.96
-17+16 | 16 | 0.237 | 0.64
-16+15 | 15 | 0.165 | 0.41
-15+14 | 14 | 0.106 | 0.24
-14+13 | 13 | 0.064 | 0.14
-13+12 | 12 | 0.036 | 0.07
-12+11 | 11 | 0.019 | 0.04
-11+10 | 10 | 0.01 | 0.02
-10+9 | 9 | 0.004 | 0.01
-9+8 | 8 | 0.002 | 0
-8+7 | 7 | 0.001 | 0
-7+6 | 6 | 0 | 0
-6+5 | 5 | 0 | 0
-5+4 | 4 | 0 | 0
-4+3 | 3 | 0 | 0
-3+2 | 2 | 0 | 0
-2+1 | 1 | 0 | 0
-1+0 | 0 | 0 | 0
Granulometría saluda
| Tamaño [mm] | FuP | fiP
-150+125 | 125 | 100
-125+100 | 100 | 100 | 0
-100+75 | 75 | 95 | 5
-75+50 | 50 | 67 | 28
-50+25 | 25 | 25 | 42
-25+20 | 20 | 22 | 3
-20+15 | 15 | 17 | 5
-15+10 | 10 | 12 | 5
-10+5 | 5 | 7 | 5
-5+4 | 4 | 6 | 1
-4+3 | 3 | 5 | 1
-3+2 | 2 | 4 | 1
-2+1 | 1 | 3 | 1
-1+0 | 0 | 0 | 3
𝑃80=𝐹80/3
Abertura
Abertura=𝐹100/0,8 [2]
Figura 2: Calculo del valor de P100
Figura 1: Función de tamaños acumulada alimentación (cálculo de F100 y F80)

## 4. Harnero (2)
Balance y Dimensionamiento Hanero n°2
Planilla de cálculos equipo
Balance de masa para equipo |  |  |  |  | Condiciones de la operación
Harnero 2 |  |  |  |  | Supuestos | No hay perdidas por material particulado
Particulas con forma cúbica después del chancado
Esquema | [5 empty] | Malla con agujero cuadrado
Harnero de dos bandejas
Harnero inclinado
Entrada
Flujo másico [ton/año]
[5 empty] | Escoria | 544076.2
Nomenclatura
Gsa: Flujo de alimentación |  |  |  |  | Salida
Gsu: Flujo bajotaño |  |  |  |  | Flujo másico [ton/año]
Gso: Flujo sobretamaño |  |  |  |  | Escoria sobretamaño | 433982.4
[5 empty] | Escoria bajotamaño | 110093.9
α: Constante que modifica efectividad de separacion en el tamaño d50c
C: Capacidad básica
P: Factor de corrección por densidad de partícula |  |  |  |  | Datos
K: Factor de corrección por porcentaje de alimentación con tamaño menor a mitad de abertura |  |  |  |  | Diámetro [cm]
F: Factor de corrección que depende de la forma de la partícula |  |  |  |  | F100 | 10
H: Factor de corrección que depende de la humedad de la partícula |  |  |  |  | F80 | 5.27
E: Factor de corrección que depende de la eficiencia del harnero | [5 empty] | 16
B: Factor de corrección que depende del porcentaje con sobretamaño en la alimentación |  |  |  |  | Constante ecuacion eficiencia harnero
O: Factor de corrección que depende del porcentaje de área abierta del harnero |  |  |  |  | α | 7.5
S: Factor de corrección que depende de la forma de la abertura del harnero |  |  |  |  | Densidad escoria [ton/m3]
D: Factor de corrección que depende del número de bandejas en el harnero |  |  |  |  | ρ | 3.18
T: Factor de corrección que dependen de la inclinación del harner
W: Factor de corrección que depende de la abertura del harnero |  |  |  |  | Parámetros calculados
Q: Flujo volumetrico d: Ancho de la capa de material que pasa por harnero v: Velocidad mínima flujo |  |  |  |  | Área [m2] |  | Ecuación
[5 empty] | Área harnero | 0.4096281 | [1]
[5 empty] | Ancho harnero | 0.4355436 | [2]
[5 empty] | Eficiencia [%] |  | Ecuación
[5 empty] | Eficiencia harnero | 91.9773 | [1]
Referencias
[1] A. Casali, Cátedra: "Fragmentación de Partículas." MI4020, Facultad de Ciencias Físicas y Matemáticas, Universidad de Chile, Santiago, 2016.
[2] Crushing and screening Handbook, 5th ed. Metso, 2011.
[3] Torres M., Profesor departamento de Ingeniería Civil Minas de la Universidad de Chile. Consulta Eficiencia por tamaños harnero [en línea]. En: <cr.rojas.salamanca@gmail.com> miércoles 14 de noviembre de 2018 <magtorre@ing.uchile.cl> [consulta miércoles 14 de noviembre 2018]
Anexos
Eficiencia separación del sobretamaño
Tamaño [mm] | Eficiencia
305 | 1
280 | 1
255 | 1
230 | 1
205 | 1
180 | 1
150 | 1
125 | 1
100 | 1
75 | 1
50 | 1
25 | 1
24 | 0.9999995
23 | 0.9999735
22 | 0.9994744
21 | 0.9951411
20 | 0.9751407
19 | 0.9191124
18 | 0.8129535
17 | 0.6644364
16 | 0.4999264
15 | 0.3475941
14 | 0.224744
13 | 0.1358585
12 | 0.07698621
11 | 0.04085564
10 | 0.02020268
9 | 0.009218129
8 | 0.003821002
7 | 0.001405282
6 | 0.0004424576
5 | 0.0001127415
4 | 2.114846e-05
3 | 2.444794e-06
2 | 1.168311e-07
1 | 6.454065e-10
0 | 0
Balance de masa por granulometría
| Tamaño [mm] | Fua | fia | Gsa*fia |  | Gso*fio | Gsu*fiu | fiu | fio
-150+125 | 125 | 100
-125+100 | 100 | 100 | 0 | 0 |  | 0 | 0 | 0 | 0
-100+75 | 75 | 95 | 5 | 27203.81 |  | 27203.81 | 0 | 0 | 6.268414
-75+50 | 50 | 67 | 28 | 152341.3 |  | 152341.3 | 0 | 0 | 35.10312
-50+25 | 25 | 25 | 42 | 228512 |  | 228512 | 0.0006381734 | 5.79663e-07 | 52.65468
-25+20 | 20 | 22 | 3 | 16322.29 |  | 15916.53 | 405.7609 | 0.3685591 | 3.667551
-20+15 | 15 | 17 | 5 | 27203.81 |  | 9455.886 | 17747.93 | 16.12072 | 2.178864
-15+10 | 10 | 12 | 5 | 27203.81 |  | 549.59 | 26654.22 | 24.21045 | 0.1266388
-10+5 | 5 | 7 | 5 | 27203.81 |  | 3.066999 | 27200.75 | 24.48188 | 0.0007067106
-5+4 | 4 | 6 | 1 | 5440.762 |  | 0.1150637 | 5440.647 | 4.923048 | 2.651346e-05
-4+3 | 3 | 5 | 1 | 5440.762 |  | 0.01330154 | 5440.749 | 4.934986 | 3.064996e-06
-3+2 | 2 | 4 | 1 | 5440.762 |  | 0.00063565 | 5440.762 | 4.939744 | 1.464691e-07
-2+1 | 1 | 3 | 1 | 5440.762 |  | 3.511504e-06 | 5440.762 | 4.941374 | 8.091351e-10
-1+0 | 0 | 0 | 3 | 16322.29 |  | 0 | 16322.29 | 14.82548 | 0
|  |  | SUMA | 544076.2 |  | 433982.4 | 110093.9 | 99.74624 | 100
Determinación área de harnero
Constante | Valor | Unidad | Referencia
C= | 47 | [ton/h/m2] | [1]
P= | 1.1778 |  | [1]
K= | 0.51 |  | [1]
F= | 1 |  | [1]
H= | 1 |  | [1]
E= | 1 |  | [1]
B= | 0.7 |  | [1]
O= | 1.38 |  | [1]
S= | 1 |  | [1]
D= | 0.9 |  | [1]
T= | 1.1 |  | [1]
W= | 1.25 |  | [1]
Determinación ancho de harnero
Parámetro | Valor | Unidad | Referencia
Q= | 19.53118 | [m3/h]
Vmin= | 0.5 | [m/s] | [2]
Vmax= | 0.5833333 | [m/s] | [2]
dmin= | 38 | [mm] | [2]
dmax= | 80 | [mm] | [2]
𝐴=1,1⋅([𝑡𝑜𝑛/ℎ]𝑏𝑎𝑗𝑜 𝑡𝑎𝑚𝑎ñ𝑜 𝑒𝑛 𝑎𝑙𝑖𝑚𝑒𝑛𝑡𝑎𝑐𝑖ó𝑛)/𝐶𝑃𝐾𝐹𝐻𝐵𝐸𝑆𝐷𝑂𝑇𝑊
𝑑_50𝑐
𝐵≥𝑄/(3,6⋅𝑑_𝑚𝑖𝑛⋅𝑣_𝑚𝑖𝑛 )+0,15
𝐸=𝐺𝑠𝑢/(𝐺𝑠𝑎⋅𝐹𝑢𝑎(ℎ))⋅100
𝑑_50𝑐:𝐷𝑖á𝑚𝑒𝑡𝑟𝑜 𝑑𝑒 𝑝𝑎𝑟𝑡í𝑐𝑢𝑙𝑎 𝑐𝑜𝑛 50% 𝑑𝑒 𝑝𝑟𝑜𝑏𝑎𝑏𝑖𝑙𝑖𝑑𝑎𝑑𝑒𝑠 𝑑𝑒 𝑝𝑎𝑠𝑎𝑟 𝑜 𝑛𝑜 𝑒𝑙 ℎ𝑎𝑟𝑛𝑒𝑟𝑜

## 5. Chancador terciario
Balance y Dimensionamiento Chancador n°3
Planilla de cálculos equipo
Balance de masa para equipo |  |  |  | Condiciones de la operación
Chancador secundario |  |  |  | Supuestos | No hay perdidas por material particulado
Se chanca de acuerdo a curva granulométrica entregada por Metso para chancadores secundarios (de conos)
Esquema |  |  |  |  | La razón de reducción es de 1:3
Entrada
Flujo másico [ton/año]
|  |  |  | Escoria | 541444.65
Nomenclatura |  |  |  | Salida
F100: Tamaño bajo el cual se encuentra el 100% de la alimentación |  |  |  | Flujo másico [ton/año]
F80: Tamaño bajo el cual se encuentra el 80% de la alimentación |  |  |  | Escoria | 541444.65
P100: Tamaño bajo el cual se encuentra el 100% del producto
P80: Tamaño bajo el cual se encuentra el 80% del producto
Fui(h) : Fracción de particulas con tamaños bajo el tamaño h
fui(h) : Fracción de particulas con tamaños entre los tamaño h+1 y h |  |  |  | Datos
Diámetro [cm]
|  |  |  | F100 | 7.5
|  |  |  | F80 | 4 | Ver figura 1 [1]
Parámetros calculados
|  |  |  | Diámetro [cm] |  | Ecuación
|  |  |  | P100 | 10 | Ver figura 2 [1]
|  |  |  | P80 | 2 | Granulometría deseada
|  |  |  | Abertura [cm] |  | Ecuación
|  |  |  | Abertura chancador | 7.894737
|  |  |  | Setting [mm] |  | Ecuación
|  |  |  | Setting | 16 | Ver figura 2 [1]
Referencias
[1] Crushing and screening Handbook, 5th ed. Metso, 2011.
[2] A. Casali, Cátedra: "Fragmentación de Partículas." MI4020, Facultad de Ciencias Físicas y Matemáticas, Universidad de Chile, Santiago, 2016.
Anexos
Granulometría de entrada
| Tamaño [mm] | fiA | FiA
-150+125 | 125
-125+100 | 100 | 0 | 100
-100+75 | 75 | 6.268414 | 100
-75+50 | 50 | 35.10312 | 93.73159
-50+25 | 25 | 52.65468 | 58.62847
-25+20 | 20 | 3.667551 | 5.97379
-20+15 | 15 | 2.178864 | 2.306239
-15+10 | 10 | 0.1266388 | 0.1273752
-10+5 | 5 | 0.0007067106 | 0.0007364363
-5+4 | 4 | 2.651346e-05 | 2.972573e-05
-4+3 | 3 | 3.064996e-06 | 3.212274e-06
-3+2 | 2 | 1.464691e-07 | 1.472782e-07
-2+1 | 1 | 8.09135e-10 | 8.09135e-10
-1+0 | 0 | 0 | 0
Granulometría de salida
| Tamaño [mm] | Fup | fiP
+35 | 35 | 100
-35+30 | 30 | 98 | 2
-30+25 | 25 | 94 | 4
-25+20 | 20 | 85 | 9
-20+15 | 15 | 70 | 15
-15+10 | 10 | 50 | 20
-10+5 | 5 | 29 | 21
-5+4 | 4 | 27 | 2
-4+3 | 3 | 23 | 4
-3+2 | 2 | 20 | 3
-2+1 | 1 | 13 | 7
-1+0,5 | 0.5 | 11 | 2
-0,5+0,25 | 0.25 | 8 | 3
-0,25+0,125 | 0.125 | 5 | 3
-0.125 | 0 | 0 | 5
Abertura
Abertura=𝐹100/0,95 [2]
Figura 2: Cálculo del valor de P100
Figura 1: Función de tamaños acumulada alimentación (cálculo de F100 y F80)

## 6. Harnero (3)
Balance y Dimensionamiento Hanero n°3
Planilla de cálculos equipo
Balance de masa para equipo |  |  |  |  | Condiciones de la operación
Harnero 2 |  |  |  |  | Supuestos | No hay perdidas por material particulado
Particulas con forma cúbica después del chancado
Esquema | [5 empty] | Malla con agujero cuadrado
Harnero de dos bandejas
Harnero inclinado
Entrada
Flujo másico [ton/año]
[5 empty] | Escoria | 541444.65
Nomenclatura
Gsa: Flujo de alimentación |  |  |  |  | Salida
Gsu: Flujo bajotaño |  |  |  |  | Flujo másico [ton/año]
Gso: Flujo sobretamaño |  |  |  |  | Escoria sobretamaño | 110436.6
[5 empty] | Escoria bajotamaño | 431008.1
α: Constante que modifica efectividad de separacion en el tamaño d50c
C: Capacidad básica
P: Factor de corrección por densidad de partícula |  |  |  |  | Datos
K: Factor de corrección por porcentaje de alimentación con tamaño menor a mitad de abertura |  |  |  |  | Diámetro [cm]
F: Factor de corrección que depende de la forma de la partícula |  |  |  |  | F100 | 10
H: Factor de corrección que depende de la humedad de la partícula |  |  |  |  | F80 | 5.27
E: Factor de corrección que depende de la eficiencia del harnero | [5 empty] | 16
B: Factor de corrección que depende del porcentaje con sobretamaño en la alimentación |  |  |  |  | Constante ecuacion eficiencia harnero
O: Factor de corrección que depende del porcentaje de área abierta del harnero |  |  |  |  | α | 7.5
S: Factor de corrección que depende de la forma de la abertura del harnero |  |  |  |  | Densidad escoria [ton/m3]
D: Factor de corrección que depende del número de bandejas en el harnero |  |  |  |  | ρ | 3.18
T: Factor de corrección que dependen de la inclinación del harner
W: Factor de corrección que depende de la abertura del harnero |  |  |  |  | Parámetros calculados
Q: Flujo volumetrico ; d: Ancho de la capa de material que pasa por harnero |  |  |  |  | Área [m2] |  | Ecuación
[5 empty] | Área harnero | 0.3393233 | [1]
[5 empty] | Ancho harnero | 0.4341625 | [2]
[5 empty] | Eficiencia [%] |  | Ecuación
[5 empty] | Eficiencia harnero | 93.651 | [1]
Referencias
[1] A. Casali, Cátedra: "Fragmentación de Partículas." MI4020, Facultad de Ciencias Físicas y Matemáticas, Universidad de Chile, Santiago, 2016.
[2] Crushing and screening Handbook, 5th ed. Metso, 2011.
[3] Torres M., Profesor departamento de Ingeniería Civil Minas de la Universidad de Chile. Consulta Eficiencia por tamaños harnero [en línea]. En: <cr.rojas.salamanca@gmail.com> miércoles 14 de noviembre de 2018 <magtorre@ing.uchile.cl> [consulta miércoles 14 de noviembre 2018]
Anexos
Eficiencia separación del sobretamaño
Tamaño [mm] | Eficiencia
125 | 1
100 | 1
75 | 1
50 | 1
35 | 1
30 | 1
25 | 1
24 | 0.9999995
23 | 0.9999735
22 | 0.9994744
21 | 0.9951411
20 | 0.9751407
19 | 0.9191124
18 | 0.8129535
17 | 0.6644364
16 | 0.4999264
15 | 0.3475941
14 | 0.224744
13 | 0.1358585
12 | 0.07698621
11 | 0.04085564
10 | 0.02020268
9 | 0.009218129
8 | 0.003821002
7 | 0.001405282
6 | 0.0004424576
5 | 0.0001127415
4 | 2.114846e-05
3 | 2.444794e-06
2 | 1.168311e-07
1 | 6.454065e-10
0.5 | 3.56537e-12
0.25 | 1.965095e-14
0.125 | 0
Balance de masa por granulometría
| Tamaño [mm] | Fua | fia | Gsa*fia |  | Gso*fio | Gsu*fiu | fiu | fio
+35 | 35 | 100
-35+30 | 30 | 98 | 2 | 10828.893 |  | 10828.893 | 0 | 0 | 9.805531
-30+25 | 25 | 94 | 4 | 21657.786 |  | 21657.79 | 6.048445e-05 | 1.403325e-08 | 19.61106
-25+20 | 20 | 85 | 9 | 48730.0185 |  | 47518.62 | 1211.395 | 0.2810609 | 43.02797
-20+15 | 15 | 70 | 15 | 81216.6975 |  | 28230.45 | 52986.25 | 12.29356 | 25.56259
-15+10 | 10 | 50 | 20 | 108288.93 |  | 2187.727 | 106101.2 | 24.61699 | 1.98098
-10+5 | 5 | 29 | 21 | 113703.3765 |  | 12.81909 | 113690.6 | 26.37783 | 0.01160765
-5+4 | 4 | 27 | 2 | 10828.893 |  | 0.2290144 | 10828.66 | 2.512404 | 0.0002073719
-4+3 | 3 | 23 | 4 | 21657.786 |  | 0.05294882 | 21657.73 | 5.024902 | 4.7945e-05
-3+2 | 2 | 20 | 3 | 16243.3395 |  | 0.001897727 | 16243.34 | 3.768685 | 1.718386e-06
-2+1 | 1 | 13 | 7 | 37901.1255 |  | 2.446163e-05 | 37901.13 | 8.7936 | 2.214994e-08
-1+0,5 | 0.5 | 11 | 2 | 10828.893 |  | 3.860987e-08 | 10828.89 | 2.512457 | 3.496112e-11
-0,5+0,25 | 0.25 | 8 | 3 | 16243.3395 |  | 3.183231e-10 | 16243.34 | 3.768686 | 2.882407e-13
-0,25+0,125 | 0.125 | 5 | 3 | 16243.3395 |  | 0 | 16243.3395 | 3.768686 | 0
-0.125 | 0 | 0 | 5 | 27072.2325 |  | 0 | 27072.2325 | 6.281143 | 0
|  | SUMA | 100 | 0 |  | 110436.6 | 431008.1 | 100 | 100
Determinación área de harnero
Constante | Valor | Unidad | Referencia
C= | 47 | [ton/h/m2] | [1]
P= | 1.1778 | - | [1]
K= | 1.2 | - | [1]
F= | 1 | - | [1]
H= | 1 | - | [1]
E= | 0.95 | - | [1]
B= | 1.48 | - | [1]
O= | 1.38 | - | [1]
S= | 1 | - | [1]
D= | 0.9 | - | [1]
T= | 1.1 | - | [1]
W= | 1.25 | - | [1]
Determinación ancho de harnero
Parámetro | Valor | Unidad | Referencia
Q= | 19.43671 | [m3/h]
Vmin= | 0.5 | [m/s] | [2]
Vmax= | 0.5833333 | [m/s] | [2]
dmin= | 38 | [mm] | [2]
dmax= | 80 | [mm] | [2]
Cálculo del reciclo
Gsf [tpd] | Gsa [tpd] | Gsd [tpd] | Gso [tpd] |  | Gsp [tpd]
433982.4 | 544419 | 544419 | 110436.6 |  | 433982.4
𝐴=1,1⋅([𝑡𝑜𝑛/ℎ]𝑏𝑎𝑗𝑜 𝑡𝑎𝑚𝑎ñ𝑜 𝑒𝑛 𝑎𝑙𝑖𝑚𝑒𝑛𝑡𝑎𝑐𝑖ó𝑛)/𝐶𝑃𝐾𝐹𝐻𝐵𝐸𝑆𝐷𝑂𝑇𝑊
𝑑_50𝑐
𝐵≥𝑄/(3,6⋅𝑑_𝑚𝑖𝑛⋅𝑣_𝑚𝑖𝑛 )+0,15
𝐸=𝐺𝑠𝑢/(𝐺𝑠𝑎⋅𝐹𝑢𝑎(ℎ))⋅100
𝑑_50𝑐:𝐷𝑖á𝑚𝑒𝑡𝑟𝑜 𝑑𝑒 𝑝𝑎𝑟𝑡í𝑐𝑢𝑙𝑎 𝑐𝑜𝑛 50% 𝑑𝑒 𝑝𝑟𝑜𝑏𝑎𝑏𝑖𝑙𝑖𝑑𝑎𝑑𝑒𝑠 𝑑𝑒 𝑝𝑎𝑠𝑎𝑟 𝑜 𝑛𝑜 𝑒𝑙 ℎ𝑎𝑟𝑛𝑒𝑟𝑜

## 7. Molino
Balance y Dimensionamiento Molino de Bolas
Supuestos |  |  |  |  | Esquema
1- El tamaño de las partículas de entrada se supone con un F80 de 20 [mm], es decir, el 80% de las partículas pasan por un tamiz de tamaño 20 [mm]. 2- El tamaño de las partículas requerido es de un P80 de 100 micras de forma que la reacción en el kiln sea lo más eficiente posible. 3- Los valores de la eficiencia del motor, la fracción de llenado del molino, la fracción de velocidad y la relación Largo/Diámetro se tomaron a partir de valores típicos. | Balance de masa
| Entrada [t/h] | 67.00068
| Salida [t/h] | 67.00027
| Pérdida polvos [t/h] | 0.0004154042 | [3]
| Parámetros |  | Datos
| Índice de trabajo, Wi [KWh/tc] |  | 15.76 | [1]
| Gravedad específica, Sg |  | 2.93 | [1]
Ecuación de diseño | Densidad escoria, ρ [g/cm3] |  | 1.9 | []
| Densidad de bolas (acero), ρb [lb/ft3] |  | 299.654 | [1]
| Tamaño entrada, F80 [µm] |  | 20000 | (supuesto 1)
| Tamaño salida, P80 [µm] |  | 100 | (supuesto 2)
| Eficiencia del motor, η |  | 0.95 | [2]
| Constante de proporcionalidad, Kb |  | 5.426e-05 | [2]
| Fracción de llenado, vp |  | 0.45 | [2]
| Fracción de la velocidad crítica, cs |  | 0.7 | [2]
| Relación largo-diámetro, L/D |  | 1.8 | [2]
| Parámetros |  | Datos
| Factor de corrección F1 |  | 1.3 | [2]
| Factor de corrección F2 |  | 1 | [2]
| Factor de corrección F3 |  | 0.9146 | [2]
| Factor de corrección F4 |  | 0.9835176 | [2]
| Factor de corrección F5 |  | 1 | [2]
| Índice de trabajo corregido [KWh/tc] |  | 18.42947 | [Ec 2]
| Tamaño ideal de alimentación [µm] |  | 14531.6 | [2]
| Ratio de reducción, Rr |  | 200 | [1]
Referencias | Dimensionamiento |  | Datos
[1] F. C. Bond. Crushing and grinding calculations. Mining and metal bulletin, 47 (507) 466. 1954. | Trabajo [KWh/tc]: |  | 18.87852 | [Ec 1]
| Potencia motor [KWh] |  | 1393.891 | [Ec 3]
| Potencia efectiva del motor [KWh] |  | 1324.196 | [Ec 4]
[2] FLSmidth Minerals, Reference Tables for Mineral Processing, 2008. | Diámetro molino [ft] |  | 4.808263 | [Ec 5]
| Diámetro molino [m] |  | 1.465559
| Largo [ft] |  | 8.654873
[3]Emissions From Dry Process Raw Mill And Finish Mill Systems At Ideal Cement Company, ETB Test No. 71-MM-02, U. S. Environmental Protection Agency, Research Triangle Park, NC, April 1972. | Largo [m] |  | 2.638005
| Velocidad crítica, Nc [rpm] |  | 34.9329 | [Ec 6]
| Velocidad de giro [rpm] |  | 24.45303
| Diámetro bolas [in] |  | 5.454506 | [Ec 7]
| Diámetro bolas [cm] |  | 13.85444
| Toneladas de bolas [ton], Tb |  | 10.7194
| Volumen molino [ft3] |  | 157.1546
| Volumen molino [m3] |  | 4.450114
(5)
[2]
(3)
[2]
(4)
[2]
(2)
[2]
(1)
[1]
(6)
[1][2]
(7)
[1]

## 8. Precalentador
Balance de masa y Dimensionamiento Pre-calentador
supuestos
| 1- Se considera que el aire calente no trae ninguna partícula y tiene la composición descrita en el apartado de Datos. 2- El tamaño de las partículas de la harina (mezcla de polvo que entra al horno) se considera homogenea y de promedio 100 micras. 3- Para calcular la densidad de la harina y gas, y la viscosidad del gas se considero el promedio ponderado de sus componentes. | Balance de masa global
|  | entrada | Harina, mp,C,0 [kg/h] |  | Gas, mg,C,5 [kg/h] |  | Polvo que trae el aire, mp,D,5 [kg/h]
|  |  | 300350.3 |  | 256044.4 |  | 0 |  |  | (supuesto 1) |  |  | Resumen
|  | salida | Harina, mp,C,4 [kg/h] |  | Gas, mg,C,1 [kg/h] (Dato Horno) |  | Polvo que sale con el aire, mp,D,1 [kg/h] |  |  | Entrada Horno |  |  |  | Diámetro[m] | Eficiencia | Flujo másico de entrada, mp,R+mg,R [kg/h] | salida de polvo, mp,D [kg/h]
|  |  | 297316.5 |  | 256044.4 |  | 3033.842 |  |  | 300350.3 |  |  | Ciclón 1 | 0.4787104 | 0.99 | 559428.6 | 3033.842
[13 empty] | Ciclón 2 | 0.4787103 | 0.99 | 559428.2 | 3033.839
|  | Balance de masa por etapas | [10 empty] | Ciclón 3 | 0.4787079 | 0.99 | 559397.6 | 3033.532
|  | etapa 1 | Kg/hr | etapa 2 | Kg/hr | etapa 3 | Kg/hr | etapa 4 | Kg/hr |  |  |  | Ciclón 4 | 0.4784676 | 0.99 | 556364.1 | 3003.197
|  | mpr1 | 303384.2 | mpr2 | 303383.9 | mpr3 | 303353.2 | mpr4 | 300319.7
| ec diseño | mpc0 | 300350.3 | mpc1 | 300350.3 | mpc2 | 300350 | mpc3 | 300319.7
|  | mpd2 | 3033.839 | mpd3 | 3033.532 | mpd4 | 3003.197 | mpd5 | 0 |  |  | Figura 2. Esquema ciclón, componentes y flujos en una etapa i.
|  | mpd1 | 3033.842 | mpd2 | 3033.839 | mpd3 | 3033.532 | mpd4 | 3003.197
|  | mpc1 | 300350.3 | mpc2 | 300350 | mpc3 | 300319.7 | mpc4 | 297316.5 | (se calculó usando solver)
|  | mgC1 | 256044.4 | mgC2 | 256044.4 | mgC3 | 256044.4 | mgC4 | 256044.4
|  | mgR1 | 256044.4 | mgR2 | 256044.4 | mgR3 | 256044.4 | mgR4 | 256044.4
|  | mgC2 | 256044.4 | mgC3 | 256044.4 | mgC4 | 256044.4 | mgC5 | 256044.4
| Donde d1 es el diámetro promedio de la partícula separada en condiciones estandar para la eficiencia seleccionada. d2 es el diámetro promedio de las partículas a separar en para el diseño propuesto a la misma eficiencia de separación. | flujo de material en ciclón por etapa [kg/h]
|  | Xescoria | 30035.03 | Xescoria | 30035 | Xescoria | 30031.97 | Xescoria | 29731.65
|  | Xcaliza | 150175.2 | Xcaliza | 150175 | Xcaliza | 150159.8 | Xcaliza | 148658.2
|  | Xmarga | 120140.1 | Xmarga | 120140 | Xmarga | 120127.9 | Xmarga | 118926.6
flujo de material en overflow por etapa [kg/h]
|  | Xescoria | 303.3842 | Xescoria | 303.3839 | Xescoria | 303.3532 | Xescoria | 300.3197
|  | Xcaliza | 1516.921 | Xcaliza | 1516.919 | Xcaliza | 1516.766 | Xcaliza | 1501.598
|  | Xmarga | 1213.537 | Xmarga | 1213.535 | Xmarga | 1213.413 | Xmarga | 1201.279
|  | eficiencia | 0.99
Datos
desidades [kg/m3]
|  | escoria | caliza | marga
|  | 1900 | 2711 | 2243
Fracciones másicas
|  | Xescoria | Xcaliza | Xmarga
|  | 0.1 | 0.5 | 0.4
tamaño partículas[micras]
|  | 100 |  |  | (supuesto 2)
|  | presión [atm] | [9 empty] | Figura 3. Modelo del precalentador con ciclones con 4 etapas
1
R[atm*L/K*mol]
8.314
Compuestos en el gas
| Figura 1. Relaciones típicas de un ciclón |  |  | N2 | O2 | Ar | CO2 | H2O
|  | fraccion en aire |  | 0.7779996 | 0.2083999 | 0.01199963 | 0.0003999504 | 0.0003005214
|  | densidad [kg/m3] |  | 224.1592 | 248.0796 | 309.708 | 341.1959 | 139.6685
|  | viscosidad |  | 0.055757821 | 0.058325999 | 6.643201e-05 | 0.058325999 | 3.648242e-05
Valores Ciclón Estándar
|  | Velocidad Estándar [m/s] |  | Diámetro Estándar Dc1 [m] |  | Flujo Estándar Q1 [m3/s] |  | Densidad estándar ρ1 [Kg/m3] |  | Viscosidad estándar μ1 [cp]
|  | 15 |  | 0.203 |  | 0.1858333 |  | 2000 |  | 0.018
Parámetros
Carga de sólido [kg sólido/kg gas]
|  | etapa 1 | 1.17304 | Etapa2 | 1.17304 | Etapa 3 | 1.173039 | Etapa 4 | 1.17292
densidad harina[kg/m3]
|  | 2442.7 |  |  |  | (supuesto 3)
densidad aire [kg/m3]
|  | 229.9904 |  |  |  | (supuesto 3)
viscosidad aire
|  | 0.05555883 |  |  |  | (supuesto 3)
Ciclón 1
|  | flujo másico, mpr1 [kg/h] |  | flujo volumétrico [m3/h] |  | flujo másico aire, mgr1 [kg/h] |  | flujo volumétrico aire [m3/h] |  | flujo volumétrico entrada [m3/s]
|  | 303384.2 |  | 124.2003 |  | 256044.4 |  | 1113.283 |  | 0.3437454
|  | Área ducto entrada |  |  | Diámetro ciclón [m] |  | Escalamiento Ciclón (d2/d1) [1] |  | Relación Tamaño Patícula:Escalamiento [1] |  | Eficiencia (gráfico)
|  | [m2] |  | [cm2]
|  | 0.02291636 |  | 229.1636 | 0.4787104 |  | 2.224008 |  | 44.96386 |  | 0.99
Ciclón 2
| Figura 4. Curva de Eficiencia Ciclones | flujo másico, mpr2 [kg/h] |  | flujo volumétrico [m3/h] |  | flujo másico aire, mgr2 [kg/h] |  | flujo volumétrico aire [m3/h] |  | flujo volumétrico entrada [m3/s]
|  | 303383.9 |  | 124.2002 |  | 256044.4 |  | 1113.283 |  | 0.3437454
|  | Área ducto entrada |  |  | Diámetro ciclón [m] |  | Escalamiento Ciclón (d2/d1) [1] |  | Relación Tamaño Patícula:Escalamiento [1] |  | Eficiencia (gráfico)
|  | [m2] |  | [cm2]
|  | 0.02291636 |  | 229.1636 | 0.4787103 |  | 2.224008 |  | 44.96387 |  | 0.99
Ciclón 3
|  | flujo másico, mpr3 [kg/h] |  | flujo volumétrico [m3/h] |  | flujo másico aire, mgr3 [kg/h] |  | flujo volumétrico aire [m3/h] |  | flujo volumétrico entrada [m3/s]
|  | 303353.2 |  | 124.1877 |  | 256044.4 |  | 1113.283 |  | 0.3437419
|  | Área ducto entrada |  |  | Diámetro ciclón [m] |  | Escalamiento Ciclón (d2/d1) [1] |  | Relación Tamaño Patícula:Escalamiento [1] |  | Eficiencia (gráfico)
|  | [m2] |  | [cm2]
|  | 0.02291613 |  | 229.1613 | 0.4787079 |  | 2.223953 |  | 44.96499 |  | 0.99
Ciclón 4
|  | flujo másico, mpr1 [kg/h] |  | flujo volumétrico [m3/h] |  | flujo másico aire, mgc1 [kg/h] |  | flujo volumétrico aire [m3/h] |  | flujo volumétrico entrada [m3/s]
|  | 300319.7 |  | 122.9458 |  | 256044.4 |  | 1113.283 |  | 0.3433969
|  | Área ducto entrada |  |  | Diámetro ciclón [m] |  | Escalamiento Ciclón (d2/d1) [1] |  | Relación Tamaño Patícula:Escalamiento [1] |  | Eficiencia (gráfico)
|  | [m2] |  | [cm2]
|  | 0.02289313 |  | 228.9313 | 0.4784676 |  | 2.218471 |  | 45.07609 |  | 0.99

## Balance de energía PC
Balance de energía del Pre-Calentador
*Cálculo de la capacidad calorífica
|  |  | Material | Proporción | Capacidad calorífica [J/kg/K] | Referencia
Datos
| Valor | Referencia | Escoria | 10% | 700 | [4]
Temperatura entrada gas [K] | 1223 | [1] | Marga | 55% | 1140 | [5]
Temperatura de entrada de partículas [K] | 298 |  | Caliza | 35% | 973 | [6]
Temperatura de salida de partículas [K] | 1023 | [2] | Total |  | 1037.55
Capacidad calorífica de partículas [J/kg/K] | 1037.55 | *
Capacidad calorífica del gas [J/Kg/K] | 1071 | [3] | Balance Global
|  |  | Partículas | Masa [Kg/h] | T in [K] | T out [K]
Supuestos |  |  |  | 300350.3 | 298 | 1023
No hay pérdida de Calor |  |  | Gas | Masa [Kg/h] | T in [K] | T out [K]
Temperatura de salida de partículas de acuerdo a valores de bibliografía. |  |  |  | 256044.4 | 1223 | 399.1077
Capacidad calorífica de las partículas calculada según la composición de la harina.
Balance por ciclón
Ciclón 1
Referencias |  |  | Partículas | Masa [Kg/h] | T in [K] | T out [K] | Q [KJ]
[1] P.A. Alsop, The Cement Plant Operations Handbook, Fifth edit, Emirates Printing Press, 2007. |  |  |  | 303384.2 | 298 | 478.7842 | 56906560.4
|  |  | Gas | Masa [Kg/h] | T in [K] | T out [K]
[2] T. Engin, V. Ari, Energy Auditing and Recovery for Dry Type Cement Rotary Kiln Systems – A Case Study, Energy Conversion and Management, 46, 551–562, 2005. |  |  |  | 256044.4 | 600.4433 | 392.9245
Ciclón 2
[3] S. Khurana, Energy Balance and Cogeneration for a Cement Plant, Applied Thermal Engineering, 22, 485–494, 2002. |  |  | Partículas | Masa [Kg/h] | T in [K] | T out [K] | Q [KJ]
|  |  |  | 303383.9 | 478.7842 | 659.5685 | 56906560.4
[4] Mihajlovic, A. The effect of cooling rateof slag from primary copper production in the valorization of copper in the flotation process. Metallugical &materials engineering-association of metallurgical engineers of Serbia. 21(2), 127-141. 2015. |  |  | Gas | Masa [Kg/h] | T in [K] | T out [K]
|  |  |  | 256044.4 | 807.9622 | 600.4433
Ciclón 3
[5] Alnefaie, K. A., & Abu-Hamdeh, N. H. Specific heat and volumetric heat capacity of some saudian soils as affected by moisture and density. In International Conference on Mechanics, Fluids, Heat, Elasticity and Electromagnetic Fields (pp. 139-143). 2013. |  |  | Partículas | Masa [Kg/h] | T in [K] | T out [K] | Q [KJ] | 6.183214 | (solver)
|  |  |  | 303353.2 | 659.5685 | 840.3711 | 56906560.4
|  |  | Gas | Masa [Kg/h] | T in [K] | T out [K]
|  |  |  | 256044.4 | 1015.481 | 807.9622
[6] Robertson, E. C., & Hemingway, B. S. Estimating heat capacity and heat content of rocks (No. 95-622). US Geological Survey. 1995.
Ciclón 4
|  |  | Partículas | Masa [Kg/h] | T in [K] | T out [K] | Q [KJ]
|  |  |  | 300319.7 | 840.3711 | 1023 | 56906560.4
|  |  | Gas | Masa [Kg/h] | T in [K] | T out [K]
|  |  |  | 256044.4 | 1223 | 1015.481
𝑇_(𝑖𝑛, 𝑃𝑎𝑟𝑡í𝑐𝑢𝑙𝑎𝑠)
𝑇_(𝑖𝑛, 𝐺𝑎𝑠)
𝑇_(𝑜𝑢𝑡, 𝑃𝑎𝑟𝑡í𝑐𝑢𝑙𝑎𝑠)
𝑇_(𝑜𝑢𝑡, 𝐺𝑎𝑠)

## 9. Kiln
Balance de Masa y Dimensionamiento Reactor Kiln
Planilla de cálculos equipo de reacción 9
Balance de masa para equipo | Condiciones de | la operación | [9 empty] | Bal global equipo
kiln rotatorio | Supuestos | La conversión de la reacción CaCo3->CaO+CO2 es completa. | [9 empty] | Bal solidos | [ton/año]
|  | Las reacciones de formación de Clinker se llevan a cabo una vez completada la reacción anterior. | [9 empty] | E | 2631069.0
Esquema |  | La proporción entrada/salida es conocida y tal que entra 1.81 kg de materia prima por 1 kg de Clinker. | [9 empty] | S | 2631067.7
La entrada tiene porcentajes arbitrarios dentro de un rango para las composiciones de escoria, caliza y marga.
|  | Estas corresponden a 10%, 40% y 50% respectivamente. | [9 empty] | Bal gas | [ton/año]
|  | Se toma en cuenta que no hay pérdida por ignición de la arcilla de forma previa. | [9 empty] | E | 2670585.1
|  | Se asume una base de cálculo de 150.000 [ton/año] para iterativamente obtener el resultado. | [9 empty] | S | 2653312.0
La proporcion entrada/salida solo toma en cuenta los minerales conocidos para el Clinker, por lo que al
|  | añadir un 50% del resto de los minerales (escogido arbitrariamente respecto a esa misma proporcion), esta proporción es disminuye | [9 empty] | Bal global | [ton/año]
|  | El carbón no reaccionante se mantiene en el reactor. | [9 empty] | ENTRA | SALE
[12 empty] | 5301654.1 | 5284379.7
Entrada
| Sólidos | [ton/año]
| Escoria | SiO2 | Al2O3 | Fe2O3 | TiO2 | CaO | MgO | Na2O | K2O | MgCo3 | CaCO3 | ZnO | CuO | SO3 | PbO2 | CoO | BaO | MnO2 | MoO3 | Cr2O3 | Sb2O5 | NiO | P2O5 | SnO5 | ZrO2 | SrO | LOI
| 263106.9 | 50200.8 | 6814.469 | 181149.1 | 815.6314 | 5446.313 | 2499.516 | 1973.302 | 1447.088 | 0 | 0 | 5946.216 | 2841.554 | 1920.68 | 315.7283 | 315.7283 | 184.1748 | 289.4176 | 236.7962 | 131.5534 | 105.2428 | 78.93207 | 157.8641 | 52.62138 | 52.62138 | 26.31069 | 105.2428
Caliza
Nomenclatura | 1315534.5 | 19733.02 | 6577.672 | 6577.672 | 0 | 0 | 0 | 0 | 0 | 19733.02 | 1262913.1 | 0 | 0 | 0 | 0 | 0 | 0 | 0 | 0 | 0 | 0 | 0 | 0 | 0 | 0 | 0 | 0
LOI: Loss of ignition | Marga
V: Volúmen | 1052427.6 | 245005.1 | 53147.59 | 24311.08 | 0 | 363508.5 | 10840 | 3262.526 | 12418.65 | 0 | 0 | 0 | 0 | 2946.797 | 0 | 0 | 0 | 0 | 0 | 0 | 0 | 0 | 0 | 0 | 0 | 0 | 1037062.1
Gases
| Carbon nuestro ctd [ton/año] | C2 | Cenizas | O2 | H2 | H2O | N2 | S2
| 180416.2 | 119976.7 | 36804.9 | 6855.814 | 6494.982 | 5051.652 | 2886.659 | 2345.41
| Aire prim [ton/año] | N2 | O2 | Ar | CO2 | H2O | otros…
| 247220.3 | 192336.2 | 51521.34 | 2966.843 | 97.72542 | 75.1734 | 223.0144
| Aire sec [ton/año] | N2 | O2 | Ar | CO2 | H2O | otros…
| 2242948.7 | 1745013.2 | 467430.2 | 26914.55 | 897.0682 | 674.0541 | 2019.656
Salida
| Sólidos | [Ton/año]
| Flujo clinker | C4AF | C2S | C3A | C3S | CaO | MGO | NA2O | K2O | MgCo3 | TiO2 | ZnO | CuO | SO3 | PbO2 | CoO | BaO | MnO2 | MoO3 | Cr2O3 | Sb2O5 | NiO | P2O5 | SnO5 | ZrO2 | SrO | [ton/dia]
| 971498.9 | 144769.6 | 172905.1 | 42169.63 | 537926.9 | 37760.55 | 10662.48 | 4370.656 | 7972.845 | 6885.085 | 284.5835 | 2074.706 | 991.4523 | 2046.043 | 110.1614 | 110.1614 | 64.2608 | 100.9812 | 82.62102 | 45.90057 | 36.72045 | 27.54034 | 55.08068 | 18.36023 | 18.36023 | 9.180114 | 2631.736
| Particulado | SiO2 | Al2O3 | Fe2O3 | TiO2 | CaO | MgO | Na2O | K2O | MgCo3 | CaCO3 | ZnO | CuO | SO3 | PbO2 | CoO | BaO | MnO2 | MoO3 | Cr2O3 | Sb2O5 | NiO | P2O5 | SnO5 | ZrO2 | SrO
| 144325.3 | 38555.1 | 7523.649 | 20217.62 | 116.8462 | 68202.5 | 1911.001 | 750.0773 | 1986.385 | 2826.924 | 0 | 851.8465 | 407.0771 | 697.308 | 45.23079 | 45.23079 | 26.38463 | 41.46156 | 33.92309 | 18.84616 | 15.07693 | 11.3077 | 22.61539 | 7.538465 | 7.538465 | 3.769232
C2 [ton/año]
17283.39
| Gases | [Ton/año]
| Gas por rxn | CO2
| 555318.6 | 555318.6
LOI pre rxn
337092.6
| LOI post rxn | SiO2 | Al2O3 | Fe2O3 | TiO2 | CaO | MgO | Na2O | K2O | MgCo3 | CaCO3 | ZnO | CuO | SO3 | PbO2 | CoO | BaO | MnO2 | MoO3 | Cr2O3 | Sb2O5 | NiO | P2O5 | SnO5 | ZrO2 | SrO
| 622832.4 | 74505.15 | 12728.01 | 144248.4 | 414.2017 | 368552.5 | 766.0395 | 115.0941 | 3906.503 | 10021.01 | 0 | 3019.664 | 1443.025 | 2124.126 | 160.3361 | 160.3361 | 93.52941 | 146.9748 | 120.2521 | 66.80672 | 53.44537 | 40.08403 | 80.16806 | 26.72269 | 26.72269 | 13.36134
Corriente de gases de salida
| Gases | Cenizas | O2 | H2 | H2O | N2 | S2 | CO2 | otros | AR | SO2
| 2653312.0 | 36804.9 | 213916.1 | 1966.64 | 46269.23 | 1940236.0 | 0 | 377309.1 | 2242.671 | 29881.4 | 4685.993
Error
| Entrada total | Salida | Error [%]
| 5301654.1 | 5301663.1 | 0.0001700148
Datos
| Composiciones de | entrada
| Materia Prima | SiO2 | Al2O3 | Fe2O3 | TiO2 | CaO | MgO | Na2O | K2O | MgCo3 | CaCO3 | ZnO | CuO | SO3 | PbO2 | CoO | BaO | MnO2 | MoO3 | Cr2O3 | Sb2O5 | NiO | P2O5 | SnO5 | ZrO2 | SrO | LOI
| Escoria | 19.08 | 2.59 | 68.85 | 0.31 | 2.07 | 0.95 | 0.75 | 0.55 |  |  | 2.26 | 1.08 | 0.73 | 0.12 | 0.12 | 0.07 | 0.11 | 0.09 | 0.05 | 0.04 | 0.03 | 0.06 | 0.02 | 0.02 | 0.01 | 0.04
| Caliza | 1.5 | 0.5 | 0.5 | 0 | 0 | 0 |  |  | 1.5 | 96 | [15 empty] | 0
| Marga | 23.28 | 5.05 | 2.31 | 0 | 34.54 | 1.03 | 0.31 | 1.18 |  |  |  |  | 0.28 | [12 empty] | 98.54
Parámetros
Reactor
V [m3]
24.61671
L/D
15
| Largo [m] | Diametro [m] | Tiempo[min]
| 19.17671 | 1.278448 | 20.08419
Note on M53: Renzo: Chanfles

## Memoria de cálculo Kiln solidos
Referencias
[1] I. Alp, H. Deveci, H. Süngün. Utilization of flotation wastes of copper slag as raw material in cement production. Journal of Hazarous Materials. 2008.
Kiln | [2]Partial Pressures Using TGA Experiments. [En línea] https://reader.elsevier.com/reader/sd/pii/S1876610217313413?token=9C5649A82FC0968897FF6D9BD814BD23B933F976034A9FADAE22C6E2BB06C6CFD1D0B980BF724157DF5C430962CAED12 [Consulta: 7 de Noviembre de 2018]
[3] R. K. Patil, M. P. Khond, L. G. Navale. Thermal Energy Assessment of Indian Cement Plant Specially Related to Rotary Kiln. [En línea] http://iosrjournals.org/iosr-jmce/papers/RDME-Volume3/RDME-25.pdf IOSR Journal of Mechanical and Civil Engineering. [Consulta: 7 de Noviembre de 2018]
[4] Adem Atmaca, Recep Yumrutas. Analysis of the parameters affecting energy consumption of a rotary kiln in cement industry. 2014. [En línea] http://kchbi.chtf.stuba.sk/upload_new/file/Miro/Proc%20problemy%20odovzdane%20zadania/Bajz%C3%ADkov%C3%A1%20a%20Slobodov%C3%A1/1-s2_0-S1359431114001306-main.pdf . Applied Thermal Engineering.[Consulta: 31 de Noviembre de 2018]
[5] Akwasi A Boateng. Rotary Kilns Transport Phenomena and Transport Processes. 2008. Primera edición. Página 277.
[6] Jesús D. Coral, Izabela Dobrosz-Gómez, Miguel Á. Gómez. Modelamiento Matemático y Simualción de un Reactor Rotatorio Industrial para la Producción de Clinker. 2014. [En línea] <https://scielo.conicyt.cl/scielo.php?script=sci_arttext&pid=S0718-07642014000500012> [Consulta: 14 de Noviembre de 2018]
[7] Javier Alejandro Feijoó Caraballo, José A. Fabelo Falcón, Iván L. Rodríguez Rico. Evaluación del ciclo de azufre en el horno de la fábrica de cemento cienfuegos. 2016. [En línea] <http://scielo.sld.cu/pdf/caz/v44n2/caz01217.pdf> [Consulta: 14 de Noviembre de 2018]
[8] Akwasi A Boateng. Rotary Kilns Transport Phenomena and Transport Processes. 2008. Primera edición. Página 40
[9]Don W. Green, Robert H. Perry. Perry’s Chemical Engineers Handbook. 2008. McGraw-Hill. Octava edición. Página 2-124
[10] Parmadar Pte Ltd. Copper Slag. [En línea] http://www.parmadar.com/pdf/Copper%20Slag.pdf [Consulta: 18 de Noviembre de 2018]
[11] Mohammad Ramezani, Priscilla Tremain, Elham Doroodchi, Behdad Moghtaderi. 2017. Determination of Carbonation/Calcination Reactions Kinetics of a Llimestome Sorbent in low Partial Pressures Using TGA Experiments. [En línea] <https://reader.elsevier.com/reader/sd/pii/S1876610217313413?token=9C5649A82FC0968897FF6D9BD814BD23B933F976034A9FADAE22C6E2BB06C6CFD1D0B980BF724157DF5C430962CAED12> [Consulta: 7 de noviembre de 2018]
Balance de sólidos
|  |  |  | TOTAL [ton/año] | [25 empty] | Diferencia
|  |  |  | 2631069.0 | 314939 | 66539.73 | 212037.8 | 815.6314 | 368954.8 | 13339.52 | 5235.827 | 13865.73 | 19733.02 | 1262913.1 | 5946.216 | 2841.554 | 4867.478 | 315.7283 | 315.7283 | 184.1748 | 289.4176 | 236.7962 | 131.5534 | 105.2428 | 78.93207 | 157.8641 | 52.62138 | 52.62138 | 26.31069 | 337092.6
|  |  | [1] | Total sin LOI [ton/año] | SiO2 | Al2O3 | Fe2O3 | TiO2 | CaO | MgO | Na2O | K2O | MgCo3 | CaCO3 | ZnO | CuO | SO3 | PbO2 | CoO | BaO | MnO2 | MoO3 | Cr2O3 | Sb2O5 | NiO | P2O5 | SnO5 | ZrO2 | SrO
|  |  |  | 2293976.4 | 314939 | 66539.73 | 212037.8 | 815.6314 | 368954.8 | 13339.52 | 5235.827 | 13865.73 | 19733.02 | 1262913.1 | 5946.216 | 2841.554 | 4867.478 | 315.7283 | 315.7283 | 184.1748 | 289.4176 | 236.7962 | 131.5534 | 105.2428 | 78.93207 | 157.8641 | 52.62138 | 52.62138 | 26.31069
Total [kg/año]
[2] |  |  |  | 2293976417.7 | 314938956.3 | 66539734.4 | 212037848.7 | 815631.4 | 368954802.3 | 13339519.7 | 5235827.3 | 13865733.5 | 19733017.3 | 1262913107.9 | 5946215.9 | 2841554.5 | 4867477.6 | 315728.3 | 315728.3 | 184174.8 | 289417.6 | 236796.2 | 131553.4 | 105242.8 | 78932.07 | 157864.1 | 52621.38 | 52621.38 | 26310.69
|  |  |  | P molecular | Compuestos | [5 empty] | C3S | C2S | C3A |  | C4F
[5 empty] | SiO2 | Al2O3 | Fe2O3 |  | CaO | CO2 | 3CaoSiO2 | 2CaoSio2 | 3CaOAl2O3 | CaCO3 | 4CaoAl2O3Fe2O3
[5 empty] | 60.0843 | 101.9613 | 159.688 |  | 56.0774 | 44.0095 | 228.3165 | 172.2391 | 270.1935 | 100.087 | 485.9589
Reaccion 1. Previa.
|  |  |  | Calcinación CaCO3->CO2+CaO |  | https://reader.elsevier.com/reader/sd/pii/S1876610217313413?token=9C5649A82FC0968897FF6D9BD814BD23B933F976034A9FADAE22C6E2BB06C6CFD1D0B980BF724157DF5C430962CAED12
|  |  | [2] | CaCO3
12618153.3
|  |  |  | Reacción con conversion 85-100% | [kmol/año]
|  |  |  | 1 | CaCo3 final | CaO formado | CO2 formado
[5 empty] | 0 | 12618153.3 | 12618153.3
|  |  |  | En [kg/año] | CaCo3 final | CaO formado | CO2 formado
[5 empty] | 0 | 707593229.1 | 555318617.0 | [22 empty] | [1]
|  |  |  | En [ton/año] | CaCo3 final | CaO formado | CO2 formado
|  |  |  | 1262911.8 | 0 | 707593.2 | 555318.6
|  |  |  | Total [ton/año] | SiO2 | Al2O3 | Fe2O3 | TiO2 | CaO | MgO | Na2O | K2O | MgCo3 | CaCO3 | ZnO | CuO | SO3 | PbO2 | CoO | BaO | MnO2 | MoO3 | Cr2O3 | Sb2O5 | NiO | P2O5 | SnO5 | ZrO2 | SrO
|  |  |  | 1738656.5 | 314939 | 66539.73 | 212037.8 | 815.6314 | 1076548.0 | 13339.52 | 5235.827 | 13865.73 | 19733.02 | 0 | 5946.216 | 2841.554 | 4867.478 | 315.7283 | 315.7283 | 184.1748 | 289.4176 | 236.7962 | 131.5534 | 105.2428 | 78.93207 | 157.8641 | 52.62138 | 52.62138 | 26.31069
|  |  |  | Cuadratura con corriente gas | Error [%]
|  |  |  | 2293975.2 | 5.500562e-05
|  |  |  | La proporcion másica es | Porcentaje
|  |  | [3] | 1.81 kg mat prima / 1 kg cnk | 0.5524862
|  |  |  | Producción preliminar de Clinker | Material por otro flujo
|  |  |  | 960583.7 | 778072.8
% Produccion en peso de
|  |  | [4] | compuestos del Clinker | C4AF | C2S | C3A | C3S | K2O | SO3 | MGO | NA2O | CaO
|  |  |  | 1 | 0.15071 | 0.18 | 0.0439 | 0.56 | 0.0083 | 0.00213 | 0.0111 | 0.00455 | 0.03931
*Nota: se toma lo que falta para el 100%
como CaO
|  |  |  | Compuestos [ton/año] | C4AF | C2S | C3A | C3S | K2O | SO3 | MGO | NA2O | CaO
[5 empty] | 144769.6 | 172905.1 | 42169.63 | 537926.9 | 7972.845 | 2046.043 | 10662.48 | 4370.656 | 37760.55
|  |  | [5] | Reacciones 2
MOLAR [megamoles/año]
|  |  |  | Formación de C4F | C4F formado | Conversion local | Consumos | CaO | Al2O3 | Fe2O3 | Selectividad
|  |  |  | 4CaO+Al2O3+Fe2O3->C4F | 297.905 |  |  | 1191.62 | 297.905 | 297.905 | 0.6562117
|  |  |  | Formacion de C3A | C3A formado | Conversion local | Consumo | CaO | Al2O3 |  | Select
|  |  |  | 3CaO+Al2O3->C3A | 156.0719 |  |  | 468.2158 | 156.0719 |  | 0.3437883
|  |  |  | Formacion de C3S | C3S formado | Conversion loca | Consumo | CaO | C2S |  | Convers glob
|  |  |  | CaO+C2S->C3S | 2356.058 |  |  | 2356.058 | 2356.058 |  | AL2O3
0.6956457
|  |  |  | Formacion de C2S | C2S formado | Conversion local | Consumo | CaO | SiO2
|  |  |  | 2CaO+SiO2->C2S | 1003.867
|  |  |  | Además se agrega el consumo | 3359.924 |  |  | 6719.849 | 3359.924
de la reacc que la necesita
|  |  |  | Consumo total | CaO | Al2O3 | Fe2O3 | SiO2
|  |  |  | [megamol/año] | 10735.74 | 453.9769 | 297.905 | 3359.924
|  |  |  | [ton/año] | 602032.5 | 46288.08 | 47571.85 | 201878.7
Producción deseada
960583.7
Corriente gas
CO2
555318.6
|  |  | [3] | Mat particulado respecto a entrada | C4AF |  | C2S |  | C3A |  | C3S
|  |  |  | 4Cao | Al2O3 | Fe2O3 | 2CaO | SiO2 | 3CaO | Al2O3 | 3CaO | SiO2 | Promedio
|  |  |  | 0.1916888 | 0.1117111 | 0.0953491 | 0.2081329 | 0.1060043 | 0.1838666 | 0.1144289 | 0.1557248 | 0.1224209 | 0.1432586
[5 empty] | SiO2 | Al2O3 | Fe2O3 | CaO
[5 empty] | 0.1224209 | 0.11307 | 0.0953491 | 0.1848533
|  |  |  | Flujo clinker [ton/año] | C4AF | C2S | C3A | C3S | CaO | MGO | NA2O | K2O | MgCo3 | TiO2 | ZnO | CuO | SO3 | PbO2 | CoO | BaO | MnO2 | MoO3 | Cr2O3 | Sb2O5 | NiO | P2O5 | SnO5 | ZrO2 | SrO
|  |  |  | 960583.7 | 144769.6 | 172905.1 | 42169.63 | 537926.9 | 37760.55 | 10662.48 | 4370.656 | 7972.845 | 0 | 0 | 0 | 0 | 2046.043 | 0 | 0 | 0 | 0 | 0 | 0 | 0 | 0 | 0 | 0 | 0 | 0
|  |  |  | LOI final [ton/año] | SiO2 | Al2O3 | Fe2O3 | TiO2 | CaO | MgO | Na2O | K2O | MgCo3 | CaCO3 | ZnO | CuO | SO3 | PbO2 | CoO | BaO | MnO2 | MoO3 | Cr2O3 | Sb2O5 | NiO | P2O5 | SnO5 | ZrO2 | SrO
|  |  |  | 633747.6 | 74505.15 | 12728.01 | 144248.4 | 698.7852 | 368552.5 | 766.0395 | 115.0941 | 3906.503 | 16906.09 | 0 | 5094.369 | 2434.477 | 2124.126 | 270.4975 | 270.4975 | 157.7902 | 247.956 | 202.8731 | 112.7073 | 90.16583 | 67.62437 | 135.2487 | 45.08291 | 45.08291 | 22.54146
|  |  |  | Suponiendo que parte de lo que no |  | Relacion LOI/perdidas
|  |  |  | se ha tomado en cuenta se |  | 0.8145093
va hacia el clinker (como los
|  |  |  | oxidos de cobres, estroncio, etc) |  | 50% de Eso
|  |  |  | en un 50% |  | 0.4072547
|  |  |  | Agregados al Clinker | TiO2 | MgCo3 | ZnO | CuO | PbO2 | CoO | BaO | MnO2 | MoO3 | Cr2O3 | Sb2O5 | NiO | P2O5 | SnO5 | ZrO2 | SrO
|  |  |  | 10915.16 | 284.5835 | 6885.085 | 2074.706 | 991.4523 | 110.1614 | 110.1614 | 64.2608 | 100.9812 | 82.62102 | 45.90057 | 36.72045 | 27.54034 | 55.08068 | 18.36023 | 18.36023 | 9.180114
|  |  |  | LOI final [ton/año] | SiO2 | Al2O3 | Fe2O3 | TiO2 | CaO | MgO | Na2O | K2O | MgCo3 | CaCO3 | ZnO | CuO | SO3 | PbO2 | CoO | BaO | MnO2 | MoO3 | Cr2O3 | Sb2O5 | NiO | P2O5 | SnO5 | ZrO2 | SrO
|  |  |  | 633747.6 | 74505.15 | 12728.01 | 144248.4 | 698.7852 | 368552.5 | 766.0395 | 115.0941 | 3906.503 | 16906.09 | 0 | 5094.369 | 2434.477 | 2124.126 | 270.4975 | 270.4975 | 157.7902 | 247.956 | 202.8731 | 112.7073 | 90.16583 | 67.62437 | 135.2487 | 45.08291 | 45.08291 | 22.54146
|  |  |  | LOI final [ton/año] | SiO2 | Al2O3 | Fe2O3 | TiO2 | CaO | MgO | Na2O | K2O | MgCo3 | CaCO3 | ZnO | CuO | SO3 | PbO2 | CoO | BaO | MnO2 | MoO3 | Cr2O3 | Sb2O5 | NiO | P2O5 | SnO5 | ZrO2 | SrO
|  |  |  | 622832.4 | 74505.15 | 12728.01 | 144248.4 | 414.2017 | 368552.5 | 766.0395 | 115.0941 | 3906.503 | 10021.01 | 0 | 3019.664 | 1443.025 | 2124.126 | 160.3361 | 160.3361 | 93.52941 | 146.9748 | 120.2521 | 66.80672 | 53.44537 | 40.08403 | 80.16806 | 26.72269 | 26.72269 | 13.36134
|  | Balance de gases |  | Corriente de gases de salida | [10 empty] | Corriente sólida
|  |  |  | Compuesto [ton/año] | Cenizas | O2 | H2 | H2O | N2 | S2 | CO2 | otros | AR | SO2 | C2 [ton/año]
|  |  |  | 2653312.0 | 36804.9 | 213916.1 | 1966.64 | 46269.23 | 1940236.0 | 0 | 377309.1 | 2242.671 | 29881.4 | 4685.993 | 17283.39
|  |  |  | Cuadratura |  |  |  |  | 972360
|  |  |  | Flujo entra | Flujo sale (sin rxn de la parte solida) | Error
|  |  |  | 2670585.1 | 2670595.4 | 0.0003847626
|  |  | [3] | Proporciones másicas
Valores entrada
|  |  |  | Harina entrada [ton/año] | Carbon de entrada [ton/año] |  | Aire primario [ton/año] | Aire secundario [ton/año]
|  |  |  | 919800 | 63072 |  | 86426.16 | 784116.36
Cantidades necesarias
para nuestra prod
|  |  |  | Harina de entrada [ton/año] | Carbon de entrada [ton/año] |  | Aire p [ton/año] | Aire s [ton/año]
|  |  |  | 2631069.0 | 180416.2 |  | 247220.3 | 2242948.7
|  |  |  | Carbon [kg/h] | C2 | Cenizas | O2 | H2 | H2O | N2 | S2
|  |  |  | 7200 | 4788 | 1468.8 | 273.6 | 259.2 | 201.6 | 115.2 | 93.6
|  |  |  | Porcentaje [-] | 0.665 | 0.204 | 0.038 | 0.036 | 0.028 | 0.016 | 0.013 | [Ton/año]
[12 empty] | Total | C2 | Cenizas | O2 | H2 | H2O | N2 | S2 | CO2 | otros | AR
[12 empty] | 2670585.1 | 119976.7 | 36804.9 | 525807.3 | 6494.982 | 5800.88 | 1940236.0 | 2345.41 | 994.7936 | 2242.671 | 29881.4
|  |  |  | Aire primario [kg/h] | N2 | O2 | Ar | CO2 | H2O | otros… |  | Total | C2 [ton/año] | Cenizas | O2 | H2 | H2O | N2 | S2 | CO2 | otros | AR | SO2
|  |  |  | 9866 | 7675.7 | 2056.1 | 118.4 | 3.9 | 3 | 8.9 |  | 2653312.0 | 17283.39 | 36804.9 | 213916.1 | 1966.64 | 46269.23 | 1940236.0 | 0 | 377309.1 | 2242.671 | 29881.4 | 4685.993
|  |  |  | Porcentaje [%] | 0.7779951 | 0.2084026 | 0.01200081 | 0.000395297 | 0.0003040746 | 0.000902088
|  |  |  | Aire secundario [ton/año] | N2 | O2 | Ar | CO2 | H2O | otros…
|  |  |  | 89511.1 | 69639.6 | 18654.1 | 1074.1 | 35.8 | 26.9 | 80.6
|  |  |  | Porcentaje [%] | 0.7779996 | 0.2083999 | 0.01199963 | 0.0003999504 | 0.0003005214 | 0.000900447
|  |  |  | Prop gaseosa másica | H2 a H2O | S2 a SO2 | C2 a CO2
[5 empty] | 0.1253723 | 0.2549679 | 0.3188206
Pesos moleculares
|  |  |  | Peso por elemento | [g/mol] o [kg/kmol] o [ton/megamol]
|  |  |  | Si | Ca | C | O | S | Al | Fe | H2O | CO2 | H2 | SO2 | O2
|  |  |  | 28.0855 | 40.078 | 12.01 | 15.999 | 32.065 | 26.981539 | 55.845 | 18.01528 | 44.01 | 2.01588 | 64.064 | 31.9988
|  |  |  | Peso por compuesto |  |  |  | C2S |  | C3S |  | C3A |  | C4F
|  |  |  | CaCO3 | CaO | CO2 | SiO2 | 2CaoSio2 |  | 3CaoSiO2 | Al2O3 | 3CaOAl2O3 | Fe2O3 | 4CaoAl2O3Fe2O3
|  |  |  | 100.087 | 56.0774 | 44.0095 | 60.0843 | 172.2391 |  | 228.3145 | 101.9613 | 270.191078 | 159.688 | 485.955078
[8 empty] | Ca2SiO4 |  | Ca3SiO5 |  | Ca3Al2O6 |  | Ca4Al2Fe2O10
|  |  |  | Reacciones de oxidación de combust |  |  |  |  | Resultado
|  |  | [6] | Reacciones de oxidación | Suposición: Por la temp, carbon se transforma en gas de forma inmediata |  |  |  | Consumo total | H2 | O2 | S | S2
|  |  | [7] | gaseosa | Molar [mega mol/año] |  |  |  | [megamol/año] | 2246.335 | 9746.967 | 73.14549 | 36.57274
[9 empty] | [ton/año] | 4528.342 | 311891.2 | 2345.41 | 2345.41
|  |  |  | Reaccion 1 | H2O sale [ton/año] | H2O formado | H2 gastado | O2 gastado | Consumo total | C | C2
|  |  |  | 2H2+O2->2H2O | 46269.23 | 2246.335 | 2246.335 | 1123.167 | [megamol/año] | 8550.654 | 4275.327
|  |  |  | Nota: Se ha hecho al revés | Mol H2O fin |  |  |  | [ton/año] | 102693.4 | 102693.4
[5 empty] | 2568.333 |  |  |  | Produccion [ton/año] |  |  | CO2 formado por
[5 empty] | Mol H2O in |  |  |  | H2O | SO2 | CO2 | reaccion de CaCO3 | CO2 total
[5 empty] | 321.9978 |  |  |  | 46269.23 | 4685.993 | 376314.3 | 555318.6 | 931632.9
|  |  |  | Reaccion 2 | SO2 formado [ton/año]
|  |  |  | S+O2->SO2 | 4685.993
[5 empty] | SO2 [megamol/año] | O2 gasto | S gasto
[5 empty] | 73.14549 | 73.14549 | 73.14549
Reacción 1 [90% a partir del resto]
|  |  |  | C+O2->CO2 | CO2 formado [ton/año]
|  |  |  | 0.9 | 376314.3
[5 empty] | CO2 [megamol/año] | O2 gasto | C gasto
[5 empty] | 8550.654 | 8550.654 | 8550.654
|  | Dimensionamiento | [8] | Tiempo de residencia
|  |  |  | RPM | Slope
|  |  |  | 2 | 2
|  |  |  | tau | geometria | Tiempo [s]
|  |  |  | 55.46428 | 1149.587 | 1205.051
PFR
|  |  |  | Flujos | [Ton/año]
|  |  |  | Entrada | SiO2 | Al2O3 | Fe2O3 | TiO2 | CaO | MgO | Na2O | K2O | MgCo3 | CaCO3
[5 empty] | 314939 | 66539.73 | 212037.8 | 815.6314 | 368954.8 | 13339.52 | 5235.827 | 13865.73 | 19733.02 | 1262913.1
|  |  |  | P molecular | Compuestos | [5 empty] | C3S | C2S | C3A |  | C4F
[5 empty] | SiO2 | Al2O3 | Fe2O3 |  | CaO | CO2 | 3CaoSiO2 | 2CaoSio2 | 3CaOAl2O3 | CaCO3 | 4CaoAl2O3Fe2O3
[5 empty] | 60.0855 | 101.96 | 159.69 |  | 56.078 | 44.01 | 228.3195 | 172.2415 | 270.194 | 100.088 | 485.962
Moles de de interes
|  |  |  | [Megamoles/año] | SiO2 | Al2O3 | Fe2O3 |  | CaO | CO2
[5 empty] | 5241.513 | 652.6063 | 1327.809 |  | 19197.34 | 303.102
[5 empty] | Moles normalizados | CaO | SiO2 | Al2O3 | Fe2O3
|  |  |  | Reacción global |  | 1919.734 | 5241.513 | 326.3031 | 1327.809
|  |  |  | 10CaO+SiO2+2Al2O3+Fe2O3-> | Máx moles consumibles
|  |  |  | CO2+C3S+C3A+C4AF | 326.3031
[5 empty] | Moles finales 100% Conversion | CaO | SiO2 | Al2O3 | Fe2O3
[6 empty] | 1593.431 | 4915.21 | 0 | 1001.506
Consumo real
[5 empty] | Al2O3 | Conversion global AL2O3
[5 empty] | 453.9769 | 0.6956368
|  |  | [9] | Cálculo flujo volumétrico
|  |  | [10] | Masa [ton/año] | Densidad [kg/m3] | Flujo volumétrico [m3/año]
|  |  |  | Escoria | Escoria | Escoria
|  |  |  | 263106.9 | 1900 | 138477.3
|  |  |  | Caliza | Caliza | Caliza
|  |  |  | 1315534.5 | 2002.31 | 657008.4
|  |  |  | Marga | Marga | Marga
|  |  |  | 1052427.6 | 2194.53 | 479568.6
Flujo volum por compuesto
|  |  |  | Flujo [m3/año] | SiO2 | Al2O3 | Fe2O3 | TiO2 | CaO | MgO | Na2O | K2O | MgCo3 | CaCO3 | ZnO | CuO | SO3 | PbO2 | CoO | BaO | MnO2 | MoO3 | Cr2O3 | Sb2O5 | NiO | P2O5 | SnO5 | ZrO2 | SrO
|  |  |  | Escoria | 26421.47 | 3586.562 | 95341.63 | 429.2797 | 2866.48 | 1315.534 | 1038.58 | 761.6252 | 0 | 0 | 3129.587 | 1495.555 | 1010.884 | 166.1728 | 166.1728 | 96.93412 | 152.325 | 124.6296 | 69.23866 | 55.39093 | 41.54319 | 83.08639 | 27.69546 | 27.69546 | 13.84773
|  |  |  | Caliza | 9855.126 | 3285.042 | 3285.042 | 0 | 0 | 0 | 0 | 0 | 9855.126 | 630728.1 | 0 | 0 | 0 | 0 | 0 | 0 | 0 | 0 | 0 | 0 | 0 | 0 | 0 | 0 | 0
|  |  |  | Marga | 111643.6 | 24218.21 | 11078.03 | 0 | 165643 | 4939.556 | 1486.663 | 5658.909 | 0 | 0 | 0 | 0 | 1342.792 | 0 | 0 | 0 | 0 | 0 | 0 | 0 | 0 | 0 | 0 | 0 | 0
|  |  |  | Si todo reacciona de CaCO3 | SiO2 | Al2O3 | Fe2O3 | TiO2 | CaO | MgO | Na2O | K2O | MgCo3 | CaCO3 | ZnO | CuO | SO3 | PbO2 | CoO | BaO | MnO2 | MoO3 | Cr2O3 | Sb2O5 | NiO | P2O5 | SnO5 | ZrO2 | SrO
|  |  |  | Caliza | 9855.126 | 3285.042 | 3285.042 | 0 | 353388.5 | 0 | 0 | 0 | 9855.126 | 0 | 0 | 0 | 0 | 0 | 0 | 0 | 0 | 0 | 0 | 0 | 0 | 0 | 0 | 0 | 0
379668.8
CO2
|  |  |  | 657007.8 | 277339
|  |  |  | Flujo molar [megamol/año] | Concentración [megamol/m3]
|  |  |  | AL2O3 | AL2O3
|  |  |  | 652.5979 | 0.0005118197
|  | Cálculo de constante |  | Reacciones y k
|  | cinética |  | Reaccion 1 | [5 empty] | Reaccion 2 |  | Reaccion 3 | [6 empty] | Reaccion 4 |  |  |  |  | Reaccion 5
|  |  |  | Temperatura [°C] | Temperatura [°K] | A [1/hr] | E | K [1/hr] | Promedio K [1/hr] | Temperatura [°C] | K [1/hr] | Temperatura [°C] | Temperatura [°K] | A [1/hr] | E | K | Promedio K [1/hr] |  | A [1/hr] | E | K | Promedio K [1/hr] |  | A [1/hr] | E | K | Promedio K [1/hr]
|  |  |  | 600 | 873.15 | 9.67e+24 | 1092947 | 3.976142e-41 | 8.89688e-26 | 1000°C | 8.96 | 1200 | 1473.15 | 418000000 | 461352 | 1.82837e-08 | 7.948662e-08 |  | 1810000000 | 251208 | 2.239118 | 4.700939 |  | 559000000000 | 188406 | 558999999999.2 | 558999999999.2
|  |  |  | 605 | 878.15 |  |  | 9.370347e-41 |  |  |  | 1205 | 1478.15 |  |  | 2.076828e-08 |  |  |  |  | 2.399981 |  |  |  |  | 558999999999.2
|  |  |  | 610 | 883.15 |  |  | 2.186925e-40 |  |  |  | 1210 | 1483.15 |  |  | 2.357024e-08 |  |  |  |  | 2.571198 |  |  |  |  | 558999999999.2
|  |  |  | 615 | 888.15 |  |  | 5.055545e-40 |  |  |  | 1215 | 1488.15 |  |  | 2.672748e-08 |  |  |  |  | 2.753355 |  |  |  |  | 558999999999.2
|  |  |  | 620 | 893.15 |  |  | 1.157783e-39 |  |  |  | 1220 | 1493.15 |  |  | 3.028212e-08 |  |  |  |  | 2.947066 |  |  |  |  | 558999999999.2
|  |  |  | 625 | 898.15 |  |  | 2.627119e-39 |  |  |  | 1225 | 1498.15 |  |  | 3.428094e-08 |  |  |  |  | 3.152973 |  |  |  |  | 558999999999.2
|  |  |  | 630 | 903.15 |  |  | 5.907344e-39 |  |  |  | 1230 | 1503.15 |  |  | 3.87758e-08 |  |  |  |  | 3.371752 |  |  |  |  | 558999999999.2
|  |  |  | 635 | 908.15 |  |  | 1.316527e-38 |  |  |  | 1235 | 1508.15 |  |  | 4.38242e-08 |  |  |  |  | 3.604108 |  |  |  |  | 558999999999.2
|  |  |  | 640 | 913.15 |  |  | 2.90841e-38 |  |  |  | 1240 | 1513.15 |  |  | 4.948983e-08 |  |  |  |  | 3.85078 |  |  |  |  | 558999999999.2
|  |  |  | 645 | 918.15 |  |  | 6.369899e-38 |  |  |  | 1245 | 1518.15 |  |  | 5.584318e-08 |  |  |  |  | 4.11254 |  |  |  |  | 558999999999.2
|  |  |  | 650 | 923.15 |  |  | 1.383315e-37 |  |  |  | 1250 | 1523.15 |  |  | 6.296221e-08 |  |  |  |  | 4.390199 |  |  |  |  | 558999999999.2
|  |  |  | 655 | 928.15 |  |  | 2.979074e-37 |  |  |  | 1255 | 1528.15 |  |  | 7.093307e-08 |  |  |  |  | 4.6846 |  |  |  |  | 558999999999.2
|  |  |  | 660 | 933.15 |  |  | 6.363135e-37 |  |  |  | 1260 | 1533.15 |  |  | 7.985091e-08 |  |  |  |  | 4.996627 |  |  |  |  | 558999999999.2
|  |  |  | 665 | 938.15 |  |  | 1.34818e-36 |  |  |  | 1265 | 1538.15 |  |  | 8.982074e-08 |  |  |  |  | 5.327204 |  |  |  |  | 558999999999.2
|  |  |  | 670 | 943.15 |  |  | 2.833786e-36 |  |  |  | 1270 | 1543.15 |  |  | 1.009584e-07 |  |  |  |  | 5.677294 |  |  |  |  | 558999999999.2
|  |  |  | 675 | 948.15 |  |  | 5.909949e-36 |  |  |  | 1275 | 1548.15 |  |  | 1.133914e-07 |  |  |  |  | 6.047905 |  |  |  |  | 558999999999.2
|  |  |  | 680 | 953.15 |  |  | 1.22307e-35 |  |  |  | 1280 | 1553.15 |  |  | 1.272603e-07 |  |  |  |  | 6.440086 |  |  |  |  | 558999999999.2
|  |  |  | 685 | 958.15 |  |  | 2.512015e-35 |  |  |  | 1285 | 1558.15 |  |  | 1.427198e-07 |  |  |  |  | 6.854934 |  |  |  |  | 558999999999.2
|  |  |  | 690 | 963.15 |  |  | 5.12092e-35 |  |  |  | 1290 | 1563.15 |  |  | 1.5994e-07 |  |  |  |  | 7.293591 |  |  |  |  | 558999999999.2
|  |  |  | 695 | 968.15 |  |  | 1.036284e-34 |  |  |  | 1295 | 1568.15 |  |  | 1.791078e-07 |  |  |  |  | 7.75725 |  |  |  |  | 558999999999.2
|  |  |  | 700 | 973.15 |  |  | 2.081917e-34 |  |  |  | 1300 | 1573.15 |  |  | 2.004285e-07 |  |  |  |  | 8.247153 |  |  |  |  | 558999999999.2
|  |  |  | 705 | 978.15 |  |  | 4.152894e-34
|  |  |  | 710 | 983.15 |  |  | 8.225986e-34
|  |  |  | 715 | 988.15 |  |  | 1.618159e-33
|  |  |  | 720 | 993.15 |  |  | 3.161517e-33
|  |  |  | 725 | 998.15 |  |  | 6.135585e-33
|  |  |  | 730 | 1003.15 |  |  | 1.182894e-32
|  |  |  | 735 | 1008.15 |  |  | 2.265728e-32
|  |  |  | 740 | 1013.15 |  |  | 4.312049e-32
|  |  |  | 745 | 1018.15 |  |  | 8.154828e-32
|  |  |  | 750 | 1023.15 |  |  | 1.532643e-31
|  |  |  | 755 | 1028.15 |  |  | 2.862874e-31
|  |  |  | 760 | 1033.15 |  |  | 5.315411e-31
|  |  |  | 765 | 1038.15 |  |  | 9.810311e-31
|  |  |  | 770 | 1043.15 |  |  | 1.80002e-30
|  |  |  | 775 | 1048.15 |  |  | 3.283652e-30
|  |  |  | 780 | 1053.15 |  |  | 5.956044e-30
|  |  |  | 785 | 1058.15 |  |  | 1.074273e-29
|  |  |  | 790 | 1063.15 |  |  | 1.926913e-29
|  |  |  | 795 | 1068.15 |  |  | 3.437431e-29
|  |  |  | 800 | 1073.15 |  |  | 6.099067e-29
|  |  |  | 805 | 1078.15 |  |  | 1.076423e-28
|  |  |  | 810 | 1083.15 |  |  | 1.88984e-28
|  |  |  | 815 | 1088.15 |  |  | 3.300809e-28
|  |  |  | 820 | 1093.15 |  |  | 5.735884e-28
|  |  |  | 825 | 1098.15 |  |  | 9.917333e-28
|  |  |  | 830 | 1103.15 |  |  | 1.706216e-27
|  |  |  | 835 | 1108.15 |  |  | 2.9211e-27
|  |  |  | 840 | 1113.15 |  |  | 4.976927e-27
|  |  |  | 845 | 1118.15 |  |  | 8.439301e-27
|  |  |  | 850 | 1123.15 |  |  | 1.424327e-26
|  |  |  | 855 | 1128.15 |  |  | 2.392754e-26
|  |  |  | 860 | 1133.15 |  |  | 4.001274e-26
|  |  |  | 865 | 1138.15 |  |  | 6.660956e-26
|  |  |  | 870 | 1143.15 |  |  | 1.103923e-25
|  |  |  | 875 | 1148.15 |  |  | 1.821502e-25
|  |  |  | 880 | 1153.15 |  |  | 2.992504e-25
|  |  |  | 885 | 1158.15 |  |  | 4.895288e-25
|  |  |  | 890 | 1163.15 |  |  | 7.974143e-25
|  |  |  | 895 | 1168.15 |  |  | 1.293528e-24
|  |  |  | 900 | 1173.15 |  |  | 2.089665e-24
|  | Integración gráfica |  | Conversión | [11 empty] | Conversión
|  | De ecuación PFR |  | X |  | ra1=-k4CAo*(1-sel*x) | ra2 | Suma r | 1/-ra |  | Riemann sup | Riemann inf |  | Int superior | Int inferior | X
|  |  |  | 0 |  | 21.07685 | 2506299352858.0 | 21.07685 | 0.04744542 |  |  |  |  | 0.03779532 | 0.03764687 | 0
|  |  |  | 0.01 |  | 21.00439 | 2489852722885.5 | 21.00439 | 0.04760909 |  | 0.0004760909 | 0.0004744542 |  |  |  | 0.01
|  |  |  | 0.02 |  | 20.93193 | 2473406092913.0 | 20.93193 | 0.0477739 |  | 0.000477739 | 0.0004760909 |  | V/Fao [m3 año/mol] |  | 0.02
|  |  |  | 0.03 |  | 20.85947 | 2456959462940.4 | 20.85947 | 0.04793985 |  | 0.0004793985 | 0.000477739 |  | 0.0377211 |  | 0.03
|  |  |  | 0.04 |  | 20.78701 | 2440512832967.9 | 20.78701 | 0.04810696 |  | 0.0004810696 | 0.0004793985 |  |  |  | 0.04
|  |  |  | 0.05 |  | 20.71455 | 2424066202995.4 | 20.71455 | 0.04827524 |  | 0.0004827524 | 0.0004810696 |  |  |  | 0.05
|  |  |  | 0.06 |  | 20.64209 | 2407619573022.9 | 20.64209 | 0.0484447 |  | 0.000484447 | 0.0004827524 |  |  |  | 0.06
|  |  |  | 0.07 |  | 20.56963 | 2391172943050.4 | 20.56963 | 0.04861535 |  | 0.0004861535 | 0.000484447 |  |  |  | 0.07
|  |  |  | 0.08 |  | 20.49717 | 2374726313077.9 | 20.49717 | 0.04878722 |  | 0.0004878722 | 0.0004861535 |  |  |  | 0.08
|  |  |  | 0.09 |  | 20.42471 | 2358279683105.4 | 20.42471 | 0.0489603 |  | 0.000489603 | 0.0004878722 |  |  |  | 0.09
|  |  |  | 0.1 |  | 20.35225 | 2341833053132.8 | 20.35225 | 0.04913461 |  | 0.0004913461 | 0.000489603 |  |  |  | 0.1
|  |  |  | 0.11 |  | 20.27979 | 2325386423160.3 | 20.27979 | 0.04931017 |  | 0.0004931017 | 0.0004913461 |  |  |  | 0.11
|  |  |  | 0.12 |  | 20.20733 | 2308939793187.8 | 20.20733 | 0.04948698 |  | 0.0004948698 | 0.0004931017 |  |  |  | 0.12
|  |  |  | 0.13 |  | 20.13487 | 2292493163215.3 | 20.13487 | 0.04966507 |  | 0.0004966507 | 0.0004948698 |  |  |  | 0.13
|  |  |  | 0.14 |  | 20.06241 | 2276046533242.8 | 20.06241 | 0.04984445 |  | 0.0004984445 | 0.0004966507 |  |  |  | 0.14
|  |  |  | 0.15 |  | 19.98996 | 2259599903270.3 | 19.98996 | 0.05002513 |  | 0.0005002513 | 0.0004984445 |  |  |  | 0.15
|  |  |  | 0.16 |  | 19.9175 | 2243153273297.7 | 19.9175 | 0.05020712 |  | 0.0005020712 | 0.0005002513 |  |  |  | 0.16
|  |  |  | 0.17 |  | 19.84504 | 2226706643325.2 | 19.84504 | 0.05039044 |  | 0.0005039044 | 0.0005020712 |  |  |  | 0.17
|  |  |  | 0.18 |  | 19.77258 | 2210260013352.7 | 19.77258 | 0.0505751 |  | 0.000505751 | 0.0005039044 |  |  |  | 0.18
|  |  |  | 0.19 |  | 19.70012 | 2193813383380.2 | 19.70012 | 0.05076112 |  | 0.0005076112 | 0.000505751 |  |  |  | 0.19
|  |  |  | 0.2 |  | 19.62766 | 2177366753407.7 | 19.62766 | 0.05094852 |  | 0.0005094852 | 0.0005076112 |  |  |  | 0.2
|  |  |  | 0.21 |  | 19.5552 | 2160920123435.2 | 19.5552 | 0.0511373 |  | 0.000511373 | 0.0005094852 |  |  |  | 0.21
|  |  |  | 0.22 |  | 19.48274 | 2144473493462.6 | 19.48274 | 0.05132749 |  | 0.0005132749 | 0.000511373 |  |  |  | 0.22
|  |  |  | 0.23 |  | 19.41028 | 2128026863490.1 | 19.41028 | 0.0515191 |  | 0.000515191 | 0.0005132749 |  |  |  | 0.23
|  |  |  | 0.24 |  | 19.33782 | 2111580233517.6 | 19.33782 | 0.05171214 |  | 0.0005171214 | 0.000515191 |  |  |  | 0.24
|  |  |  | 0.25 |  | 19.26536 | 2095133603545.1 | 19.26536 | 0.05190664 |  | 0.0005190664 | 0.0005171214 |  |  |  | 0.25
|  |  |  | 0.26 |  | 19.1929 | 2078686973572.6 | 19.1929 | 0.05210261 |  | 0.0005210261 | 0.0005190664 |  |  |  | 0.26
|  |  |  | 0.27 |  | 19.12044 | 2062240343600.1 | 19.12044 | 0.05230006 |  | 0.0005230006 | 0.0005210261 |  |  |  | 0.27
|  |  |  | 0.28 |  | 19.04798 | 2045793713627.6 | 19.04798 | 0.05249901 |  | 0.0005249901 | 0.0005230006 |  |  |  | 0.28
|  |  |  | 0.29 |  | 18.97552 | 2029347083655.0 | 18.97552 | 0.05269948 |  | 0.0005269948 | 0.0005249901 |  |  |  | 0.29
|  |  |  | 0.3 |  | 18.90306 | 2012900453682.5 | 18.90306 | 0.05290149 |  | 0.0005290149 | 0.0005269948 |  |  |  | 0.3
|  |  |  | 0.31 |  | 18.8306 | 1996453823710.0 | 18.8306 | 0.05310505 |  | 0.0005310505 | 0.0005290149 |  |  |  | 0.31
|  |  |  | 0.32 |  | 18.75814 | 1980007193737.5 | 18.75814 | 0.05331019 |  | 0.0005331019 | 0.0005310505 |  |  |  | 0.32
|  |  |  | 0.33 |  | 18.68568 | 1963560563765.0 | 18.68568 | 0.05351692 |  | 0.0005351692 | 0.0005331019 |  |  |  | 0.33
|  |  |  | 0.34 |  | 18.61322 | 1947113933792.5 | 18.61322 | 0.05372526 |  | 0.0005372526 | 0.0005351692 |  |  |  | 0.34
|  |  |  | 0.35 |  | 18.54076 | 1930667303819.9 | 18.54076 | 0.05393522 |  | 0.0005393522 | 0.0005372526 |  |  |  | 0.35
|  |  |  | 0.36 |  | 18.4683 | 1914220673847.4 | 18.4683 | 0.05414683 |  | 0.0005414683 | 0.0005393522 |  |  |  | 0.36
|  |  |  | 0.37 |  | 18.39584 | 1897774043874.9 | 18.39584 | 0.05436011 |  | 0.0005436011 | 0.0005414683 |  |  |  | 0.37
|  |  |  | 0.38 |  | 18.32338 | 1881327413902.4 | 18.32338 | 0.05457508 |  | 0.0005457508 | 0.0005436011 |  |  |  | 0.38
|  |  |  | 0.39 |  | 18.25092 | 1864880783929.9 | 18.25092 | 0.05479176 |  | 0.0005479176 | 0.0005457508 |  |  |  | 0.39
|  |  |  | 0.4 |  | 18.17846 | 1848434153957.4 | 18.17846 | 0.05501016 |  | 0.0005501016 | 0.0005479176 |  |  |  | 0.4
|  |  |  | 0.41 |  | 18.106 | 1831987523984.8 | 18.106 | 0.05523031 |  | 0.0005523031 | 0.0005501016 |  |  |  | 0.41
|  |  |  | 0.42 |  | 18.03354 | 1815540894012.3 | 18.03354 | 0.05545222 |  | 0.0005545222 | 0.0005523031 |  |  |  | 0.42
|  |  |  | 0.43 |  | 17.96108 | 1799094264039.8 | 17.96108 | 0.05567593 |  | 0.0005567593 | 0.0005545222 |  |  |  | 0.43
|  |  |  | 0.44 |  | 17.88862 | 1782647634067.3 | 17.88862 | 0.05590145 |  | 0.0005590145 | 0.0005567593 |  |  |  | 0.44
|  |  |  | 0.45 |  | 17.81616 | 1766201004094.8 | 17.81616 | 0.05612881 |  | 0.0005612881 | 0.0005590145 |  |  |  | 0.45
|  |  |  | 0.46 |  | 17.7437 | 1749754374122.3 | 17.7437 | 0.05635802 |  | 0.0005635802 | 0.0005612881 |  |  |  | 0.46
|  |  |  | 0.47 |  | 17.67124 | 1733307744149.8 | 17.67124 | 0.05658911 |  | 0.0005658911 | 0.0005635802 |  |  |  | 0.47
|  |  |  | 0.48 |  | 17.59878 | 1716861114177.2 | 17.59878 | 0.05682211 |  | 0.0005682211 | 0.0005658911 |  |  |  | 0.48
|  |  |  | 0.49 |  | 17.52632 | 1700414484204.7 | 17.52632 | 0.05705703 |  | 0.0005705703 | 0.0005682211 |  |  |  | 0.49
|  |  |  | 0.5 |  | 17.45386 | 1683967854232.2 | 17.45386 | 0.0572939 |  | 0.000572939 | 0.0005705703 |  |  |  | 0.5
|  |  |  | 0.51 |  | 17.3814 | 1667521224259.7 | 17.3814 | 0.05753275 |  | 0.0005753275 | 0.000572939 |  |  |  | 0.51
|  |  |  | 0.52 |  | 17.30894 | 1651074594287.2 | 17.30894 | 0.0577736 |  | 0.000577736 | 0.0005753275 |  |  |  | 0.52
|  |  |  | 0.53 |  | 17.23648 | 1634627964314.7 | 17.23648 | 0.05801647 |  | 0.0005801647 | 0.000577736 |  |  |  | 0.53
|  |  |  | 0.54 |  | 17.16402 | 1618181334342.1 | 17.16402 | 0.05826139 |  | 0.0005826139 | 0.0005801647 |  |  |  | 0.54
|  |  |  | 0.55 |  | 17.09157 | 1601734704369.6 | 17.09157 | 0.05850839 |  | 0.0005850839 | 0.0005826139 |  |  |  | 0.55
|  |  |  | 0.56 |  | 17.01911 | 1585288074397.1 | 17.01911 | 0.05875749 |  | 0.0005875749 | 0.0005850839 |  |  |  | 0.56
|  |  |  | 0.57 |  | 16.94665 | 1568841444424.6 | 16.94665 | 0.05900873 |  | 0.0005900873 | 0.0005875749 |  |  |  | 0.57
|  |  |  | 0.58 |  | 16.87419 | 1552394814452.1 | 16.87419 | 0.05926212 |  | 0.0005926212 | 0.0005900873 |  |  |  | 0.58
|  |  |  | 0.59 |  | 16.80173 | 1535948184479.6 | 16.80173 | 0.05951769 |  | 0.0005951769 | 0.0005926212 |  |  |  | 0.59
|  |  |  | 0.6 |  | 16.72927 | 1519501554507.1 | 16.72927 | 0.05977548 |  | 0.0005977548 | 0.0005951769 |  |  |  | 0.6
|  |  |  | 0.61 |  | 16.65681 | 1503054924534.5 | 16.65681 | 0.06003552 |  | 0.0006003552 | 0.0005977548 |  |  |  | 0.61
|  |  |  | 0.62 |  | 16.58435 | 1486608294562.0 | 16.58435 | 0.06029782 |  | 0.0006029782 | 0.0006003552 |  |  |  | 0.62
|  |  |  | 0.63 |  | 16.51189 | 1470161664589.5 | 16.51189 | 0.06056243 |  | 0.0006056243 | 0.0006029782 |  |  |  | 0.63
|  |  |  | 0.64 |  | 16.43943 | 1453715034617.0 | 16.43943 | 0.06082937 |  | 0.0006082937 | 0.0006056243 |  |  |  | 0.64
|  |  |  | 0.65 |  | 16.36697 | 1437268404644.5 | 16.36697 | 0.06109867 |  | 0.0006109867 | 0.0006082937 |  |  |  | 0.65
|  |  |  | 0.66 |  | 16.29451 | 1420821774672.0 | 16.29451 | 0.06137037 |  | 0.0006137037 | 0.0006109867 |  |  |  | 0.66
|  |  |  | 0.67 |  | 16.22205 | 1404375144699.4 | 16.22205 | 0.0616445 |  | 0.000616445 | 0.0006137037 |  |  |  | 0.67
|  |  |  | 0.68 |  | 16.14959 | 1387928514726.9 | 16.14959 | 0.06192108 |  | 0.0006192108 | 0.000616445 |  |  |  | 0.68
|  |  |  | 0.69 |  | 16.07713 | 1371481884754.4 | 16.07713 | 0.06220016 |  | 0.0006220016 | 0.0006192108 |  |  |  | 0.69
|  |  |  | 0.6956457 |  | 16.03622 | 1362196690924.2 | 16.03622 | 0.06235883 |  | 0.0003520562 | 0.0003511604 |  |  |  | 0
Note on N117: Renzo: Chanfles
Note on N130: Renzo: Chanfles
Note on N132: Renzo: Chanfles
Figura 1. Conversión de [11]
Figura 1. Conversión de 𝐶𝑎𝐶𝑜3→ 𝐶𝑎𝑂+ 𝐶𝑂2 [11]

## 10. Clinker Cooler
Balance de Masa y Dimensionamiento Enfriador
Planilla de cálculos equipo de reacción 10
Balance de masa para equipo
enfriador planetario |  | Condiciones de | la operación
|  | Supuestos | No ocurren reacciones dentro del enfriador.
Esquema |  |  | Los gases de entrada a este están en la misma cantidad que el gas secundario al horno.
El enfriador se asume del tipo planetario.
Solo hay pérdidas de particulado en esta etapa.
ENTRADA
Sólidos [Ton/año]
|  | Flujo clinker | C4AF | C2S | C3A | C3S | CaO | MGO | NA2O | K2O | MgCo3 | TiO2 | ZnO | CuO | SO3 | PbO2 | CoO | BaO | MnO2 | MoO3 | Cr2O3 | Sb2O5 | NiO | P2O5 | SnO5 | ZrO2 | SrO
|  | 971498.9 | 144769.6 | 172905.1 | 42169.63 | 537926.9 | 37760.55 | 10662.48 | 4370.656 | 7972.845 | 6885.085 | 284.5835 | 2074.706 | 991.4523 | 2046.043 | 110.1614 | 110.1614 | 64.2608 | 100.9812 | 82.62102 | 45.90057 | 36.72045 | 27.54034 | 55.08068 | 18.36023 | 18.36023 | 9.180114
Gases [Ton/año]
|  | Aire sec | N2 | O2 | Ar | CO2 | H2O | otros
|  | 2242948.7 | 1745013.2 | 467430.2 | 26914.55 | 897.0682 | 674.0541 | 2019.656
Nomenclatura
LOI: Loss of ignition
Vi: Volumen de cada tubo |  | SALIDA
Sólidos [Ton/año]
|  | Flujo clinker | C4AF | C2S | C3A | C3S | CaO | MGO | NA2O | K2O | MgCo3 | TiO2 | ZnO | CuO | SO3 | PbO2 | CoO | BaO | MnO2 | MoO3 | Cr2O3 | Sb2O5 | NiO | P2O5 | SnO5 | ZrO2 | SrO
|  | 971456.6 | 144763.3 | 172897.5 | 42167.79 | 537903.5 | 37758.9 | 10662.02 | 4370.466 | 7972.498 | 6884.785 | 284.5711 | 2074.615 | 991.4091 | 2045.954 | 110.1566 | 110.1566 | 64.258 | 100.9769 | 82.61742 | 45.89857 | 36.71886 | 27.53914 | 55.07828 | 18.35943 | 18.35943 | 9.179714
Gases [Ton/año]
|  | Particulado | C4AF | C2S | C3A | C3S | CaO | MGO | NA2O | K2O | MgCo3 | TiO2 | ZnO | CuO | SO3 | PbO2 | CoO | BaO | MnO2 | MoO3 | Cr2O3 | Sb2O5 | NiO | P2O5 | SnO5 | ZrO2 | SrO
|  | 42.30357 | 6.303939 | 7.529089 | 1.836261 | 23.42383 | 1.644269 | 0.4642938 | 0.1903186 | 0.3471747 | 0.2998086 | 0.01239209 | 0.09034231 | 0.04317243 | 0.08909422 | 0.004796937 | 0.004796937 | 0.002798213 | 0.004397192 | 0.003597703 | 0.001998724 | 0.001598979 | 0.001199234 | 0.002398468 | 0.0007994895 | 0.0007994895 | 0.0003997447
|  | Aire sec | N2 | O2 | Ar | CO2 | H2O | otros… | [5 empty] | Entrada total | Salida | Error [%]
|  | 2242948.7 | 1745013.2 | 467430.2 | 26914.55 | 897.0682 | 674.0541 | 2019.656 | [5 empty] | 3214447.6 | 3214447.6 | 0
Datos
Emisiones
Factor de emision
| [1] | lb particulado/ton clinker | N° de tubos
|  | 0.096 | 10
Parámetros
|  | Volumen [m3] |  | Diámetro [m] | Largo [m]
|  | 600 |  | 1.1 | 63.13585
Bibliografía |  | Anexo
[1] United States Environmental Protection Agency. Emission Factor Documentaton for AP-42. Portland cement Manufacturing. [En línea] <https://www3.epa.gov/ttn/chief/ap42/ch11/bgdocs/b11s06.pdf> [Consulta: 31 de Noviembre de 2018] |  | Dimensionamiento
Enfriador planetario
De forma gráfica
[2] Walter H. Duda. Manual Tecnológico del Cemento. 1997. Página 270.
[3] H. A. M, “GASES DE LA FUNDICIÓN CALETONES Claudia Rodríguez Alegría Profesor Guía :,” 2009
[2]
Figura 1. Dimensionamiento de enfriador [3].

## 11. Ciclones
Balance de Masa y Dimensionamiento Ciclones - Tratamiento de Gases
Planilla de cálculos equipo Ciclón 1 |  | Condiciones de operación
Balance de masa para equipo |  | Supuestos
Ciclón de Alta Eficiencia |  | Considerar un tamaño promedio de partículas sólidas.
La viscosidad de algunos gases se considera despreciable debido a que no afectan en los cálculos
Esquema Etapa 1 | Esquema Equipo
Se considera la menor velocidad estándar, debido a que el flujo a tratar es muy bajo
La temperatura entre cada ciclón disminuye en aproximadamente 100-200°C
La densidad de las partículas cambia entre cada ciclón, debido a la disminución de la temperatura
El tamaño de las partículas disminuye entre cada ciclón, debido a que se van atrapando las partículas de mayor tamaño
Para dimensionar se utiliza un modelo estándar y se hace uso de una relación entre partículas, para luego encontrar la eficiencia en la figura 3. Las ecuaciones con las que se desarrolla el diseño se encuentran en la figura 2.
Figura 3. Curva de rendimiento ciclón de alta eficiencia [1]
Cada ciclón se dimensiona de la misma forma, los supuestos son los mismos
Nomenclatura
|  | Debido a que el flujo másico total está comprendido mayoritariamente por nitrógeno, se utiliza solo la viscosidad de este [1] |  |  |  |  | Figura 2. Ecuaciones modelo ciclón de alta eficiencia, Stairmand [1]
Cálculos y Datos
Figura 1. Ciclón de alta eficiencia [1]
|  | Partículas | [6 empty] | Gases | [10 empty] | Valores Ciclón Estándar
|  | Tamaño de partículas [um] [3] |  | Densidad de Partículas ρ2 [Kg/m3] [3] |  | Temperatura Partículas [°C] |  |  | Flujo corriente gaseosa [m3/h] |  |  | Presión [atm] | Cte R [atm L / K mol] | PM N2 [g/mol] | Densidad Gas N2 a T [Kg/m3] |  | Viscosidad N2 [2] | Requerimiento Eficiencia Final |  | Velocidad Estándar [m/s] |  | Diámetro Estándar Dc1 [m] |  | Flujo Estándar Q1 [m3/s] |  | Densidad estándar ρ1 [Kg/m3] |  | Viscosidad estándar μ1 [cp]
|  | 50 |  | 850 |  | 1500 |  |  | 581.5423 |  |  | 1 | 0.082 | 28.9134 | 198.8733 |  | 0.055757821 | 99% |  | 9 |  | 0.203 |  | 0.06194444 |  | 2000 |  | 0.018
|  |  |  | Flujo másico total [ton/año] |  | Temperatura Partículas T [K] |  |  | Flujo C2 [ton/año] | Flujo Ceniza [ton/año] | Flujo O2 [ton/año] | Flujo H2 [ton/año] | Flujo H2O [ton/año] | Flujo N2 [ton/año] | Flujo S2 [ton/año] | Flujo CO2 [ton/año] | Flujo Otros [ton/año] | Flujo Ar [ton/año] | Flujo SO2 [ton/año] | Flujo CO2, gas por rx [ton/año] | Flujo LOI pre reacción [ton/año] | Flujo LOI post reacción [ton/año] | Flujo Particulado [ton/año] | % C2 | % Ceniza | % O2 | % H2 | % H20 | % N2 | % S2 | % C02 | % Otros | % Ar | % SO2 | Flujo CO2, gas por rx [ton/año] | Flujo LOI pre reacción [ton/año] | Flujo LOI post reacción [ton/año] | Flujo Particulado [ton/año]
|  |  |  | 4330164.2 |  | 1773 |  |  | 17283.39 | 36804.9 | 213916.1 | 1966.64 | 46269.23 | 1940236.0 | 0 | 377309.1 | 2242.671 | 29881.4 | 4685.993 | 555318.6 | 337092.6 | 622832.4 | 144325.3 | 0.3991% | 0.85% | 4.94% | 0.04542% | 1.069% | 44.81% | 0% | 8.714% | 0.05179% | 0.6901% | 0.1082% | 12.82% | 7.785% | 14.38% | 3.333%
Dimensionamiento
Cálculos Ciclón 1
|  | Área ducto entrada [m2] |  | Flujo corriente gaseosa [m3/s] |  | Diámetro Ducto [m] |  | N° Ciclones |  | Flujo gas x ciclón Q2 [m3/s] |  | Área ducto entrada 2 [m2] |  | Diámetro Ducto Dc2 [m] |  | Densidad corriente gas [Kg/m3] |  | Viscosidad corriente gas μ2 [cp] |  | Escalamiento Ciclón (d2/d1) |  |  |  | Relación Tamaño Patícula:Escalamiento |  | Eficiencia
|  | 0.01794884 |  | 0.1615395 |  | 0.4236607 |  | 2 |  | 0.08076977 |  | 0.008974419 |  | 0.2995733 |  | 198.8733 |  | 0.055757821 |  | 4.238475 |  |  |  | 11.7967 |  | 0.93
Bibliografía
[1] Sinnott, R. K., & Towler, G. (2009). Chemical engineering design: SI Edition. Elsevier. |  | Balance de Masa Ciclón 1
[2] C. De Boltzmann, “Algunos Métodos de Estimación para Viscosidad,” pp. 1–6. |  | Total partículas [ton/año], Salida Reactor Kiln | Total Partículas y Gases captados por Ciclón 1 [ton/año] |  | Total de Partículas y Gases hacia Ciclón 2 [ton/año] |  |  | Total de Corriente Gaseosa hacia Torres de Absorción
[3] C. O. N. Mención and E. N. Diseño, “Diseño de un sistema de extracción de material particulado de la planta de arena (Trituración y Clasificación de polvo) para la Empresa INTACO,” Cuenca, Ecuador, 2010 |  | 4330164.2 | 4027052.7 |  | 303111.5 |  |  | 4027052.7

## 12. Ciclones (2)
Balance de Masa y Dimensionamiento Ciclones - Tratamiento de Gases
Planilla de cálculos equipo Ciclón 2 |  | Condiciones de operación
Balance de masa para equipo |  | Supuestos
Ciclón de Alta Eficiencia |  | Considerar un tamaño promedio de partículas sólidas.
La viscosidad de algunos gases se considera despreciable debido a que no afectan en los cálculos
Esquema Etapa 2 | Esquema Equipo
Se considera la menor velocidad estándar, debido a que el flujo a tratar es muy bajo
La temperatura entre cada ciclón disminuye en aproximadamente 100-200°C
La densidad de las partículas cambia entre cada ciclón, debido a la disminución de la temperatura
El tamaño de las partículas disminuye entre cada ciclón, debido a que se van atrapando las partículas de mayor tamaño
Para dimensionar se utiliza un modelo estándar y se hace uso de una relación entre partículas, para luego encontrar la eficiencia en la figura 3. Las ecuaciones con las que se desarrolla el diseño se encuentran en la figura 2.
Figura 3. Curva de rendimiento ciclón de alta eficiencia [11]
Cada ciclón se dimensiona de la misma forma, los supuestos son los mismos
Nomenclatura
|  | El flujo de cada corriente se considera como porcentaje del total constante. |  |  | Figura 2. Ecuaciones modelo ciclón de alta eficiencia, Stairmand [11]
Cálculos y Datos
Figura 1. Ciclón de alta eficiencia [11]
|  | Partículas |  |  |  | Gases | [10 empty] | Valores Ciclón Estándar
|  | Tamaño de partículas [um] | Densidad de Partículas ρ2 [Kg/m3] | Temperatura Partículas [°C] |  | Flujo corriente gaseosa [m3/h] |  |  | Presión [atm] | Cte R [atm L / K mol] | PM N2 [g/mol] | Densidad Gas N2 a T [Kg/m3] |  | Viscosidad N2 | Requerimiento Eficiencia Final |  | Velocidad Estándar [m/s] |  | Diámetro Estándar Dc1 [m] |  | Flujo Estándar Q1 [m3/s] |  | Densidad estándar ρ1 [Kg/m3] |  | Viscosidad estándar μ1 [cp]
|  | 25 | 1000 | 1300 |  | 34.60177 |  |  | 1 | 0.082 | 28.9134 | 224.1592 |  | 0.055757821 | 99% |  | 9 |  | 0.203 |  | 0.06194444 |  | 2000 |  | 0.018
|  |  | Flujo másico total [ton/año] | Temperatura Partículas T [K] |  | Flujo C2 [ton/año] | Flujo Ceniza [ton/año] | Flujo O2 [ton/año] | Flujo H2 [ton/año] | Flujo H2O [ton/año] | Flujo N2 [ton/año] | Flujo S2 [ton/año] | Flujo CO2 [ton/año] | Flujo Otros [ton/año] | Flujo Ar [ton/año] | Flujo SO2 [ton/año] | Flujo CO2, gas por rx [ton/año] | Flujo LOI pre reacción [ton/año] | Flujo LOI post reacción [ton/año] | Flujo Particulado [ton/año] | % C2 | % Ceniza | % O2 | % H2 | % H20 | % N2 | % S2 | % C02 | % Otros | % Ar | % SO2 | Flujo CO2, gas por rx [ton/año] | Flujo LOI pre reacción [ton/año] | Flujo LOI post reacción [ton/año] | Flujo Particulado [ton/año]
|  |  | 303111.5 | 1573 |  | 1209.837 | 2576.343 | 14974.13 | 137.6648 | 3238.846 | 135816.5 | 0 | 26411.64 | 156.987 | 2091.698 | 328.0195 | 38872.3 | 23596.48 | 43598.27 | 10102.77 | 0.3991% | 0.85% | 4.94% | 0.04542% | 1.069% | 44.81% | 0% | 8.714% | 0.05179% | 0.6901% | 0.1082% | 12.82% | 7.785% | 14.38% | 3.333%
Dimensionamiento
Cálculos Ciclón 2
|  | Área ducto entrada [m2] | Flujo corriente gaseosa [m3/s] | Diámetro Ducto [m] | N° Ciclones |  | Flujo gas x ciclón Q2 [m3/s] |  | Área ducto entrada 2 [m2] |  | Diámetro Ducto Dc2 [m] |  | Densidad corriente gas [Kg/m3] |  | Viscosidad corriente gas μ2 [cp] |  | Escalamiento Ciclón (d2/d1) |  |  |  | Relación Tamaño Patícula:Escalamiento |  | Eficiencia
|  | 0.001067956 | 0.009611603 | 0.1033419 | 1 |  | 0.009611603 |  | 0.001067956 |  | 0.1033419 |  | 224.1592 |  | 0.055757821 |  | 2.295122 |  |  |  | 10.89267 |  | 0.92
Balance de Masa Ciclones en Serie 1-2
|  | Total partículas [ton/año], Salida Reactor Kiln | Total Partículasy Gases captados por Ciclón 1 [ton/año] | Total Partículas y Gases captados por Ciclon 2 [ton/año] |  | Total corriente gas hacia torres de absorción [ton/año] |  |  | Total de Gases y Partículas hacia Ciclón 3 [ton/año] |  | Eficiencia Final
|  | 4330164.2 | 4027052.7 | 278862.6 |  | 4305915.3 |  |  | 24248.92 |  | 99.44%

## 13. Ciclones (3)
Balance de Masa y Dimensionamiento Ciclones - Tratamiento de Gases
Planilla de cálculos equipo Ciclón 3 |  | Condiciones de operación
Balance de masa para equipo |  | Supuestos
Ciclón de Alta Eficiencia |  | Considerar un tamaño promedio de partículas sólidas.
La viscosidad de algunos gases se considera despreciable debido a que no afectan en los cálculos
Esquema Etapa 3 | Esquema Equipo
Se considera la menor velocidad estándar, debido a que el flujo a tratar es muy bajo
La temperatura entre cada ciclón disminuye en aproximadamente 100-200°C
|  | La densidad de las partículas cambia entre cada ciclón, debido a la disminución de la temperatura | [22 empty] | 100
El tamaño de las partículas disminuye entre cada ciclón, debido a que se van atrapando las partículas de mayor tamaño
Para dimensionar se utiliza un modelo estándar y se hace uso de una relación entre partículas, para luego encontrar la eficiencia en la figura 3. Las ecuaciones con las que se desarrolla el diseño se encuentran en la figura 2.
Figura 3. Curva de rendimiento ciclón de alta eficiencia [11]
Cada ciclón se dimensiona de la misma forma, los supuestos son los mismos
Nomenclatura
Figura 2. Ecuaciones modelo ciclón de alta eficiencia, Stairmand [11]
Cálculos y Datos
Figura 1. Ciclón de alta eficiencia [11]
|  | Partículas |  |  |  | Gases | [10 empty] | Valores Ciclón Estándar
|  | Tamaño de partículas [um] | Densidad de Partículas ρ2 [Kg/m3] | Temperatura Partículas [°C] |  | Flujo corriente gaseosa [m3/h] |  |  | Presión [atm] | Cte R [atm L / K mol] | PM N2 [g/mol] | Densidad Gas N2 a T [Kg/m3] |  | Viscosidad N2 | Requerimiento Eficiencia Final |  | Velocidad Estándar [m/s] |  | Diámetro Estándar Dc1 [m] |  | Flujo Estándar Q1 [m3/s] |  | Densidad estándar ρ1 [Kg/m3] |  | Viscosidad estándar μ1 [cp]
|  | 12.5 | 1150 | 1100 |  | 2.40708 |  |  | 1 | 0.082 | 28.9134 | 256.8117 |  | 0.055757821 | 99% |  | 9 |  | 0.203 |  | 0.06194444 |  | 2000 |  | 0.018
|  |  | Flujo másico total [ton/año] | Temperatura Partículas T [K] |  | Flujo C2 [ton/año] | Flujo Ceniza [ton/año] | Flujo O2 [ton/año] | Flujo H2 [ton/año] | Flujo H2O [ton/año] | Flujo N2 [ton/año] | Flujo S2 [ton/año] | Flujo CO2 [ton/año] | Flujo Otros [ton/año] | Flujo Ar [ton/año] | Flujo SO2 [ton/año] | Flujo CO2, gas por rx [ton/año] | Flujo LOI pre reacción [ton/año] | Flujo LOI post reacción [ton/año] | Flujo Particulado [ton/año] | % C2 | % Ceniza | % O2 | % H2 | % H20 | % N2 | % S2 | % C02 | % Otros | % Ar | % SO2 | Flujo CO2, gas por rx [ton/año] | Flujo LOI pre reacción [ton/año] | Flujo LOI post reacción [ton/año] | Flujo Particulado [ton/año]
|  |  | 24248.92 | 1373 |  | 96.78699 | 206.1074 | 1197.93 | 11.01318 | 259.1077 | 10865.32 | 0 | 2112.931 | 12.55896 | 167.3358 | 26.24156 | 3109.784 | 1887.718 | 3487.861 | 808.2214 | 0.3991% | 0.85% | 4.94% | 0.04542% | 1.069% | 44.81% | 0% | 8.714% | 0.05179% | 0.6901% | 0.1082% | 12.82% | 7.785% | 14.38% | 3.333%
Dimensionamiento
Cálculos Ciclón 3
|  | Área ducto entrada [m2] | Flujo corriente gaseosa [m3/s] | Diámetro Ducto [m] | N° Ciclones |  | Flujo gas x ciclón Q2 [m3/s] |  | Área ducto entrada 2 [m2] |  | Diámetro Ducto Dc2 [m] |  | Densidad corriente gas [Kg/m3] |  | Viscosidad corriente gas μ2 [cp] |  | Escalamiento Ciclón (d2/d1) |  |  |  | Relación Tamaño Patícula:Escalamiento |  | Eficiencia
|  | 7.429258e-05 | 0.0006686332 | 0.02725667 | 1 |  | 0.0006686332 |  | 7.429258e-05 |  | 0.02725667 |  | 256.8117 |  | 0.055757821 |  | 1.099145 |  |  |  | 11.37248 |  | 0.925
Balance de Masa Ciclones en Serie 1-2-3
|  | Total partículas [ton/año], Salida Reactor Kiln | Total Partículas y Gases captados por Ciclón 1 [ton/año] | Total Partículas y Gases captados por Ciclon 2 [ton/año] |  | Total Partículas y Gases captados por Ciclon 3 [ton/año] |  |  | Total corriente gas hacia torres de absorción [ton/año] |  |  | Total de Partículas hacia atm[ton/año] |  | Eficiencia Final
|  | 4330164.2 | 4027052.7 | 278862.6 |  | 22430.25 |  |  | 4328345.6 |  |  | 216.2029 |  | 99.96%
Total partículas salientes a la atmósfera [mg/m3]

## 14. Filtro de Mangas
Balance de Masa y Dimensionamiento Filtro de Mangas - Tratamiento de Gases
Planilla de cálculos equipo Filtro de Mangas | Condiciones de operación
Balance de masa para equipo | Supuestos
Filtro Mangas tipo Pulse Jet | Selección del material de las mangas según temperatura del proceso en esta etapa
Esquema | Se consideran las constantes empíricas según la eficiencia requerida en el filtro de mangas, la cual se encuentra en los rangos típicos
Se realiza el cálculo para un tiempo de filtración de 1 hora, como base
La velocidad de filtración se selecciona según los rangos típicos, para favorecer la filtración según resultados obtenidos [1]
La densidad del material aumenta aún más, en relación a la seleccionada en los ciclones
Cálculos y Datos - Dimensionamiento [1] [2] [3]
| Ptp [-] |  |  | Pto [-] | Ptmp [-] |  | a [-] | W [Kg/m2] |  | Pf [mm H20] | Pp [mm H20] | ΔP [mmH20] | Q [m3/s] | An [m2] | L [m] | d [m] | A [m2] | Número de mangas
| 0.000139968 |  |  | 0.0001070124 | 7.405673e-05 |  | 0.05 | 1750009.8 | 99.9786 | 5.2956 | 1036977.9 | 1036983.1 | 0.3576329 | 9.934246 | 2.4384 | 0.127 | 0.972385152 | 10.21637
| b | c | V [m/s] |  | d | Cp [g/m3] | ρp [Kg/m3] | ϴ [s] | MP a la salida [ton/año] | K1 [mmH20 s/m] | Kp [mmH20 s/m]
Nomenclatura | 3 | 3 | 0.036 |  | 1 | 13503.16 | 1300 | 3600 | 0.905401 | 147.1 | 16.45987
|  |  |  | Entrada Flujo -> | Flujo Másico Material Particulado [ton/año] |  | Qmp [m3/h] | El análisis es realizado en base a una hora de filtración.
[5 empty] | 42.30357 |  | 0.00371475
BALANCE DE MASA
|  |  |  | ENTRADA [ton/año] | SALIDA [ton/año]
|  |  |  | 42.30357 | 0.905401
Bibliografía
[1] S. H. Melo, “Diseño básico de una planta de Desorción Térmica para tratamiento de suelos contaminados,” Sevilla, Anexo 8.
[2] A. Barriga, “Cálculo y Diseño Fluidodinámica de un Filtro de Mangas (Tipo Pulse Jet) Para Partículas Minerales de Origen Industrial,” Guayaquil, Ecuador, 2001
[3] C. Alberto and E. Londo, “Diseño de filtros de talegas,” no. 12, pp. 43–60, 2008.
𝜂=100 [1 −(〖𝑃𝑡〗_𝑝+( 𝑃 𝐷_0− 〖𝑃𝑡〗_𝑝 ) 𝑒^(−𝑎𝑊)+ 〖𝑃𝑡〗_𝑚𝑝)]

## Tabla balance de masa
| entrada C1 | entrada H1 | Entrada C2 | Entrada H2 | Entrada C3 | Entrada H3 | Reciclo a C1 | bajotamaño H1 | Bajotamaño H2 | Bajotamaño H3 | Salida molino | Entrada mezclador1 | entrada mezclador 1 | Entrada mezclador 1 | salida mezclador 1/entrada PC | Entrada PC | Salida overflow PC/Entrada kiln | underflow PC/Entrada a kiln | Entrada a kiln | Entrada a kiln | salida kiln/entrada cooler | salida kiln/entrada a ciclón | entrada cooler | salida cooler/entrada molino2 | salida coooler/entrada filtro mangas | salida FM | Salida FM a atm | salida molino/entrada mezclador | agregado escoria | Cemento | Polvo molino | overflow ciclón 1.1 | underflow ciclón 1.1 | overflow ciclón 1.2 | underflow ciclón 1.2 | overflow ciclón 2 | underflow ciclón 2 | overflow ciclón 3 | underflow ciclón 3
FLUJOS
| F1 | F2 | F3 | F4 | F5 | F6 | F7 | F8 | F9 | F10 | F11 | F12 | F13 | F14 | F15 | F16 | F17 | F18 | F19 | F20 | F21 | F22 | F23 | F24 | F25 | F26 | F27 | F28 | F29 | F30 | F31 | F32 | F33 | F34 | F35 | F36 | F37 | F38 | F39
CONDICIONES DE OPERACIÓN
Temperatura [°C] | 25 | 25 | 25 | 25 | 25 | 25 | 25 | 25 | 25 | 25 | 25 | 25 | 25 | 25 | 25 | 25 | 800 | 600 | 25 | 25 | 1500 | 1500 | 25 | 25 | 25 | 25 | 25 | 25 | 25 | 25 | 25 | 1300 | 1300 | 1300 | 1300 | 1100 | 1100 | 900 | 900
BALANCE DE MASA NOMINAL [kton/año]
Escoria | 586.926 | 586.926 | 544.0762 | 544.0762 | 433.9824 | 541.44465 | 431.0081 | 42.84976 | 110.0939 | 431.0081 | 586.9224 | 30.03503 | 0 | 0 | 30.03503 | 0 | 2.657645 | 260.4493 | 0 | 0 | 0 | 0 | 0 | 0 | 0 | 0 | 0 | 0 | 323.8189 | 323.8189 | 0.0036389412 | 0 | 0 | 0 | 0 | 0 | 0 | 0 | 0
Caliza | 0 | 0 | 0 | 0 | 0 | 0 | 0 | 0 | 0 | 0 | 0 | 0 | 0 | 150.1752 | 150.1752 | 0 | 13.28823 | 1302.246 | 0 | 0 | 0 | 0 | 0 | 0 | 0 | 0 | 0 | 0 | 0 | 0 | 0 | 0 | 0 | 0 | 0 | 0 | 0 | 0 | 0
Marga | 0 | 0 | 0 | 0 | 0 | 0 | 0 | 0 | 0 | 0 | 0 | 0 | 120.1401 | 0 | 120.1401 | 0 | 10.63058 | 1041.797 | 0 | 0 | 0 | 0 | 0 | 0 | 0 | 0 | 0 | 0 | 0 | 0 | 0 | 0 | 0 | 0 | 0 | 0 | 0 | 0 | 0
Clinker | 0 | 0 | 0 | 0 | 0 | 0 | 0 | 0 | 0 | 0 | 0 | 0 | 0 | 0 | 0 | 0 | 0 | 0 | 0 | 0 | 971.4989 | 0 | 0 | 971.4566 | 0 | 0 | 0 | 971.4566 | 0 | 971.4566 | 0 | 0 | 0 | 0 | 0 | 0 | 0 | 0 | 0
Aire | 0 | 0 | 0 | 0 | 0 | 0 | 0 | 0 | 0 | 0 | 0 | 0 | 0 | 0 | 0 | 2242.949 | 2242.949 | 0 | 0 | 247.2203 | 0 | 0 | 2242.949 | 0 | 2242.949 | 0 | 0 | 0 | 0 | 0 | 0 | 0 | 0 | 0 | 0 | 0 | 0 | 0 | 0
Gases | 0 | 0 | 0 | 0 | 0 | 0 | 0 | 0 | 0 | 0 | 0 | 0 | 0 | 0 | 0 | 0 | 0 | 0 | 0 | 0 | 0 | 2653.312 | 0 | 0 | 0 | 0 | 0 | 0 | 0 | 0 | 0 | 111.0139 | 1474.899 | 111.0139 | 1474.899 | 17.76222 | 278.8626 | 16.43006 | 1.332167
Material particulado | 0 | 0 | 0 | 0 | 0 | 0 | 0 | 0 | 0 | 0 | 0 | 0 | 0 | 0 | 0 | 0 | 0 | 0 | 0 | 0 | 0 | 144.3253 |  | 0 | 0.04230357 | 0.04139817 | 0.000905401 | 0 | 0 | 0 | 0 | 40.54185 | 538.6274 | 40.54185 | 538.6274 | 6.486696 | 74.597 | 0.2162029 | 6.000193
Carbón | 0 | 0 | 0 | 0 | 0 | 0 | 0 | 0 | 0 | 0 | 0 | 0 | 0 | 0 | 0 | 0 | 0 | 0 | 180.4162 | 0 | 0 | 0 | 0 | 0 | 0 | 0 | 0 | 0 | 0 | 0 | 0 | 0 | 0 | 0 | 0 | 0 | 0 | 0 | 0
C2 | 0 | 0 | 0 | 0 | 0 | 0 | 0 | 0 | 0 | 0 | 0 | 0 | 0 | 0 | 0 | 0 | 0 | 0 | 0 | 0 | 0 | 17.28339 | 0 | 0 | 0 | 0 | 0 | 0 | 0 | 0 | 0 | 0 | 0 | 0 | 0 | 0 | 0 | 0 | 0
BALANCE DE MASA Global [kton/año]
| F entrada | F salida
Escoria | 586.926
Caliza | 1315.534
Marga | 1052.428
Aire | 2490.169
Carbón | 180.4162
Clinker alta calidad | 0 | 1295.275
Gases a tratar | 0 | 4330.164
Suma | 5625.473 | 5625.44
Error [%] | 0.0005961149
0.0005
0.0005

## Tabla dimensionamiento
TAG | CH01 | HA01 | CH02 | HA02 | CH03 | HA03 | MB01 | VM01 | PC01 | KI01 | CI01 | CI02 | CI03 | CC01 | FM01 | MB02 | VM02
DESCRIPCIÓN | Chancador de mandibulas | Harnero | Chancador de conos | Harnero | Chancador de conos | Harnero | Molino de bolas | Vertical Mixer | Precalentador | Horno rotatorio | Ciclón | Ciclón | Ciclón | Enfriador | Filtro de Mangas | Molino de bolas | Vertical Mixer
CANTIDAD | 1 | 1 | 1 | 1 | 1 | 1 | 1 | 1 | 4 | 1 | 1 | 1 | 1 | 1 | 1 | 1 | 1
DIMENSION CARACTERISTICA | Abertura | Área | Abertura | Área | Abertura | Área | Diámetro | Volumen | Diámetros | Volumen | Diámetro | Diámetro | Diámetro | Volumen | Área de filtración | Diámetro | Volumen
UNIDAD | [cm] | [m²] | [mm] | [m²] | [mm] | [m²] | [m] | [m³] | [m] | [m³] | [m] | [m] | [m] | [m³] | [m²] | [m] | [m³]
VALOR | 80 | 0.2108083 | 28.75 | 0.4096281 | 7.894737 | 0.3393233 | 1.465559 | 32 | 0.4787104 | 24.61671 | 0.4236607 | 0.1033419 | 0.203 | 600 | 9.934246 | 2.43 | 11.82