## Parámetro
Cliente
Orden-Nº.
Norma de ensayo
Tipo e identificación
Material
Toma de la muestra
Tipo de probeta
Pretratamiento
Analista
Observación
Datos máquina

## Resultados
| Límite de fuerza superior. | Velocidad de ensayo | Intervalo memorización-fuerza | Intervalo memorización-recorrido hasta rotura | Intervalo memorización-tiempo | Lc | L0 | Fmax | dL en Fmax | Deformación nominal en Fmax | FRotura | dL en rotura | tensayo | d0 | S0 | Datos acerca la rotura
| N | mm/min | N | µm | s | mm | mm | N | mm | mm | N | mm | s | mm | mm²
1020L | 200 | 10 | 1 | 10 | 0.1 | 39.73609 | 39.73609 | 15639.09 | 9.118999 | 9.118999 | 11048.63 | 12.33734 | 74.89 | 5.8 | 28.27433
4340 | 200 | 10 | 1 | 10 | 0.1 | 40.15955 | 40.15955 | 26846.97 | 6.001332 | 6.001332 | 17500.94 | 8.876325 | 54.1 | 6 | 28.27433
1020T | 200 | 10 | 1 | 10 | 0.1 | 41.55517 | 41.55517 | 20401.74 | 4.410339 | 4.410339 | 14020.46 | 6.773668 | 41.5 | 5.85 | 26.87829
Laton | 200 | 10 | 1 | 10 | 0.1 | 34.84623 | 34.84623 | 9781.083 | 9.551327 | 9.551327 | 8881.405 | 10.92301 | 66.37 | 5.8 | 26.42079
1045recocido | 200 | 10 | 1 | 10 | 0.1 | 38.18739 | 38.18739 | 15987.02 | 8.561332 | 8.561332 | 12414.6 | 11.78798 | 71.57 | 6 | 28.27433
4340_2 | 200 | 10 | 1 | 10 | 0.1 | 37.67423 | 37.67423 | 27251.21 | 5.617993 | 5.617993 | 18034.01 | 8.531321 | 52.04 | 6 | 28.74754
Dural | 200 | 10 | 1 | 10 | 0.1 | 37.78903 | 37.78903 | 9697.954 | 3.806662 | 3.806662 | 8827.371 | 4.579988 | 28.38 | 6.05 | 28.74754
1045tempac | 200 | 10 | 1 | 10 | 0.1 | 39.63603 | 39.63603 | 33109.46875 | 5.035663 | 5.035663 | 32827.43 | 5.037323 | 31.07 | 6.1 | 29.22467

## Estadística
Serie | Límite de fuerza superior. | Velocidad de ensayo | Intervalo memorización-fuerza | Intervalo memorización-recorrido hasta rotura | Intervalo memorización-tiempo | Lc | L0 | Fmax | dL en Fmax | Deformación nominal en Fmax | FRotura | dL en rotura | tensayo | d0 | S0 | Datos acerca la rotura
n = 8 | N | mm/min | N | µm | s | mm | mm | N | mm | mm | N | mm | s | mm | mm²
x | 200 | 10 | 1 | 10 | 0.1 | 38.69797 | 38.69797 | 19839.32 | 6.512956 | 6.512956 | 15444.36 | 8.60587 | 52.49 | 5.95 | 28.10523
s | 0 | 0 | 0 | 0 | 0 | 2.043397 | 2.043397 | 8593.636 | 2.242739 | 2.242739 | 7842.131 | 2.971214 | 17.8171 | 0.1164965 | 0.9641242
n [%] | 0 | 0 | 0 | 0 | 0 | 5.280374 | 5.280374 | 43.31619 | 34.43503 | 34.43503 | 50.77668 | 34.52543 | 33.9438 | 1.957924 | 3.430409

## Dimensiones Medidas
MUESTRA | d_0 | d_f | L_0 | L_f
1020T | 5.85 | 4.5 | 44.3 | 47.9
Laton | 5.8 | 4.6 | 42.4 | 50.5
1045 Rec | 6 | 3.9 | 48.3 | 57.5
4340 | 6.05 | 3.8 | 47.2 | 52.5
Duraluminio | 6 | 5.35 | 46.05 | 48.55
1045 Temp | 6.1 | 5.8 | 47.7 | 48.8

## 1020L_test
1020L | 1020L
Deformación | Fuerza estándar
% | N
0 | -12.67842
6.144054e-07 | -13.69926
-9.216078e-07 | -14.20731
-9.216078e-07 | -14.7015
0.000299369 | -13.64652
0.0006979644 | -11.8782
0.0009518674 | -10.70658
0.001245399 | -9.338921
0.001587623 | -7.8364
0.001961028 | -6.201065
0.002387118 | -4.461471
0.002842085 | -2.727414
0.003347587 | -0.9793221
0.003881966 | 0.686386
0.004464422 | 2.236328
0.0050862 | 3.6613
0.005740081 | 5.03057
0.006442807 | 6.292509
0.007205438 | 7.435189
0.008008005 | 8.451036
0.009719277 | 10.30862
0.01157493 | 11.99371
0.01356315 | 13.72774
0.01582278 | 15.29215
0.01823847 | 17.03833
0.02075968 | 18.80293
0.02350223 | 20.49852
0.02635276 | 22.37418
0.02938854 | 24.32293
0.03101395 | 25.33788
0.0326667 | 26.34955
0.03432897 | 27.39507
0.03604409 | 28.4454
0.03782402 | 29.53508
0.03960887 | 30.63359
0.04141169 | 31.65948
0.04328608 | 32.73122
0.04525617 | 33.89428
0.04724777 | 34.9994
0.04924811 | 36.0787
0.05130791 | 37.18186
0.05339996 | 38.31938
0.0554828 | 39.49852
0.05763029 | 40.72136
0.05987794 | 41.94674
0.06215708 | 43.20116
0.06446294 | 44.43533
0.06681365 | 45.66177
0.06916744 | 47.03749
0.07157499 | 48.39485
0.07408867 | 49.71584
0.07661941 | 51.04959
0.07917518 | 52.38956
0.08177826 | 53.7523
0.08436061 | 55.19333
0.08705739 | 56.64268
0.08980454 | 58.08509
0.09258289 | 59.56628
0.09539256 | 60.99392
0.09818918 | 62.50269
0.1010654 | 64.11439
0.1040236 | 65.70042
0.1070008 | 67.2475
0.1100149 | 68.87848
0.1130355 | 70.46477
0.1161544 | 72.12416
0.1193264 | 73.84053
0.1225201 | 75.54303
0.1257258 | 77.2117
0.1289772 | 78.87158
0.1323215 | 80.53503
0.1357041 | 82.26212
0.1390663 | 84.04797
0.142436 | 85.79366
0.1459365 | 87.56892
0.1494828 | 89.33199
0.1530419 | 91.0797
0.1566139 | 92.93772
0.1602745 | 94.86804
0.163978 | 96.82133
0.1677021 | 98.82975
0.1714653 | 100.8766
0.1753118 | 102.9567
0.1791756 | 105.1053
0.183021 | 107.3002
0.1869397 | 109.5387
0.1909512 | 111.8506
0.1949715 | 114.1211
0.1990046 | 116.4612
0.2031434 | 118.8423
0.2073033 | 121.2551
0.2114422 | 123.6621
0.2156415 | 126.0904
0.2198525 | 128.4797
0.2240057 | 130.9311
0.228148 | 133.3979
0.2323527 | 135.9423
0.2365509 | 138.5094
0.2407202 | 141.0408
0.2449382 | 143.5836
0.2491355 | 146.0519
0.2533018 | 148.6148
0.2575146 | 151.2438
0.2617511 | 153.8527
0.2659118 | 156.3657
0.2700618 | 158.8971
0.274272 | 161.4059
0.2784818 | 163.9837
0.2826527 | 166.5647
0.2868649 | 169.1122
0.2910793 | 171.6774
0.2952558 | 174.1715
0.2994746 | 176.614
0.3037021 | 179.1003
0.3078578 | 181.651
0.3120182 | 184.1568
0.3162448 | 186.58
0.3204354 | 188.9045
0.3245972 | 191.3085
0.3288167 | 193.7216
0.3330354 | 196.163
0.3371967 | 198.5972
0.3414116 | 201.0189
0.3456321 | 203.3722
0.3498003 | 205.696
0.3539589 | 208.0706
0.3581743 | 210.4623
0.362369 | 212.8953
0.3665321 | 215.2014
0.3707581 | 217.4337
0.3749642 | 219.6762
0.3791352 | 221.9247
0.3833516 | 224.1958
0.3875997 | 226.4706
0.3917514 | 228.7285
0.3958944 | 230.913
0.4001142 | 233.1051
0.404332 | 235.3155
0.4084907 | 237.5963
0.4126876 | 239.9327
0.4169018 | 242.2243
0.4210791 | 244.5649
0.425281 | 246.8845
0.4295032 | 249.2545
0.4336709 | 251.6949
0.4378367 | 254.1767
0.442066 | 256.7038
0.4462592 | 259.2414
0.4504276 | 261.7764
0.4546499 | 264.3732
0.4588694 | 266.9761
0.4630309 | 269.5174
0.467244 | 272.1323
0.4714785 | 274.7557
0.4756457 | 277.3147
0.4798008 | 279.8884
0.4840122 | 282.3946
0.4882084 | 284.8928
0.4923753 | 287.3915
0.4966006 | 289.8932
0.5008005 | 292.4756
0.5049632 | 295.0561
0.5091733 | 297.5961
0.5134155 | 300.1515
0.5175713 | 302.8161
0.5217164 | 305.5831
0.5259352 | 308.4526
0.5301468 | 311.3011
0.5343123 | 314.1196
0.5385201 | 316.9619
0.5427364 | 319.843
0.5469209 | 322.9286
0.5511404 | 326.002
0.5553602 | 329.0669
0.5595175 | 332.0585
0.5636762 | 335.0478
0.5679075 | 338.0531
0.5720996 | 341.1595
0.5762621 | 344.3273
0.5804786 | 347.4973
0.5846929 | 350.5776
0.5888584 | 353.619
0.5930677 | 356.7274
0.5972909 | 359.8236
0.6014599 | 362.9561
0.6056162 | 366.0557
0.6098287 | 369.1331
0.6140285 | 372.1509
0.6181963 | 375.2267
0.6224245 | 378.2868
0.6266269 | 381.3239
0.6307943 | 384.2558
0.6350037 | 387.1852
0.6392546 | 390.1153
0.6434163 | 393.0316
0.6475511 | 395.9133
0.6517617 | 398.6972
0.6559799 | 401.461
0.660155 | 404.1248
0.6643549 | 406.8499
0.6685713 | 409.6166
0.6727427 | 412.3824
0.676953 | 415.0921
0.6811758 | 417.8009
0.6853505 | 420.5096
0.6894988 | 423.1855
0.6937233 | 425.9516
0.6979188 | 428.7536
0.7020835 | 431.5649
0.7063003 | 434.3068
0.7105196 | 436.9819
0.7146904 | 439.6491
0.7189031 | 442.3354
0.7231326 | 445.0746
0.7273122 | 447.7788
0.731465 | 450.4578
0.7356643 | 453.115
0.7398641 | 455.7373
0.7440326 | 458.3953
0.7482558 | 461.1032
0.7524569 | 463.7993
0.7566237 | 466.5162
0.7608347 | 469.2324
0.7650726 | 471.8958
0.7692294 | 474.6193
0.7733745 | 477.4082
0.7776008 | 480.2126
0.7818105 | 483.0264
0.785972 | 485.8428
0.7901759 | 488.5849
0.7943968 | 491.4136
0.7985803 | 494.2032
0.8027979 | 497.0058
0.8070237 | 499.8056
0.8111764 | 502.5579
0.8153343 | 505.2701
0.8195664 | 507.9956
0.8237585 | 510.7193
0.8279194 | 513.385
0.8321391 | 516.0676
0.8363517 | 518.7043
0.8405144 | 521.3532
0.8447332 | 524.0405
0.8489545 | 526.709
0.8531284 | 529.3875
0.8572717 | 532.0658
0.8614828 | 534.6743
0.8656828 | 537.328
0.8698627 | 540.0662
0.8740806 | 542.8046875
0.8782833 | 545.448
0.8824522 | 548.1463
0.8866642 | 550.8597
0.890905 | 553.637
0.8950713 | 556.4641
0.8992138 | 559.2587
0.9034245 | 562.0468
0.9076405 | 564.8227
0.9118082 | 567.5632
0.9160185 | 570.3868
0.9202386 | 573.3377
0.924413 | 576.2324
0.9286191 | 579.0719
0.932833 | 581.9022
0.9370064 | 584.7911
0.941166 | 587.7658
0.9453952 | 590.749
0.9495824 | 593.7222
0.9537383 | 596.7613
0.9579616 | 599.7367
0.9621931 | 602.8327
0.966363 | 605.9209
0.9705757 | 609.0062
0.9747931 | 612.0868
0.9789644 | 615.1256
0.9831147 | 618.215
0.9873254 | 621.4086
0.9915291 | 624.6601
0.9956986 | 627.8473
0.9999122 | 631.0308
1.004116 | 634.1006
1.008279 | 637.2762
1.012495 | 640.6251
1.016738 | 643.9943
1.020894 | 647.2825
1.025036 | 650.5464
1.029252 | 653.7614
1.033468 | 657.0261
1.037635 | 660.4231
1.041842 | 663.8935
1.04606 | 667.332
1.05024 | 670.7574
1.054465 | 674.0915
1.058687 | 677.5567
1.062843 | 681.1379
1.066995 | 684.7039
1.071228 | 688.2575
1.075411 | 691.7409
1.079581 | 695.2265
1.083802 | 698.7498
1.088018 | 702.3286
1.092174 | 705.9257
1.096391 | 709.5025
1.100613 | 712.9934
1.104784 | 716.4735
1.10894 | 719.9934
1.113153 | 723.5961
1.117342 | 727.1819
1.12151 | 730.7352
1.125741 | 734.2062
1.129947 | 737.671875
1.134119 | 741.142
1.138328 | 744.6596
1.142572 | 748.1907
1.146737 | 751.707
1.150882 | 755.2597
1.15509 | 758.7921
1.1593 | 762.3859
1.163469 | 765.9783
1.167669 | 769.6025
1.171888 | 773.2715
1.176057 | 776.9778
1.180267 | 780.7127
1.184484 | 784.475
1.188661 | 788.262
1.192819 | 791.993
1.197055 | 795.7354
1.201255 | 799.5361
1.205406 | 803.3386
1.209621 | 807.1588
1.213847 | 811.0448
1.218023 | 814.907
1.222234 | 818.74
1.226457 | 822.5926
1.230625 | 826.43
1.234772 | 830.313
1.238985 | 834.2311
1.243192 | 838.0778
1.247364 | 841.978
1.251579 | 845.8815
1.255772 | 849.7554
1.259935 | 853.6455
1.264156 | 857.5615
1.268396 | 861.4661
1.272557 | 865.4218
1.276698 | 869.3767
1.280914 | 873.3821
1.285128 | 877.4048
1.289297 | 881.3661
1.29351 | 885.3289
1.297717 | 889.3185
1.301899 | 893.3049
1.306114 | 897.2636
1.310346 | 901.2485
1.314509 | 905.2979
1.318665 | 909.3712
1.322885 | 913.3483
1.32708 | 917.371
1.331242 | 921.4297
1.335464 | 925.5558
1.339677 | 929.6674
1.343841 | 933.817
1.348051 | 938.016
1.352268 | 942.201
1.356441 | 946.3094
1.360607 | 950.4291
1.364812 | 954.5762
1.369001 | 958.6733
1.373171 | 962.824
1.377398 | 966.958
1.381605 | 971.0551
1.385776 | 975.1384
1.389986 | 979.2374
1.394233 | 983.2851
1.398396 | 987.2949
1.40254 | 991.3511
1.406756 | 995.4838
1.410974 | 999.6412
1.415136 | 1003.741
1.419332 | 1007.829
1.423556 | 1012.019
1.427734 | 1016.26
1.431945 | 1020.55
1.436164 | 1024.918
1.440327 | 1029.391
1.444477 | 1033.836
1.448697 | 1038.338
1.452896 | 1042.896
1.457054 | 1047.545
1.461281 | 1052.337
1.465498 | 1057.078
1.469673 | 1061.82
1.473893 | 1066.603
1.478113 | 1071.455
1.48229 | 1076.37
1.48644 | 1081.34375
1.490646 | 1086.364
1.494848 | 1091.449
1.499021 | 1096.518
1.503238 | 1101.617
1.507437 | 1106.742
1.511602 | 1111.954
1.515817 | 1117.158
1.52006 | 1122.411
1.524223 | 1127.629
1.528366 | 1132.891
1.532571 | 1138.129
1.536781 | 1143.311
1.540957 | 1148.566
1.545172 | 1153.712
1.549385 | 1158.97
1.553559 | 1164.183
1.557782 | 1169.4
1.562003 | 1174.494
1.566158 | 1179.615
1.570315 | 1184.781
1.574551 | 1189.993
1.578741 | 1195.251
1.582894 | 1200.445
1.587115 | 1205.617
1.591339 | 1210.755
1.595504 | 1215.99
1.599715 | 1221.217
1.60393 | 1226.501
1.608099 | 1231.792
1.612259 | 1237.033
1.616468 | 1242.253
1.620665 | 1247.508
1.624831 | 1252.877
1.629053 | 1258.317
1.633264 | 1263.656
1.637436 | 1268.887
1.641643 | 1274.203
1.64589 | 1279.55
1.650056 | 1284.875
1.654194 | 1290.179
1.658409 | 1295.477
1.662631 | 1300.742
1.666794 | 1305.917
1.670997 | 1311.106
1.675214 | 1316.369
1.679393 | 1321.682
1.683603 | 1326.964
1.687825 | 1332.255
1.691985 | 1337.611
1.69614 | 1342.932
1.700369 | 1348.255
1.704558 | 1353.65
1.708723 | 1359.116
1.712944 | 1364.634
1.717169 | 1370.169
1.721334 | 1375.688
1.725544 | 1381.139
1.729777 | 1386.607
1.733951 | 1392.093
1.738097 | 1397.675
1.742303 | 1403.247
1.746502 | 1408.756
1.750677 | 1414.234
1.754898 | 1419.713
1.759102 | 1425.21
1.763265 | 1430.745
1.76747 | 1436.345
1.771713 | 1441.972
1.775877 | 1447.586
1.780027 | 1453.19
1.784235 | 1458.881
1.788446 | 1464.562
1.792613 | 1470.276
1.796823 | 1475.993
1.801046 | 1481.689
1.805225 | 1487.38
1.809444 | 1493.07
1.813665 | 1498.725
1.81782 | 1504.429
1.82198 | 1510.121
1.826213 | 1515.775
1.830405 | 1521.434
1.834557 | 1527.105
1.838777 | 1532.753
1.842994 | 1538.424
1.847164 | 1544.116
1.851375 | 1549.867
1.855589 | 1555.677
1.85976 | 1561.409
1.863921 | 1567.134
1.868131 | 1572.822
1.87233 | 1578.602
1.876501 | 1584.396
1.880727 | 1590.26
1.884926 | 1596.059
1.8891 | 1601.829
1.893314 | 1607.593
1.897558 | 1613.358
1.901711 | 1619.16
1.905849 | 1625.054
1.910063 | 1630.985
1.91429 | 1636.811
1.918448 | 1642.563
1.922643 | 1648.319
1.926853 | 1654.281
1.931037 | 1660.27
1.935262 | 1666.207
1.939487 | 1672.057
1.943652 | 1677.963
1.947812 | 1683.798
1.952037 | 1689.71
1.956222 | 1695.727
1.960381 | 1701.839
1.964605 | 1707.857
1.968825 | 1713.725
1.972994 | 1719.578
1.977208 | 1725.494
1.981442 | 1731.553
1.985616 | 1737.57
1.989762 | 1743.592
1.99397 | 1749.509
1.998167 | 1755.426
2.00233 | 1761.365
2.006559 | 1767.289
2.010757 | 1773.215
2.014926 | 1779.27
2.019138 | 1785.329
2.023375 | 1791.328
2.027531 | 1797.288
2.031683 | 1803.233
2.035901 | 1809.205
2.040114 | 1815.235
2.044277 | 1821.24
2.048479 | 1827.317
2.052694 | 1833.375
2.056879 | 1839.286
2.061101 | 1845.193
2.065322 | 1851.077
2.069481 | 1857.048
2.073636 | 1863.102
2.077869 | 1869.098
2.082063 | 1874.986
2.086222 | 1880.796
2.090438 | 1886.614
2.094657 | 1892.523
2.098818 | 1898.546
2.103036 | 1904.526
2.107259 | 1910.501
2.111428 | 1916.398
2.115582 | 1922.175
2.119793 | 1928.083
2.123989 | 1934.105
2.128159 | 1940.248
2.132385 | 1946.354
2.136586 | 1952.256
2.140753 | 1958.04
2.144972 | 1963.917
2.149216 | 1969.88
2.153376 | 1975.913
2.157519 | 1982.009
2.161737 | 1987.944
2.165949 | 1993.763
2.170111 | 1999.555
2.174318 | 2005.399
2.178532 | 2011.505
2.182697 | 2017.731
2.186907 | 2023.811
2.191133 | 2029.811
2.195305 | 2035.723
2.199452 | 2041.712
2.203662 | 2047.879
2.207864 | 2054.127
2.212047 | 2060.29
2.216277 | 2066.352
2.220499 | 2072.32
2.224666 | 2078.225
2.228877 | 2084.245
2.233098 | 2090.313
2.237274 | 2096.467
2.241422 | 2102.504
2.245633 | 2108.408
2.24983 | 2114.29
2.254 | 2120.273
2.258222 | 2126.304
2.262422 | 2132.332
2.266588 | 2138.46
2.2708 | 2144.598
2.275036 | 2150.715
2.279189 | 2156.739
2.283335 | 2162.855
2.287555 | 2169.07
2.291774 | 2175.3
2.295938 | 2181.58
2.300147 | 2187.841
2.304359 | 2194.114
2.308538 | 2200.294
2.312765 | 2206.478
2.316985 | 2212.677
2.321143 | 2219.041
2.325297 | 2225.366
2.329533 | 2231.641
2.333717 | 2237.832
2.337883 | 2243.996
2.342108 | 2250.295
2.346318 | 2256.594
2.350483 | 2262.969
2.354692 | 2269.271
2.358917 | 2275.573
2.363089 | 2281.822
2.367243 | 2288.146
2.37145 | 2294.502
2.375642 | 2300.995
2.379819 | 2307.463
2.384044 | 2313.852
2.388247 | 2320.229
2.392417 | 2326.646
2.396632 | 2333.192
2.40087 | 2339.782
2.405031 | 2346.334
2.409171 | 2352.861
2.413388 | 2359.4
2.417609 | 2365.857
2.421766 | 2372.318
2.425974 | 2378.832
2.430193 | 2385.438
2.434369 | 2391.981
2.438583 | 2398.471
2.442801 | 2404.917
2.446968 | 2411.439
2.451128 | 2417.971
2.455358 | 2424.627
2.459546 | 2431.286
2.463701 | 2437.966
2.467925 | 2444.584
2.472144 | 2451.15
2.476312 | 2457.727
2.480526 | 2464.373
2.484752 | 2471.168
2.48893 | 2477.878
2.493075 | 2484.506
2.497288 | 2491.024
2.501492 | 2497.633
2.505657 | 2504.303
2.509879 | 2511.057
2.514078 | 2517.753
2.518242 | 2524.526
2.522461 | 2531.286
2.526707 | 2537.957
2.53086 | 2544.645
2.535001 | 2551.469
2.539212 | 2558.369
2.543432 | 2565.203125
2.547595 | 2571.992
2.551805 | 2578.75
2.556022 | 2585.576
2.560196 | 2592.275
2.564424 | 2598.974
2.568647 | 2605.667
2.572805 | 2612.388
2.57696 | 2619.073
2.581187 | 2625.668
2.585383 | 2632.288
2.58954 | 2638.896
2.593767 | 2645.614
2.597984 | 2652.373
2.602143 | 2659.144
2.606351 | 2665.846
2.61057 | 2672.548
2.614742 | 2679.303
2.618904 | 2686.133
2.623113 | 2692.987
2.627305 | 2699.817
2.631473 | 2706.721
2.635704 | 2713.593
2.639912 | 2720.448
2.644079 | 2727.367
2.648296 | 2734.398
2.652536 | 2741.478
2.656696 | 2748.441
2.660839 | 2755.324
2.665046 | 2762.321
2.669262 | 2769.404
2.673425 | 2776.406
2.677624 | 2783.355
2.681845 | 2790.294
2.68603 | 2797.216
2.690246 | 2804.164
2.694464 | 2811.08
2.698628 | 2818.101
2.702781 | 2825.16
2.707013 | 2832.176
2.711206 | 2839.136
2.715366 | 2846.149
2.719591 | 2853.161
2.723811 | 2860.222
2.727979 | 2867.27
2.732197 | 2874.296
2.736424 | 2881.389
2.740593 | 2888.527
2.744735 | 2895.681
2.748943 | 2902.75
2.753142 | 2909.851
2.757307 | 2916.979
2.76154 | 2924.208
2.765738 | 2931.426
2.769904 | 2938.661
2.774114 | 2945.893
2.778357 | 2953.022
2.782519 | 2960.174
2.786665 | 2967.319
2.790874 | 2974.625
2.795084 | 2981.897
2.799254 | 2989.103
2.80347 | 2996.205
2.807683 | 3003.358
2.811864 | 3010.572
2.816082 | 3017.755
2.820305 | 3024.991
2.824468 | 3032.147
2.828624 | 3039.315
2.832846 | 3046.406
2.837043 | 3053.544
2.841199 | 3060.734375
2.84542 | 3067.99
2.849642 | 3075.25
2.853806 | 3082.517
2.858012 | 3089.793
2.862235 | 3097.126
2.866406 | 3104.487
2.870559 | 3111.846
2.874771 | 3119.201
2.878973 | 3126.624
2.883136 | 3134.005
2.887358 | 3141.377
2.891565 | 3148.682
2.895742 | 3155.99
2.899953 | 3163.395
2.904196 | 3170.746
2.908362 | 3178.114
2.912498 | 3185.476
2.916712 | 3192.884
2.920932 | 3200.296
2.925095 | 3207.778
2.929298 | 3215.25
2.933511 | 3222.804
2.937681 | 3230.317
2.941886 | 3237.717
2.946115 | 3245.176
2.950286 | 3252.717
2.954443 | 3260.323
2.958667 | 3267.873
2.962859 | 3275.4
2.967025 | 3282.955
2.971255 | 3290.624
2.975473 | 3298.265
2.979629 | 3305.871
2.983845 | 3313.566
2.988072 | 3321.294
2.992249 | 3328.953125
2.996403 | 3336.651
3.000611 | 3344.385
3.004812 | 3352.178
3.008978 | 3359.974
3.013206 | 3367.72
3.017402 | 3375.523
3.021569 | 3383.405
3.02577 | 3391.249
3.030015 | 3399.053
3.034174 | 3406.914
3.038324 | 3414.732
3.042539 | 3422.622
3.04675 | 3430.455
3.050916 | 3438.233
3.055128 | 3445.948
3.059345 | 3453.665
3.063526 | 3461.404
3.067747 | 3469.219
3.071964 | 3476.972
3.076123 | 3484.692
3.080279 | 3492.404
3.084512 | 3500.107
3.088702 | 3507.831
3.092862 | 3515.591
3.097081 | 3523.383
3.101296 | 3531.161
3.105464 | 3538.969
3.109671 | 3546.735
3.113898 | 3554.646
3.118061 | 3562.591
3.122219 | 3570.471
3.126434 | 3578.341
3.130632 | 3586.23
3.134799 | 3594.23
3.139028 | 3602.181
3.143229 | 3610.054
3.147397 | 3617.893
3.151619 | 3625.792
3.155856 | 3633.692
3.160019 | 3641.556
3.164157 | 3649.476
3.16837 | 3657.339
3.172589 | 3665.198
3.176756 | 3672.993
3.180964 | 3680.928
3.185182 | 3688.942
3.189347 | 3696.914
3.193562 | 3704.827
3.197785 | 3712.622
3.201951 | 3720.56
3.206097 | 3728.605
3.210325 | 3736.703
3.214517 | 3744.668
3.218681 | 3752.639
3.2229 | 3760.613
3.227118 | 3768.645
3.231292 | 3776.754
3.235509 | 3784.781
3.239728 | 3792.839
3.243909 | 3800.829
3.248063 | 3808.783
3.252272 | 3816.745
3.256468 | 3824.836
3.260631 | 3832.9
3.264859 | 3840.889
3.269067 | 3848.811
3.27323 | 3856.765
3.277446 | 3864.81
3.281683 | 3872.936
3.285838 | 3880.979
3.289986 | 3888.965
3.294207 | 3897.018
3.298415 | 3905.104
3.302578 | 3913.214
3.306784 | 3921.29
3.311002 | 3929.366
3.315184 | 3937.401
3.319404 | 3945.48
3.323626 | 3953.535
3.32778 | 3961.594
3.331935 | 3969.699
3.336167 | 3977.769
3.34036 | 3985.806
3.344525 | 3993.855
3.348746 | 4001.979
3.352955 | 4010.088
3.357124 | 4018.254
3.361336 | 4026.363
3.365556 | 4034.477
3.369723 | 4042.648
3.373881 | 4050.808
3.378088 | 4058.899
3.382292 | 4067.015625
3.386464 | 4075.187
3.390689 | 4083.363
3.394891 | 4091.463
3.399054 | 4099.487
3.403274 | 4107.605
3.40752 | 4115.739
3.411687 | 4123.902
3.415818 | 4132.104
3.420031 | 4140.354
3.424241 | 4148.504
3.428413 | 4156.601
3.432617 | 4164.727
3.436833 | 4173.057
3.441004 | 4181.389
3.445213 | 4189.627
3.449436 | 4197.816
3.45361 | 4206.015
3.457768 | 4214.208
3.461992 | 4222.4375
3.466185 | 4230.77
3.470344 | 4239.021
3.474568 | 4247.304
3.478791 | 4255.454
3.482962 | 4263.657
3.487171 | 4271.891
3.491394 | 4280.157
3.49557 | 4288.368
3.499719 | 4296.538
3.503935 | 4304.71
3.508126 | 4312.917
3.512295 | 4321.163
3.516512 | 4329.285
3.520724 | 4337.388
3.524892 | 4345.504
3.529104 | 4353.749
3.533338 | 4361.98
3.53749 | 4370.133
3.541634 | 4378.311
3.545858 | 4386.457
3.550079 | 4394.597
3.554243 | 4402.849
3.558451 | 4411.151
3.562656 | 4419.47
3.566838 | 4427.695
3.571064 | 4435.828125
3.575289 | 4443.989
3.57945 | 4452.283
3.583597 | 4460.595
3.587827 | 4468.831
3.592018 | 4477.003
3.596179 | 4485.075
3.600401 | 4493.194
3.60462 | 4501.393
3.608781 | 4509.66
3.612999 | 4517.893
3.617217 | 4526.125
3.621388 | 4534.31
3.625545 | 4542.545
3.62976 | 4550.877
3.633948 | 4559.195
3.638117 | 4567.549
3.642346 | 4575.874
3.646551 | 4584.145
3.650722 | 4592.489
3.654932 | 4600.84375
3.659176 | 4609.184
3.663336 | 4617.496
3.667483 | 4625.85
3.671693 | 4634.226
3.675909 | 4642.671875
3.680064 | 4651.054
3.684273 | 4659.413
3.688494 | 4667.784
3.692663 | 4676.186
3.696869 | 4684.612
3.701093 | 4693.023
3.705256 | 4701.454
3.709422 | 4709.799
3.713654 | 4718.201
3.71785 | 4726.595
3.722003 | 4735.085
3.726216 | 4743.661
3.730452 | 4752.258
3.734622 | 4760.733
3.738836 | 4769.208
3.743068 | 4777.767
3.747234 | 4786.318
3.751381 | 4794.862
3.755595 | 4803.311
3.759805 | 4811.78
3.763961 | 4820.265625
3.768185 | 4828.71
3.77238 | 4837.122
3.776547 | 4845.6
3.780765 | 4854.153
3.785003 | 4862.72
3.789157 | 4871.258
3.793299 | 4879.838
3.797514 | 4888.475
3.801733 | 4897.116
3.805895 | 4905.762
3.810104 | 4914.418
3.814323 | 4923.099
3.818495 | 4931.765625
3.822723 | 4940.361
3.826948 | 4948.915
3.831109 | 4957.563
3.835264 | 4966.226
3.839484 | 4974.858
3.843681 | 4983.483
3.847847 | 4992.011
3.852064 | 5000.551
3.856285 | 5009.187
3.860444 | 5017.782
3.864654 | 5026.404
3.868877 | 5035.043
3.87305 | 5043.712
3.877208 | 5052.4
3.881418 | 5061.05
3.88561 | 5069.667
3.889777 | 5078.404
3.894004 | 5087.191
3.89821 | 5095.917
3.902379 | 5104.742
3.906592 | 5113.581
3.910831 | 5122.356
3.914992 | 5131.071
3.919144 | 5139.784
3.923356 | 5148.583
3.927566 | 5157.421
3.931733 | 5166.182
3.935939 | 5174.908
3.940157 | 5183.643
3.944329 | 5192.334
3.948548 | 5201.066
3.952762 | 5209.869
3.956917 | 5218.671875
3.961081 | 5227.431
3.965306 | 5236.144
3.969507 | 5244.888
3.973659 | 5253.716
3.977881 | 5262.5625
3.9821 | 5271.349
3.986273 | 5280.101
3.990494 | 5288.763
3.994726 | 5297.55
3.998894 | 5306.422
4.003038 | 5315.244
4.007236 | 5324.063
4.011452 | 5332.765
4.015627 | 5341.567
4.019849 | 5350.437
4.024046 | 5359.378
4.02821 | 5368.359
4.032424 | 5377.38
4.036661 | 5386.27
4.040815 | 5395.161
4.044963 | 5404.109375
4.049179 | 5413.166
4.053388 | 5422.315
4.057556 | 5431.313
4.061772 | 5440.21875
4.065988 | 5449.116
4.07016 | 5458.046875
4.074379 | 5466.948
4.078608 | 5475.846
4.082772 | 5484.673
4.086923 | 5493.546
4.091151 | 5502.322
4.095345 | 5511.142
4.0995 | 5519.891
4.103729 | 5528.643
4.107945 | 5537.426
4.11211 | 5546.228
4.116321 | 5555.053
4.120535 | 5563.913
4.124703 | 5572.798
4.128865 | 5581.696
4.133078 | 5590.627
4.137273 | 5599.594
4.141438 | 5608.721
4.145662 | 5617.832
4.149861 | 5626.912
4.15404 | 5635.935
4.158255 | 5644.999
4.162491 | 5654.11
4.166645 | 5663.229
4.170795 | 5672.297
4.175013 | 5681.305
4.17923 | 5690.223
4.183388 | 5699.104
4.187596 | 5708.077
4.191816 | 5717.007
4.195993 | 5725.987
4.200207 | 5735.015
4.204428 | 5743.924
4.208589 | 5752.893
4.212744 | 5761.879
4.216972 | 5770.938
4.221173 | 5780.044
4.225327 | 5789.144
4.229555 | 5798.2
4.233774 | 5807.293
4.237932 | 5816.309
4.242149 | 5825.28
4.246385 | 5834.369
4.250556 | 5843.408
4.254706 | 5852.486
4.258905 | 5861.56
4.263104 | 5870.612
4.267272 | 5879.71
4.271503 | 5888.881
4.275703 | 5898.062
4.279868 | 5907.32
4.284074 | 5916.543
4.288315 | 5925.729
4.29248 | 5934.902
4.296624 | 5944.071
4.30084 | 5953.292
4.305052 | 5962.481
4.309214 | 5971.597
4.313431 | 5980.617
4.31765 | 5989.674
4.321826 | 5998.722
4.326049 | 6007.814
4.330266 | 6016.776
4.334423 | 6025.767
4.338585 | 6034.712
4.34282 | 6043.663
4.347001 | 6052.627
4.351158 | 6061.543
4.355378 | 6070.456
4.359602 | 6079.337
4.363768 | 6088.231
4.367982 | 6097.1875
4.372199 | 6106.265
4.376364 | 6115.251
4.380519 | 6124.214
4.384732 | 6133.137
4.388933 | 6142.146
4.393101 | 6151.347
4.397326 | 6160.504
4.401526 | 6169.558
4.405701 | 6178.514
4.409924 | 6187.405
4.414161 | 6196.412
4.418313 | 6205.503
4.422451 | 6214.558
4.426668 | 6223.603
4.430887 | 6232.574
4.435046 | 6241.397
4.439249 | 6250.303
4.443462 | 6259.341
4.447645 | 6268.384
4.451862 | 6277.35
4.456091 | 6286.08
4.460261 | 6294.886
4.464413 | 6303.782
4.468637 | 6312.697
4.472825 | 6321.552
4.476989 | 6330.405
4.481214 | 6339.31
4.485426 | 6348.199
4.489602 | 6357.134
4.493813 | 6366.117
4.498047 | 6375.267
4.502217 | 6384.324
4.506369 | 6393.367
4.510575 | 6402.403
4.514768 | 6411.532
4.518932 | 6420.729
4.523155 | 6429.756
4.527361 | 6438.728
4.53153 | 6447.778
4.535738 | 6456.89
4.539975 | 6465.917
4.544135 | 6474.884
4.548286 | 6483.8
4.552507 | 6492.728
4.556719 | 6501.673
4.560878 | 6510.597
4.56508 | 6519.546
4.569302 | 6528.501
4.573486 | 6537.389
4.577713 | 6546.268
4.581927 | 6555.138
4.58608 | 6564.091
4.590242 | 6572.992
4.594475 | 6581.842
4.598662 | 6590.686
4.602826 | 6599.548
4.60705 | 6608.505
4.611262 | 6617.475
4.615426 | 6626.451
4.619633 | 6635.384
4.623859 | 6644.426
4.62803 | 6653.492
4.632177 | 6662.705
4.636388 | 6671.899
4.640589 | 6681.01
4.644757 | 6690.125
4.648986 | 6699.282
4.653196 | 6708.484
4.657357 | 6717.651
4.661574 | 6726.829
4.665823 | 6735.994
4.669986 | 6745.116
4.674127 | 6754.174
4.67833 | 6763.296
4.682546 | 6772.421875
4.686721 | 6781.509
4.690924 | 6790.581
4.695136 | 6799.738
4.69929 | 6808.984375
4.703502 | 6818.177
4.707731 | 6827.265
4.711906 | 6836.402
4.716059 | 6845.588
4.720272 | 6854.907
4.724469 | 6864.328
4.728643 | 6873.7
4.732882 | 6882.991
4.737102 | 6892.165
4.741263 | 6901.344
4.74548 | 6910.632
4.749704 | 6919.968
4.753873 | 6929.275
4.758022 | 6938.522
4.76223 | 6947.685
4.766429 | 6956.851
4.770599 | 6966.08
4.774822 | 6975.363
4.779027 | 6984.643
4.783201 | 6993.894
4.787409 | 7003.117
4.791644 | 7012.373
4.795802 | 7021.622
4.799947 | 7030.892
4.804163 | 7040.078125
4.808381 | 7049.218
4.812542 | 7058.375
4.816754 | 7067.474
4.820964 | 7076.558
4.825144 | 7085.639
4.829369 | 7094.676
4.833593 | 7103.734375
4.837745 | 7112.821
4.841901 | 7121.92
4.846126 | 7131.014
4.850324 | 7140.125
4.854485 | 7149.171875
4.858709 | 7158.382
4.862921 | 7167.687
4.867081 | 7176.938
4.871295 | 7186.222
4.87552 | 7195.439
4.879691 | 7204.702
4.883839 | 7213.998
4.888056 | 7223.323
4.892249 | 7232.647
4.896419 | 7242.075
4.900651 | 7251.38
4.904854 | 7260.592
4.909029 | 7269.824
4.91323 | 7279.101
4.917478 | 7288.412
4.921646 | 7297.566
4.925783 | 7306.75
4.929995 | 7316.063
4.934208 | 7325.303
4.938373 | 7334.434
4.942582 | 7343.611
4.946804 | 7352.904
4.950975 | 7362.265
4.955185 | 7371.663
4.959405 | 7380.989
4.963568 | 7390.427
4.967728 | 7399.815
4.971954 | 7409.138
4.976137 | 7418.558
4.980298 | 7428.089
4.984519 | 7437.681
4.988747 | 7447.154
4.992919 | 7456.47
4.997123 | 7465.765
5.001343 | 7475.212
5.00552 | 7484.675
5.009682 | 7494.1
5.0139 | 7503.503
5.018098 | 7512.876
5.022257 | 7522.26
5.026483 | 7531.583
5.030686 | 7540.921
5.03486 | 7550.345
5.03907 | 7559.792
5.043315 | 7569.1875
5.047466 | 7578.567
5.051609 | 7587.978
5.05582 | 7597.45
5.060035 | 7606.878
5.064204 | 7616.354
5.068413 | 7625.807
5.072621 | 7635.343
5.0768 | 7644.865
5.081021 | 7654.296
5.085251 | 7663.672
5.089405 | 7673.104
5.093564 | 7682.623
5.097787 | 7692.093
5.101978 | 7701.56
5.106146 | 7710.876
5.11037 | 7720.244
5.114583 | 7729.648
5.118745 | 7739.111
5.122954 | 7748.617
5.127172 | 7758.143
5.131351 | 7767.591
5.135508 | 7777.008
5.139719 | 7786.427
5.143913 | 7795.898
5.14808 | 7805.463
5.15231 | 7814.997
5.156516 | 7824.468
5.160682 | 7833.947
5.1649 | 7843.501
5.169136 | 7853.11
5.173298 | 7862.737
5.177439 | 7872.283
5.18165 | 7881.895
5.18586 | 7891.57
5.190032 | 7901.212
5.194226 | 7910.807
5.198446 | 7920.44
5.20263 | 7930.1
5.206849 | 7939.746
5.211065 | 7949.323
5.215227 | 7958.926
5.219378 | 7968.592
5.223614 | 7978.24
5.227808 | 7987.838
5.231967 | 7997.463
5.236193 | 8007.195
5.240416 | 8016.858
5.244589 | 8026.453
5.248808 | 8035.978
5.25303 | 8045.63
5.257192 | 8055.268
5.261341 | 8064.856
5.265552 | 8074.332
5.26975 | 8083.785
5.273926 | 8093.265
5.278148 | 8102.765
5.282346 | 8112.292
5.286507 | 8121.799
5.29072 | 8131.393
5.294962 | 8140.96
5.29912 | 8150.576
5.303268 | 8160.275
5.30748 | 8170.059
5.31169 | 8179.871
5.315858 | 8189.577
5.320066 | 8199.253
5.324286 | 8208.973
5.328463 | 8218.761
5.332683 | 8228.445
5.336906 | 8238.071
5.341069 | 8247.638
5.345222 | 8257.148
5.349452 | 8266.691
5.353637 | 8276.225
5.357802 | 8285.768
5.362033 | 8295.237
5.366251 | 8304.671875
5.37041 | 8314.15
5.374624 | 8323.677
5.37884 | 8333.21
5.383005 | 8342.775
5.387171 | 8352.366
5.391387 | 8361.882
5.395577 | 8371.409
5.399739 | 8381.066
5.403958 | 8390.775
5.40817 | 8400.443
5.412349 | 8410.057
5.416563 | 8419.801
5.420803 | 8429.574
5.424956 | 8439.324
5.429094 | 8449.056
5.433315 | 8458.815
5.437534 | 8468.618
5.441687 | 8478.41
5.445887 | 8488.243
5.450102 | 8498.202
5.454278 | 8508.162
5.458496 | 8517.889
5.462723 | 8527.632
5.466885 | 8537.433
5.471048 | 8547.263
5.475269 | 8557.09375
5.479463 | 8566.807
5.483628 | 8576.459
5.487858 | 8586.111
5.492078 | 8595.722
5.496243 | 8605.234375
5.50046 | 8614.814
5.504691 | 8624.387
5.508859 | 8633.938
5.513011 | 8643.544
5.517214 | 8653.059
5.521414 | 8662.682
5.525588 | 8672.399
5.529811 | 8682.097
5.534011 | 8691.788
5.538175 | 8701.582
5.542378 | 8711.427
5.546619 | 8721.246
5.550781 | 8731.036
5.554933 | 8740.839
5.559141 | 8750.816
5.563341 | 8760.827
5.567506 | 8770.739
5.57172 | 8780.598
5.575941 | 8790.42
5.580121 | 8800.263
5.584348 | 8810.106
5.588568 | 8819.879
5.592731 | 8829.678
5.596895 | 8839.445
5.601117 | 8849.106
5.605308 | 8858.694
5.609463 | 8868.289
5.613684 | 8877.896
5.617908 | 8887.554
5.622073 | 8897.182
5.626283 | 8906.801
5.630504 | 8916.528
5.634669 | 8926.259
5.638827 | 8935.938
5.643042 | 8945.662
5.647237 | 8955.517
5.651404 | 8965.455
5.655621 | 8975.435
5.659823 | 8985.331
5.663999 | 8995.264
5.668216 | 9005.229
5.672463 | 9015.228
5.67662 | 9025.232
5.680756 | 9035.255
5.684967 | 9045.246
5.689189 | 9055.123
5.693358 | 9064.91
5.697561 | 9074.77
5.701772 | 9084.713
5.70595 | 9094.648
5.710164 | 9104.53
5.714391 | 9114.33
5.718553 | 9124.229
5.722711 | 9134.139
5.726929 | 9144.0625
5.731125 | 9153.979
5.735286 | 9163.902
5.739513 | 9173.817
5.743726 | 9183.802
5.747895 | 9193.748
5.752106 | 9203.697
5.756333 | 9213.704
5.76052 | 9223.605
5.76467 | 9233.614
5.76887 | 9243.654
5.773071 | 9253.711
5.77724 | 9263.779
5.781469 | 9273.792
5.785669 | 9283.701
5.789833 | 9293.767
5.794037 | 9303.958
5.798276 | 9314.126
5.802436 | 9324.271
5.806585 | 9334.269
5.810806 | 9344.3125
5.815015 | 9354.456
5.819179 | 9364.669
5.823386 | 9374.778
5.827605 | 9384.876
5.831791 | 9394.868
5.836014 | 9404.783
5.840231 | 9414.703125
5.844389 | 9424.67
5.848543 | 9434.664
5.852777 | 9444.546
5.856967 | 9454.385
5.861134 | 9464.182
5.865345 | 9474.11
5.869558 | 9484.091
5.873724 | 9494.019
5.877943 | 9503.919
5.882163 | 9513.916
5.886331 | 9523.976
5.890484 | 9534.069
5.894688 | 9544.171875
5.898889 | 9554.273
5.903061 | 9564.407
5.90729 | 9574.626
5.91149 | 9584.865
5.915661 | 9595.111
5.919875 | 9605.347
5.924123 | 9615.471
5.928278 | 9625.515625
5.932415 | 9635.67
5.936629 | 9645.921875
5.940846 | 9656.073
5.945025 | 9666.171
5.949221 | 9676.129
5.953433 | 9686.136
5.95761 | 9696.182
5.96182 | 9706.26
5.96604 | 9716.346
5.970225 | 9726.442
5.974384 | 9736.479
5.978603 | 9746.553
5.982789 | 9756.659
5.986946 | 9766.791
5.991171 | 9777.029
5.9954 | 9787.215
5.99957 | 9797.45
6.003781 | 9807.694
6.007997 | 9817.939
6.012172 | 9828.234375
6.016327 | 9838.515
6.020535 | 9848.6875
6.024732 | 9858.972
6.028896 | 9869.303
6.033112 | 9879.604
6.03732 | 9889.851
6.041494 | 9900.065
6.045698 | 9910.37
6.049943 | 9920.726
6.054098 | 9931.005
6.058245 | 9941.284
6.062462 | 9951.587
6.066682 | 9961.854
6.070851 | 9972.098
6.075055 | 9982.262
6.079266 | 9992.4375
6.083446 | 10002.6
6.087674 | 10012.7
6.091896 | 10022.78
6.096057 | 10032.91
6.100205 | 10042.99
6.10443 | 10053.1
6.108629 | 10063.16
6.112794 | 10073.21
6.117009 | 10083.44
6.121221 | 10093.66
6.12538 | 10103.86
6.129597 | 10113.99
6.133823 | 10124.12
6.137995 | 10134.38
6.142147 | 10144.72
6.146355 | 10155.01
6.150541 | 10165.32
6.15472 | 10175.68
6.15895 | 10185.96875
6.163153 | 10196.3
6.167319 | 10206.66
6.171534 | 10217.07
6.17578 | 10227.55
6.179949 | 10237.83
6.184089 | 10248.11
6.188293 | 10258.47
6.192505 | 10268.86
6.196672 | 10279.15
6.200879 | 10289.32
6.205094 | 10299.52
6.209269 | 10309.84
6.213481 | 10320.1875
6.217698 | 10330.41
6.22186 | 10340.66
6.22603 | 10350.84375
6.230259 | 10361.1
6.234451 | 10371.40625
6.238612 | 10381.8
6.242821 | 10392.24
6.247044 | 10402.7
6.251223 | 10413.01
6.255442 | 10423.38
6.259669 | 10433.83
6.263834 | 10444.35
6.267984 | 10454.9
6.272198 | 10465.29
6.276403 | 10475.72
6.280569 | 10486.17
6.284788 | 10496.67
6.28898 | 10507.08
6.29315 | 10517.44
6.297367 | 10527.76
6.30161 | 10538.1
6.305766 | 10548.51
6.30991 | 10558.85
6.314118 | 10569.25
6.318331 | 10579.54
6.322511 | 10589.79
6.326721 | 10600.05
6.330933 | 10610.33
6.335103 | 10620.69
6.339324 | 10631
6.343554 | 10641.2
6.347713 | 10651.41
6.351878 | 10661.69
6.356088 | 10671.97
6.360277 | 10682.22
6.364444 | 10692.43
6.368667 | 10702.65
6.372885 | 10713.01
6.377046 | 10723.37
6.381254 | 10733.77
6.385473 | 10744.2
6.389655 | 10754.57
6.393813 | 10764.95
6.398013 | 10775.33
6.402206 | 10785.79
6.406373 | 10796.31
6.41061 | 10806.77
6.414819 | 10817.06
6.41899 | 10827.38
6.423205 | 10837.78
6.427441 | 10848.16
6.431597 | 10858.44
6.435752 | 10868.7
6.439967 | 10878.97
6.44418 | 10889.24
6.448336 | 10899.44
6.452541 | 10909.64
6.456765 | 10919.92
6.460945 | 10930.23
6.465145 | 10940.52
6.469364 | 10950.84
6.473525 | 10961.27
6.477681 | 10971.71
6.481907 | 10982.17
6.486103 | 10992.64
6.490267 | 11003.18
6.494479 | 11013.78
6.498691 | 11024.39
6.50287 | 11034.93
6.507098 | 11045.41
6.511322 | 11055.99
6.515495 | 11066.58
6.519646 | 11077.14
6.523848 | 11087.63
6.528055 | 11098.14
6.532234 | 11108.7
6.536457 | 11119.28
6.540648 | 11129.76
6.544808 | 11140.2
6.549024 | 11150.73
6.553265 | 11161.18
6.557429 | 11171.61
6.561577 | 11182.07
6.565779 | 11192.56
6.569986 | 11202.98
6.574163 | 11213.31
6.57838 | 11223.61
6.582594 | 11234.08
6.586767 | 11244.59
6.590976 | 11255.01
6.5952 | 11265.41
6.599368 | 11275.78
6.603532 | 11286.2
6.607753 | 11296.68
6.61194 | 11307.15
6.616092 | 11317.58
6.620322 | 11327.97
6.624554 | 11338.32
6.62871 | 11348.71875
6.632926 | 11359.21
6.637135 | 11369.66
6.641316 | 11380.18
6.645475 | 11390.61
6.649683 | 11400.98
6.653874 | 11411.46
6.65804 | 11422.03
6.662269 | 11432.57
6.666475 | 11443.02
6.670647 | 11453.44
6.674861 | 11463.92
6.679086 | 11474.52
6.683244 | 11485.01
6.687396 | 11495.49
6.691621 | 11505.96
6.695834 | 11516.36
6.69999 | 11526.83
6.704198 | 11537.37
6.708414 | 11547.94
6.712596 | 11558.51
6.716815 | 11569
6.721027 | 11579.39
6.725192 | 11589.96
6.729349 | 11600.58
6.733582 | 11611.22
6.737777 | 11621.89
6.741936 | 11632.46
6.746154 | 11643.08
6.750371 | 11653.75
6.754542 | 11664.41
6.758765 | 11674.99
6.762989 | 11685.57
6.767159 | 11696.13
6.771312 | 11706.67
6.775519 | 11717.17
6.779708 | 11727.65
6.783888 | 11738.15
6.788114 | 11748.53
6.792307 | 11758.94
6.796471 | 11769.37
6.800679 | 11779.86
6.804918 | 11790.29
6.809078 | 11800.63
6.813237 | 11810.97
6.817447 | 11821.47
6.821652 | 11832.01
6.825815 | 11842.49
6.83003 | 11852.92
6.834249 | 11863.3
6.838433 | 11873.73
6.842655 | 11884.18
6.846868 | 11894.67
6.851025 | 11905.16
6.855187 | 11915.61
6.859413 | 11925.99
6.863597 | 11936.39
6.867765 | 11946.78
6.871981 | 11957.23
6.876207 | 11967.69
6.880375 | 11978.04
6.884588 | 11988.44
6.888802 | 11998.89
6.892973 | 12009.37
6.897126 | 12019.83
6.901339 | 12030.23
6.905538 | 12040.6
6.90971 | 12051.12
6.91393 | 12061.64
6.918133 | 12072.07
6.922305 | 12082.54
6.926524 | 12092.99
6.93076 | 12103.55
6.934906 | 12114.12
6.939042 | 12124.79
6.943259 | 12135.48
6.947479 | 12146.19
6.95165 | 12156.74
6.955849 | 12167.38
6.960068 | 12178.2
6.964253 | 12188.99
6.968465 | 12199.7
6.972687 | 12210.18
6.976853 | 12220.71
6.981016 | 12231.27
6.985239 | 12241.87
6.989429 | 12252.4
6.993599 | 12262.98
6.997818 | 12273.52
7.002028 | 12284.01
7.006204 | 12294.5
7.010419 | 12304.96875
7.014648 | 12315.54
7.018829 | 12326.08
7.022985 | 12336.58
7.027182 | 12347.08
7.031381 | 12357.6
7.035543 | 12368.12
7.03977 | 12378.62
7.043969 | 12389.06
7.048136 | 12399.65
7.052345 | 12410.40625
7.056577 | 12421.14
7.06073 | 12431.79
7.064884 | 12442.45
7.069105 | 12453.1
7.073316 | 12463.87
7.077475 | 12474.68
7.081679 | 12485.42
7.0859 | 12496.13
7.090092 | 12506.76
7.09431 | 12517.38
7.098531 | 12527.96
7.102684 | 12538.51
7.106847 | 12549.02
7.111076 | 12559.5
7.115267 | 12569.89
7.119434 | 12580.28
7.123649 | 12590.7
7.127863 | 12601.2
7.132033 | 12611.59
7.136248 | 12621.77
7.140469 | 12631.76
7.144636 | 12641.52
7.148786 | 12651.08
7.152996 | 12660.53
7.1572 | 12669.95
7.16137 | 12679.46
7.165595 | 12689.12
7.169789 | 12698.77
7.17396 | 12708.52
7.178172 | 12718.42
7.182425 | 12728.61
7.186587 | 12739.12
7.190729 | 12749.88
7.194936 | 12760.79
7.199149 | 12771.72
7.203322 | 12782.5
7.207528 | 12793.08
7.211737 | 12803.79
7.215897 | 12814.58
7.220104 | 12825.32
7.224339 | 12835.98
7.22851 | 12846.54
7.232663 | 12857.12
7.236878 | 12867.73
7.241076 | 12878.34
7.245251 | 12888.91
7.249484 | 12899.49
7.253704 | 12909.82
7.257872 | 12919.99
7.262087 | 12929.67
7.266307 | 12927.39
7.270477 | 12881.41
7.274636 | 12786.8125
7.278846 | 12661.27
7.283038 | 12516.36
7.287213 | 12358.91
7.291446 | 12192.92
7.295662 | 12020.94
7.299831 | 11844.35
7.30404 | 11664.55
7.308269 | 11493.07
7.312415 | 11362.1
7.31656 | 11277.02
7.320774 | 11220.55
7.324991 | 11181.48
7.329149 | 11153.35
7.333357 | 11132.32
7.337565 | 11115.88
7.341753 | 11102.82
7.345984 | 11092.15
7.350205 | 11083.86
7.354354 | 11077.28
7.358507 | 11071.39
7.362733 | 11066.01
7.366924 | 11061.01
7.371101 | 11056.23
7.375322 | 11051.78
7.379531 | 11047.9
7.383685 | 11044.49
7.387902 | 11041.63
7.392122 | 11039.31
7.396296 | 11037.8
7.408851 | 11038.86
7.413021 | 11040.67
7.417252 | 11043.06
7.421455 | 11045.73
7.425625 | 11048.46
7.429834 | 11051.15
7.434078 | 11053.42
7.438241 | 11055.41
7.442378 | 11057.43
7.446585 | 11059.78
7.450806 | 11062.23
7.454969 | 11064.4
7.459186 | 11066.09
7.463413 | 11067.24
7.480188 | 11065.67
7.484345 | 11064.27
7.488568 | 11062.66
7.492755 | 11060.9
7.496918 | 11059.3
7.501134 | 11057.84375
7.505358 | 11056.74
7.526285 | 11058.69
7.534697 | 11060.26
7.543086 | 11061.42
7.559906 | 11059.45
7.564066 | 11056.77
7.568208 | 11053.11
7.572422 | 11048.74
7.576644 | 11043.72
7.580812 | 11038.19
7.585016 | 11032.36
7.589231 | 11026.35
7.593407 | 11020.38
7.597637 | 11014.53125
7.601858 | 11009.23
7.60602 | 11004.81
7.610179 | 11001.18
7.614396 | 10997.97
7.618584 | 10994.91
7.622748 | 10991.93
7.626976 | 10988.96
7.63119 | 10985.97
7.635354 | 10982.79
7.63956 | 10979.44
7.643776 | 10975.7
7.647951 | 10970.92
7.652115 | 10965.2
7.656321 | 10959.08
7.660519 | 10952.96
7.664679 | 10946.86
7.668911 | 10940.86
7.673122 | 10934.84
7.677292 | 10929.18
7.681493 | 10924.21
7.685734 | 10920.29
7.689899 | 10918
7.702463 | 10919.14
7.706641 | 10921.34
7.710838 | 10924.37
7.715057 | 10928.19
7.719238 | 10932.69
7.723455 | 10937.73
7.727673 | 10943.24
7.731838 | 10949.17
7.735991 | 10955.56
7.740226 | 10962.21
7.744424 | 10969.29
7.748581 | 10976.81
7.752799 | 10984.31
7.757022 | 10991.7
7.761187 | 10998.87
7.765411 | 11005.58
7.769635 | 11011.82
7.773798 | 11017.09
7.777942 | 11020.73
7.78215 | 11022.45
7.790526 | 11019.99
7.794748 | 11016.26
7.798947 | 11011.08
7.803111 | 11004.68
7.807324 | 10997.38
7.811569 | 10989.37
7.815733 | 10981.14
7.819878 | 10973.51
7.824088 | 10966.83
7.828294 | 10961.29
7.832464 | 10956.91
7.836679 | 10953.8
7.840897 | 10952.09
7.85767 | 10954.89
7.861833 | 10957.63
7.86606 | 10961.11
7.870242 | 10965.32
7.874402 | 10969.98
7.878629 | 10975.16
7.882847 | 10980.9
7.887014 | 10987.2
7.891223 | 10994.17
7.895433 | 11001.8
7.899608 | 11010.02
7.903777 | 11018.72
7.907983 | 11028
7.912175 | 11037.76
7.916338 | 11048.11
7.920564 | 11058.81
7.924777 | 11069.6
7.928956 | 11080.67
7.933169 | 11092.0625
7.937407 | 11103.73
7.94156 | 11115.5
7.945704 | 11127.37
7.949921 | 11139.24
7.954145 | 11151.06
7.958305 | 11162.85
7.9625 | 11174.67
7.966711 | 11186.57
7.970893 | 11198.39
7.975104 | 11209.96
7.979314 | 11221.48
7.983484 | 11233.05
7.987651 | 11244.51
7.99186 | 11255.77
7.996057 | 11266.77
8.000232 | 11277.53
8.004455 | 11288.14
8.008682 | 11298.5
8.01284 | 11308.6
8.017059 | 11318.44
8.021297 | 11327.96
8.025463 | 11337.19
8.029613 | 11346.2
8.033821 | 11355.16
8.038022 | 11363.99
8.042194 | 11372.66
8.046417 | 11381.07
8.050614 | 11389.29
8.054776 | 11397.43
8.058984 | 11405.5
8.063226 | 11413.43
8.067393 | 11421.11
8.07154 | 11428.63
8.07575 | 11435.9375
8.079953 | 11443.03
8.084122 | 11449.88
8.088339 | 11456.46
8.092555 | 11462.8
8.096732 | 11469.07
8.100955 | 11475.19
8.105168 | 11481.13
8.109322 | 11486.93
8.113489 | 11492.56
8.11772 | 11498.04
8.121906 | 11502.71875
8.126065 | 11504.43
8.134506 | 11500.79
8.138678 | 11495.65
8.142885 | 11488.66
8.147104 | 11479.74
8.151271 | 11468.46
8.155432 | 11454.74
8.159646 | 11438.37
8.163842 | 11419.89
8.168014 | 11400.45
8.172231 | 11378.79
8.176435 | 11355.16
8.180613 | 11330.15
8.184832 | 11303.88
8.189074 | 11277
8.193234 | 11250.13
8.197369 | 11223.34
8.201577 | 11196.65
8.2058 | 11170.02
8.209973 | 11144.56
8.214174 | 11121.58
8.21838 | 11100.89
8.222554 | 11081.93
8.22677 | 11064.55
8.230992 | 11048.35
8.235161 | 11033.33
8.239319 | 11019.2
8.243539 | 11005.86
8.247727 | 10993.6
8.251888 | 10982.54
8.256118 | 10972.41
8.260336 | 10962.77
8.264498 | 10952.56
8.268717 | 10941.32
8.272945 | 10929.45
8.277123 | 10916.91
8.281284 | 10904.35
8.28548 | 10892.23
8.289679 | 10880.47
8.293839 | 10868.81
8.298066 | 10857.18
8.302277 | 10845.78
8.306443 | 10835.82
8.310651 | 10827.52
8.314882 | 10820.22
8.319044 | 10813.68
8.323193 | 10807.68
8.327409 | 10802.125
8.331619 | 10797.1
8.335786 | 10792.62
8.339991 | 10788.51
8.344203 | 10784.66
8.348388 | 10780.7
8.352617 | 10776.48
8.356833 | 10772.03
8.360982 | 10767.37
8.365142 | 10762.22
8.369378 | 10756.74
8.373572 | 10751.08
8.377733 | 10745.52
8.381953 | 10740.19
8.386166 | 10735.3125
8.390337 | 10730.95
8.394552 | 10727.42
8.398772 | 10725.04
8.402934 | 10723.85
8.411298 | 10724.86
8.4155 | 10726.55
8.419676 | 10728.82
8.423895 | 10731.72
8.428095 | 10734.78
8.432264 | 10737.99
8.436481 | 10741.26
8.440725 | 10744.29
8.444875 | 10747.27
8.449013 | 10750.28
8.453225 | 10753.05
8.457439 | 10755.7
8.461618 | 10758.15
8.465827 | 10760.49
8.470049 | 10763.08
8.474217 | 10766
8.478421 | 10769.125
8.482641 | 10772.39
8.48682 | 10775.57
8.490981 | 10778.78
8.495201 | 10782.33
8.499397 | 10786.14
8.503563 | 10790.125
8.507787 | 10794.08
8.512012 | 10797.63
8.516178 | 10800.71
8.52039 | 10803.23
8.524602 | 10805.29
8.528779 | 10807.11
8.532934 | 10808.77
8.537146 | 10810.31
8.541343 | 10811.89
8.545505 | 10813.5
8.549721 | 10815.1
8.553922 | 10816.81
8.558103 | 10818.76
8.562314 | 10821.07
8.566551 | 10823.68
8.570695 | 10826.36
8.574839 | 10828.92
8.579063 | 10831.19
8.583283 | 10833.04
8.587451 | 10834.56
8.591654 | 10835.81
8.595866 | 10836.9
8.604275 | 10838.68
8.612656 | 10839.77
8.621036 | 10840.78
8.629398 | 10842.33
8.637828 | 10843.56
8.654607 | 10842.51
8.671328 | 10844.42
8.675558 | 10845.81
8.679757 | 10847.78
8.683925 | 10850.22
8.688137 | 10853.11
8.692384 | 10856.37
8.696548 | 10859.89
8.700696 | 10863.71
8.704902 | 10867.86
8.709113 | 10872.31
8.713271 | 10876.99
8.717482 | 10882.05
8.721698 | 10887.54
8.725861 | 10893.55
8.730077 | 10899.98
8.734294 | 10906.46
8.738467 | 10912.91
8.742639 | 10919.13
8.746864 | 10925.1
8.751058 | 10930.69
8.755215 | 10935.85
8.75943 | 10940.54
8.763664 | 10945
8.767845 | 10949.25
8.772054 | 10953.58
8.776278 | 10958.15
8.780442 | 10962.98
8.784594 | 10968.01
8.788801 | 10973.24
8.793001 | 10978.85
8.797172 | 10984.84
8.801389 | 10991.22
8.805582 | 10997.78
8.809747 | 11004.68
8.81397 | 11011.88
8.818206 | 11019.48
8.822357 | 11027.47
8.826508 | 11035.82
8.830716 | 11044.56
8.834933 | 11053.64
8.839111 | 11063.07
8.843319 | 11072.86
8.847529 | 11082.99
8.851703 | 11093.28
8.85594 | 11103.59
8.86016 | 11113.82
8.864321 | 11124.04
8.868478 | 11134.29
8.872698 | 11144.53
8.876887 | 11154.64
8.881051 | 11164.62
8.88528 | 11174.5
8.889498 | 11184.39
8.893654 | 11194.24
8.897856 | 11204.06
8.902083 | 11213.81
8.906256 | 11223.52
8.910414 | 11233.27
8.914622 | 11243.02
8.918818 | 11252.82
8.92298 | 11262.67
8.927202 | 11272.43
8.931419 | 11282.01
8.935591 | 11291.53
8.939803 | 11301.03
8.944036 | 11310.51
8.948201 | 11319.77
8.952355 | 11328.86
8.956563 | 11337.78
8.960768 | 11346.57
8.96493 | 11355.19
8.969141 | 11363.63
8.973367 | 11371.95
8.97755 | 11380.1
8.981757 | 11388.14
8.985977 | 11396.02
8.990139 | 11403.92
8.994295 | 11411.68
8.998521 | 11419.3
9.00272 | 11426.8
9.00688 | 11434.14
9.011098 | 11440.63
9.015311 | 11445.67
9.01949 | 11449.48
9.023707 | 11452.37
9.027924739 | 11454.64
9.032098 | 11456.36
9.036247 | 11457.53
9.065624 | 11458.24
9.07403 | 11455.47
9.078174 | 11452.12
9.082378 | 11447.53
9.086597 | 11441.64
9.090773 | 11434.25
9.094986 | 11425.24
9.099195 | 11415.06
9.103375 | 11404.06
9.107589 | 11392.03
9.111817 | 11378.72
9.115981 | 11364.55
9.120141 | 11350.08
9.124367 | 11335.59
9.128547 | 11321.09
9.132707 | 11306.65
9.136934 | 11292.43
9.141157 | 11278.58
9.14532 | 11265.45
9.149529 | 11253.04
9.15374 | 11241.76
9.157913 | 11231.65
9.162074 | 11222.45
9.166282 | 11214.1
9.170472 | 11206.83
9.17464 | 11200.86
9.178865 | 11196.1
9.183081 | 11192.29
9.18725 | 11189.36
9.191448 | 11187.76
9.204008 | 11191.14
9.208224 | 11194.57
9.212438 | 11198.88
9.216602 | 11204
9.220808 | 11209.71875
9.225026 | 11216.21
9.229208 | 11223.45
9.233424 | 11231.18
9.237637 | 11239.32
9.241794 | 11248.09
9.245953 | 11257.4
9.250182 | 11267.23
9.254388 | 11277.53
9.258545 | 11288.21
9.262766 | 11299.44
9.266979 | 11310.38
9.271145 | 11319.72
9.275359 | 11327.61
9.27959 | 11334.25
9.283766 | 11339.89
9.287912 | 11344.86
9.292116 | 11349.2
9.296312 | 11352.91
9.300484 | 11355.73
9.304711 | 11357.47
9.308914 | 11358.98
9.313079 | 11361.36
9.317283 | 11364.19
9.321525 | 11367.28125
9.325689 | 11370.34
9.329843 | 11373.14
9.334049 | 11375.51
9.338255 | 11377.31
9.342422 | 11378.92
9.346638 | 11380.6
9.350857 | 11382.23
9.355036 | 11384.08
9.359255 | 11386.23
9.363475 | 11388.48
9.367632 | 11390.81
9.371794 | 11393.28
9.376026 | 11396.12
9.380209 | 11399.47
9.384373 | 11403.2
9.388585 | 11407.32
9.3928 | 11411.88
9.396972 | 11416.65
9.401193 | 11421.75
9.405407 | 11427.32
9.409569 | 11432.73
9.413729 | 11437.63
9.417941 | 11442.25
9.422146 | 11446.79
9.426311 | 11451.43
9.430534 | 11456.14
9.434737 | 11460.75
9.438912 | 11465.52
9.443131 | 11470.39
9.447368 | 11475.36
9.45151 | 11480.75
9.455652 | 11486.87
9.459876 | 11493.25
9.464102 | 11499.61
9.468261 | 11505.81
9.472449 | 11511.9
9.47667 | 11518.07
9.480855 | 11524.14
9.485079 | 11530.21
9.489296 | 11536.25
9.493455 | 11542.58
9.497614 | 11549.19
9.501838 | 11556.125
9.506029 | 11563.48
9.510198 | 11571.3
9.51442 | 11579.4
9.518635 | 11587.79
9.522811 | 11596.44
9.527022 | 11605.19
9.531253 | 11614.13
9.535432 | 11623.08
9.53958 | 11632.1
9.543783 | 11641.16
9.547971 | 11650.24
9.55214 | 11659.22
9.556374 | 11668.1
9.560579 | 11676.79
9.564739 | 11685.39
9.568949 | 11693.9
9.573187 | 11702.15
9.577345 | 11710.14
9.581496 | 11717.88
9.585715 | 11725.42
9.589921 | 11732.73
9.594085 | 11739.76
9.598287 | 11746.64
9.60251 | 11753.34
9.606695 | 11759.86
9.610917 | 11766.24
9.615136 | 11772.55
9.61929 | 11778.82
9.623448 | 11784.99
9.627676 | 11791.03
9.631873 | 11796.98
9.636036 | 11802.96
9.64025 | 11808.92
9.644465 | 11814.78
9.648633 | 11820.52
9.652848 | 11826.12
9.657068 | 11831.65625
9.661234 | 11837.16
9.665392 | 11842.58
9.669598 | 11847.92
9.673803 | 11853.17
9.677978 | 11858.37
9.682199 | 11863.5
9.686392 | 11868.61
9.690566 | 11873.63
9.694784 | 11878.65
9.699032 | 11883.67
9.703194 | 11888.63
9.707339 | 11893.56
9.711543 | 11898.54
9.715759 | 11903.55
9.719933 | 11908.47
9.724137 | 11913.4
9.72834 | 11918.36
9.732513 | 11923.45
9.736717 | 11928.5
9.740947 | 11933.45
9.745117 | 11938.36
9.749268 | 11943.37
9.75347 | 11948.38
9.75767 | 11953.4
9.761841 | 11958.36
9.766077 | 11963.23
9.770309 | 11968
9.774468 | 11972.7
9.778682 | 11977.39
9.782906 | 11982.13
9.787083 | 11986.85
9.791251 | 11991.39
9.795462 | 11995.77
9.799647 | 12000.1
9.803811 | 12004.55
9.80803 | 12009.08
9.812236 | 12013.53
9.816407 | 12017.96
9.820615 | 12022.49
9.824854 | 12027
9.829007 | 12031.46
9.833156 | 12035.95
9.837372 | 12040.5
9.841585 | 12045.15
9.845753 | 12049.74
9.849959 | 12054.23
9.854164 | 12058.79
9.858347 | 12063.34375
9.862577 | 12067.78
9.8668 | 12072.25
9.870957 | 12076.74
9.875103 | 12081.25
9.87933 | 12085.74
9.883528 | 12090.09
9.887697 | 12094.4
9.891915 | 12098.78
9.89613 | 12103.2
9.900289 | 12107.57
9.904505 | 12111.89
9.908731 | 12116.18
9.912906 | 12120.53
9.917059 | 12124.78
9.921259 | 12128.94
9.925459 | 12133.2
9.929634 | 12137.51
9.933863 | 12141.77
9.938051 | 12146
9.942212 | 12150.2
9.946436 | 12154.41
9.95068 | 12158.62
9.954851 | 12162.71
9.958989 | 12166.97
9.963198 | 12171.38
9.967413 | 12175.7
9.971572 | 12179.87
9.97578 | 12184.08
9.980008 | 12188.3
9.984181 | 12192.64
9.988396 | 12196.96
9.992621 | 12201.18
9.996784 | 12205.41
10.00095 | 12209.59
10.00518 | 12213.74
10.00936 | 12217.91
10.01352 | 12222.13
10.01773 | 12226.3
10.02197 | 12230.42
10.02614 | 12234.42
10.03034 | 12238.51
10.03456 | 12242.68
10.03873 | 12246.82
10.04289 | 12250.86
10.04711 | 12254.83
10.05131 | 12258.85
10.05547 | 12262.95
10.05969 | 12267.05
10.06389 | 12271.07
10.06806 | 12275.03
10.07227 | 12279.01
10.07652 | 12283.06
10.08067 | 12287.18
10.08481 | 12291.36
10.08902 | 12295.5
10.09324 | 12299.56
10.09741 | 12303.51
10.10162 | 12307.47
10.10583 | 12311.59
10.11 | 12315.74
10.11423 | 12319.73
10.11846 | 12323.53
10.12261 | 12327.37
10.12678 | 12331.21
10.13099 | 12335.15
10.13518 | 12339.05
10.13936 | 12342.94
10.14358 | 12346.79
10.1478 | 12350.6
10.15196 | 12354.45
10.15616 | 12358.3125
10.16038 | 12362.26
10.16456 | 12366.21
10.16873 | 12370.15
10.17293 | 12374.02
10.17712 | 12377.95
10.18128 | 12381.94
10.18551 | 12385.89
10.18972 | 12389.85
10.1939 | 12393.82
10.19811 | 12397.9
10.20234 | 12401.93
10.2065 | 12405.88
10.21065 | 12409.75
10.21485 | 12413.67
10.21905 | 12417.61
10.22323 | 12421.58
10.22743 | 12425.53
10.23165 | 12429.37
10.23584 | 12433.1
10.24005 | 12436.84
10.24427 | 12440.625
10.24845 | 12444.49
10.2526 | 12448.34
10.25683 | 12452.1
10.26103 | 12455.76
10.26518 | 12459.44
10.26941 | 12463.18
10.27363 | 12466.99
10.2778 | 12470.79
10.28203 | 12474.43
10.28624 | 12478.12
10.29041 | 12481.75
10.29455 | 12485.4
10.29875 | 12489.03
10.30297 | 12492.65625
10.30713 | 12496.26
10.31136 | 12499.91
10.31555 | 12503.49
10.31971 | 12507.1
10.32392 | 12510.84
10.32817 | 12514.53
10.33233 | 12518.21875
10.33648 | 12521.93
10.34068 | 12525.65
10.34489 | 12529.42
10.34907 | 12533.12
10.35328 | 12536.69
10.35749 | 12540.3125
10.36167 | 12543.95
10.36589 | 12547.45
10.37012 | 12550.87
10.37428 | 12554.29
10.37844 | 12557.69
10.38266 | 12561.11
10.38685 | 12564.41
10.39102 | 12567.65
10.39524 | 12570.94
10.39946 | 12574.27
10.40362 | 12577.62
10.40783 | 12581
10.41204 | 12584.32
10.41621 | 12587.63
10.42038 | 12590.98
10.42459 | 12594.35
10.42878 | 12597.83
10.43294 | 12601.37
10.43716 | 12604.83
10.44137 | 12608.2
10.44555 | 12611.57
10.44977 | 12615.05
10.45401 | 12618.61
10.45816 | 12622.08
10.46231 | 12625.4
10.46652 | 12628.65
10.47074 | 12631.95
10.4749 | 12635.25
10.4791 | 12638.54
10.48332 | 12641.84
10.4875 | 12645.05
10.49172 | 12648.13
10.49593 | 12651.26
10.50009 | 12654.54
10.50424 | 12657.91
10.50846 | 12661.26
10.51267 | 12664.44
10.51684 | 12667.63
10.52106 | 12670.95
10.52528 | 12674.31
10.52944 | 12677.66
10.53367 | 12680.9375
10.53791 | 12684.16
10.54207 | 12687.38
10.54622 | 12690.61
10.55043 | 12693.84
10.55462 | 12697.1
10.55879 | 12700.33
10.56302 | 12703.5
10.56721 | 12706.69
10.57138 | 12709.98
10.57558 | 12713.39
10.57982 | 12716.75
10.58399 | 12719.94
10.58813 | 12723.15625
10.59235 | 12726.46875
10.59656 | 12729.77
10.60072 | 12733.04
10.60494 | 12736.22
10.60916 | 12739.34
10.61334 | 12742.4375
10.61756 | 12745.47
10.62178 | 12748.42
10.62593 | 12751.48
10.6301 | 12754.4
10.63433 | 12757.27
10.63852 | 12760.13
10.64267 | 12763.02
10.64689 | 12765.9
10.65111 | 12768.8
10.65529 | 12771.68
10.65949 | 12774.625
10.6637 | 12777.72
10.66787 | 12780.8
10.67203 | 12783.875
10.67624 | 12786.92
10.68044 | 12790
10.68462 | 12793.17
10.68883 | 12796.37
10.69303 | 12799.49
10.6972 | 12802.53
10.70143 | 12805.56
10.70567 | 12808.56
10.70982 | 12811.5
10.71396 | 12814.46
10.71817 | 12817.43
10.7224 | 12820.35
10.72658 | 12823.15
10.73077 | 12825.97
10.73499 | 12828.82
10.73916 | 12831.64
10.74338 | 12834.43
10.74761 | 12837.15
10.75177 | 12839.92
10.75593 | 12842.79
10.76014 | 12845.58
10.76432 | 12848.36
10.76849 | 12851.16
10.77272 | 12853.96
10.77693 | 12856.85
10.7811 | 12859.76
10.78531 | 12862.6
10.78953 | 12865.49
10.79372 | 12868.36
10.79788 | 12871.26
10.80208 | 12874.19
10.80628 | 12877.1
10.81045 | 12879.97
10.81468 | 12882.82
10.81888 | 12885.57
10.82304 | 12888.37
10.82726 | 12891.26
10.83149 | 12894.06
10.83565 | 12896.77
10.8398 | 12899.39
10.84402 | 12902.07
10.84822 | 12904.8
10.85239 | 12907.51
10.8566 | 12910.13
10.86081 | 12912.72
10.86501 | 12915.29
10.86922 | 12917.8
10.87344 | 12920.36
10.8776 | 12922.96
10.88175 | 12925.51
10.88598 | 12928.01
10.89018 | 12930.53
10.89434 | 12933.13
10.89855 | 12935.79
10.90276 | 12938.47
10.90693 | 12941.1
10.91115 | 12943.76
10.91537 | 12946.53
10.91953 | 12949.34375
10.92369 | 12952.21
10.9279 | 12954.99
10.9321 | 12957.72
10.93627 | 12960.48
10.9405 | 12963.29
10.9447 | 12966.11
10.94887 | 12968.96
10.9531 | 12971.75
10.95734 | 12974.38
10.96148 | 12976.98
10.96562 | 12979.63
10.96984 | 12982.34
10.97405 | 12985.07
10.97822 | 12987.66
10.98243 | 12990.14
10.98664 | 12992.72
10.99082 | 12995.3
10.99502 | 12997.93
10.99925 | 13000.6
11.00343 | 13003.24
11.00759 | 13005.88
11.01181 | 13008.57
11.01601 | 13011.26
11.02016 | 13013.99
11.02439 | 13016.76
11.02861 | 13019.45
11.03278 | 13022.17
11.03699 | 13024.89
11.0412 | 13027.64
11.04538 | 13030.39
11.04953 | 13033.07
11.05374 | 13035.69
11.05794 | 13038.3
11.0621 | 13040.97
11.06632 | 13043.67
11.07053 | 13046.29
11.0747 | 13048.89
11.07892 | 13051.51
11.08315 | 13054.13
11.08731 | 13056.68
11.09146 | 13059.2
11.09567 | 13061.72
11.09989 | 13064.24
11.10406 | 13066.74
11.10826 | 13069.2
11.11247 | 13071.65
11.11666 | 13074.14
11.12089 | 13076.54
11.1251 | 13078.95
11.12926 | 13081.44
11.13341 | 13083.95
11.13763 | 13086.46
11.14182 | 13088.96
11.14599 | 13091.43
11.15022 | 13093.97
11.15443 | 13096.61
11.15858 | 13099.15
11.1628 | 13101.71
11.16703 | 13104.25
11.1712 | 13106.85
11.17536 | 13109.47
11.17956 | 13112.04
11.18376 | 13114.56
11.18793 | 13117.12
11.19217 | 13119.64
11.19637 | 13122.1
11.20053 | 13124.64
11.20475 | 13127.13
11.20899 | 13129.62
11.21316 | 13131.98
11.2173 | 13134.32
11.22151 | 13136.74
11.22572 | 13139.17
11.22988 | 13141.55
11.23409 | 13143.9
11.23831 | 13146.39
11.24248 | 13148.92
11.24668 | 13151.45
11.25089 | 13153.95
11.25506 | 13156.48
11.25923 | 13159.01
11.26346 | 13161.52
11.26766 | 13164.11
11.27182 | 13166.72
11.27603 | 13169.33
11.28026 | 13171.74
11.28444 | 13174.125
11.28866 | 13176.57
11.29288 | 13179.07
11.29705 | 13181.57
11.3012 | 13184.01
11.30541 | 13186.38
11.30961 | 13188.76
11.31378 | 13191.23
11.31799 | 13193.64
11.32219 | 13196.0625
11.32636 | 13198.43
11.33058 | 13200.81
11.33482 | 13203.18
11.33898 | 13205.57
11.34311 | 13208.02
11.34732 | 13210.48
11.35154 | 13212.83
11.35572 | 13215.24
11.35993 | 13217.69
11.36414 | 13220.19
11.36831 | 13222.62
11.37253 | 13224.99
11.37676 | 13227.26
11.38092 | 13229.6
11.38508 | 13231.93
11.38929 | 13234.32
11.39348 | 13236.67
11.39765 | 13238.9
11.40188 | 13241.11
11.40609 | 13243.42
11.41025 | 13245.82
11.41446 | 13248.21
11.41869 | 13250.61
11.42286 | 13252.98
11.42702 | 13255.4
11.43123 | 13257.81
11.43542 | 13260.29
11.43959 | 13262.73
11.44383 | 13265.19
11.44802 | 13267.53
11.45219 | 13269.875
11.4564 | 13272.29
11.46064 | 13274.76
11.46481 | 13277.16
11.46896 | 13279.48
11.47317 | 13281.77
11.47738 | 13284.14
11.48155 | 13286.55
11.48575 | 13288.875
11.48997 | 13291.29
11.49415 | 13293.71
11.49836 | 13296.12
11.50258 | 13298.57
11.50673 | 13301.14
11.51089 | 13303.71875
11.51512 | 13306.26
11.51931 | 13308.7
11.52347 | 13311.23
11.52769 | 13313.82
11.53191 | 13316.36
11.53609 | 13318.8
11.54031 | 13321.17
11.54453 | 13323.53
11.54871 | 13325.89
11.55285 | 13328.23
11.55705 | 13330.54
11.56127 | 13332.86
11.56545 | 13335.15
11.56967 | 13337.46
11.57386 | 13339.75
11.57802 | 13342.05
11.58223 | 13344.35
11.58647 | 13346.66
11.59064 | 13348.95
11.59478 | 13351.29
11.59899 | 13353.73
11.6032 | 13356.14
11.60736 | 13358.47
11.61157 | 13360.77
11.61579 | 13363.1
11.61997 | 13365.56
11.62419 | 13367.97
11.62841 | 13370.26
11.63257 | 13372.46
11.63674 | 13374.62
11.64097 | 13376.77
11.64515 | 13378.9375
11.64931 | 13381.1
11.65354 | 13383.25
11.65776 | 13385.4
11.66192 | 13387.49
11.66613 | 13389.64
11.67035 | 13391.84
11.67452 | 13394.05
11.67868 | 13396.21
11.68289 | 13398.41
11.68709 | 13400.64
11.69125 | 13402.93
11.69547 | 13405.23
11.69968 | 13407.42
11.70385 | 13409.53
11.70806 | 13411.76
11.71229 | 13414.12
11.71645 | 13416.44
11.7206 | 13418.75
11.72482 | 13420.95
11.72904 | 13423.1
11.7332 | 13425.26
11.73741 | 13427.48
11.74162 | 13429.76
11.7458 | 13432.05
11.75002 | 13434.24
11.75424 | 13436.33
11.75841 | 13438.52
11.76256 | 13440.74
11.76679 | 13443.01
11.771 | 13445.27
11.77516 | 13447.5
11.77936 | 13449.77
11.78359 | 13452.09
11.78775 | 13454.37
11.79197 | 13456.59
11.7962 | 13458.73
11.80037 | 13460.9375
11.80452 | 13463.2
11.80872 | 13465.48
11.81291 | 13467.6875
11.81709 | 13469.89
11.82131 | 13472.02
11.82551 | 13474.21
11.82968 | 13476.45
11.83388 | 13478.72
11.83812 | 13481.09
11.84229 | 13483.29
11.84644 | 13485.48
11.85065 | 13487.75
11.85486 | 13490.08
11.85902 | 13492.36
11.86324 | 13494.57
11.86746 | 13496.72
11.87164 | 13498.9
11.87586 | 13501.1
11.88007 | 13503.25
11.88423 | 13505.36
11.8884 | 13507.46
11.89263 | 13509.5
11.89681 | 13511.57
11.90097 | 13513.65625
11.90519 | 13515.75
11.90941 | 13517.9
11.91359 | 13519.96
11.9178 | 13522.06
11.92201 | 13524.24
11.92617 | 13526.48
11.93034 | 13528.67
11.93455 | 13530.8
11.93874 | 13533.04
11.94292 | 13535.38
11.94714 | 13537.76
11.95133 | 13540
11.95551 | 13542.24
11.95973 | 13544.5
11.96398 | 13546.78
11.96813 | 13549.05
11.97226 | 13551.36
11.97647 | 13553.7
11.9807 | 13555.9
11.98486 | 13558.01
11.98905 | 13560.13
11.99326 | 13562.41
11.99745 | 13564.71
12.00168 | 13566.87
12.00591 | 13568.81
12.01006 | 13570.85
12.01422 | 13572.99
12.01845 | 13575.08
12.02264 | 13577.18
12.02681 | 13579.26
12.03103 | 13581.35
12.03525 | 13583.41
12.03941 | 13585.48
12.04363 | 13587.57
12.04787 | 13589.77
12.05203 | 13591.94
12.05619 | 13594.06
12.06039 | 13596.2
12.06458 | 13598.39
12.06874 | 13600.56
12.07297 | 13602.73
12.07718 | 13604.81
12.08134 | 13606.89
12.08555 | 13609.09
12.08979 | 13611.31
12.09394 | 13613.52
12.0981 | 13615.63
12.10232 | 13617.71
12.10652 | 13619.84
12.11069 | 13621.98
12.1149 | 13624.07
12.11912 | 13626.15
12.1233 | 13628.22
12.12752 | 13630.25
12.13175 | 13632.22
12.1359 | 13634.09375
12.14007 | 13636
12.14429 | 13637.91
12.14848 | 13639.72
12.15264 | 13641.63
12.15686 | 13643.52
12.16107 | 13645.43
12.16524 | 13647.34
12.16946 | 13649.19
12.17367 | 13651.23
12.17784 | 13653.38
12.182 | 13655.52
12.1862 | 13657.64
12.1904 | 13659.77
12.19458 | 13661.85
12.1988 | 13664.06
12.203 | 13666.29
12.20716 | 13668.49
12.21138 | 13670.72
12.21563 | 13672.81
12.2198 | 13674.85
12.22394 | 13676.86
12.22814 | 13678.96
12.23236 | 13681.06
12.23653 | 13683.09
12.24074 | 13685.02
12.24494 | 13687.04
12.24911 | 13689.13
12.25332 | 13691.18
12.25755 | 13693.17
12.26172 | 13695.13
12.26587 | 13697.17
12.27008 | 13699.23
12.27429 | 13701.27
12.27846 | 13703.31
12.28269 | 13705.33
12.28691 | 13707.27
12.29107 | 13709.18
12.29529 | 13711.18
12.29951 | 13713.28
12.30368 | 13715.43
12.30784 | 13717.45
12.31204 | 13719.45
12.31624 | 13721.53125
12.32041 | 13723.67
12.32464 | 13725.8
12.32884 | 13727.86
12.33302 | 13729.88
12.33722 | 13731.92
12.34145 | 13733.96
12.34561 | 13735.99
12.34976 | 13738.03125
12.35398 | 13739.99
12.35819 | 13741.95
12.36235 | 13743.89
12.36656 | 13745.84375
12.37077 | 13747.82
12.37496 | 13749.78
12.37919 | 13751.68
12.38341 | 13753.59375
12.38756 | 13755.47
12.39171 | 13757.37
12.39594 | 13759.29
12.40013 | 13761.12
12.4043 | 13762.93
12.40852 | 13764.86
12.41273 | 13766.87
12.41689 | 13768.85
12.42111 | 13770.8
12.42533 | 13772.73
12.4295 | 13774.78
12.43366 | 13776.9
12.43786 | 13778.99
12.44205 | 13781.1
12.44623 | 13783.27
12.45046 | 13785.37
12.45466 | 13787.44
12.45884 | 13789.57
12.46305 | 13791.7
12.46729 | 13793.78
12.47146 | 13795.76
12.4756 | 13797.74
12.47981 | 13799.74
12.48402 | 13801.74
12.48818 | 13803.65
12.49239 | 13805.5
12.49662 | 13807.33
12.50079 | 13809.23
12.505 | 13811.18
12.50922 | 13813.08
12.51338 | 13814.93
12.51755 | 13816.84
12.52177 | 13818.8
12.52595 | 13820.89
12.53011 | 13822.96
12.53433 | 13825.06
12.53855 | 13827.15
12.54273 | 13829.1
12.54694 | 13831.07
12.55115 | 13833.15
12.55533 | 13835.28
12.55949 | 13837.27
12.56371 | 13839.21
12.56791 | 13841.05
12.57207 | 13843.02
12.57629 | 13844.96
12.58049 | 13846.83
12.58467 | 13848.75
12.58889 | 13850.63
12.59312 | 13852.55
12.59728 | 13854.43
12.60142 | 13856.32
12.60563 | 13858.17
12.60985 | 13860.04
12.61403 | 13861.83
12.61823 | 13863.67
12.62244 | 13865.61
12.62662 | 13867.47
12.63084 | 13869.22
12.63507 | 13870.81
12.63923 | 13872.54
12.64339 | 13874.35
12.6476 | 13876.15
12.65179 | 13877.86
12.65596 | 13879.55
12.66018 | 13881.21
12.6644 | 13882.95
12.66856 | 13884.76
12.67276 | 13886.59
12.67698 | 13888.5
12.68116 | 13890.3
12.68533 | 13892.12
12.68952 | 13894.01
12.69372 | 13895.94
12.69789 | 13897.89
12.70212 | 13899.79
12.70633 | 13901.64
12.7105 | 13903.43
12.71471 | 13905.37
12.71895 | 13907.37
12.72312 | 13909.28
12.72726 | 13911.14
12.73146 | 13913.02
12.73566 | 13914.95
12.73983 | 13916.88
12.74404 | 13918.72
12.74826 | 13920.55
12.75245 | 13922.45
12.75666 | 13924.34
12.76088 | 13926.14
12.76504 | 13928.02
12.7692 | 13929.93
12.77343 | 13931.76
12.77762 | 13933.55
12.78178 | 13935.43
12.78601 | 13937.43
12.79023 | 13939.39
12.7944 | 13941.32
12.79862 | 13943.1
12.80284 | 13945.03
12.80701 | 13947.02
12.81116 | 13948.96
12.81536 | 13950.86
12.81956 | 13952.74
12.82374 | 13954.63
12.82796 | 13956.53
12.83215 | 13958.4
12.83632 | 13960.24
12.84053 | 13962.16
12.84478 | 13964.03
12.84895 | 13965.83
12.85308 | 13967.69
12.85729 | 13969.6
12.86149 | 13971.48
12.86568 | 13973.27
12.86989 | 13975.05
12.8741 | 13976.90625
12.87828 | 13978.84
12.8825 | 13980.75
12.88672 | 13982.5
12.89088 | 13984.23
12.89504 | 13985.95
12.89926 | 13987.73
12.90345 | 13989.55
12.90761 | 13991.33
12.91184 | 13993.09375
12.91606 | 13994.77
12.92022 | 13996.49
12.92443 | 13998.22
12.92864 | 14000.03
12.93282 | 14001.88
12.93699 | 14003.66
12.9412 | 14005.33
12.94538 | 14007.07
12.94955 | 14008.84
12.95377 | 14010.67
12.95798 | 14012.46
12.96217 | 14014.16
12.96638 | 14015.94
12.97062 | 14017.73
12.97477 | 14019.42
12.97892 | 14021.14
12.98313 | 14022.94
12.98735 | 14024.75
12.99151 | 14026.57
12.9957 | 14028.38
12.9999 | 14030.23
13.00408 | 14032.13
13.0083 | 14033.92
13.01252 | 14035.73
13.01669 | 14037.65
13.02086 | 14039.56
13.02508 | 14041.45
13.02928 | 14043.11
13.03345 | 14044.77
13.03767 | 14046.42
13.04189 | 14048.15
13.04606 | 14049.82
13.05027 | 14051.47
13.0545 | 14053.15
13.05867 | 14054.81
13.06282 | 14056.49
13.06703 | 14058.08
13.07122 | 14059.75
13.0754 | 14061.47
13.07964 | 14063.22
13.08384 | 14064.92
13.08799 | 14066.67
13.0922 | 14068.39
13.09644 | 14070.06
13.1006 | 14071.65
13.10475 | 14073.35
13.10895 | 14075.19
13.11316 | 14077.06
13.11732 | 14078.85
13.12154 | 14080.52
13.12576 | 14082.19
13.12994 | 14083.95
13.13417 | 14085.79
13.13838 | 14087.57
13.14253 | 14089.31
13.1467 | 14090.94
13.15093 | 14092.5
13.15511 | 14094.11
13.15927 | 14095.7
13.1635 | 14097.31
13.16772 | 14098.93
13.17189 | 14100.42
13.1761 | 14101.91
13.18031 | 14103.53
13.18448 | 14105.19
13.18864 | 14106.82
13.19285 | 14108.46
13.19705 | 14110.14
13.20122 | 14111.89
13.20544 | 14113.66
13.20964 | 14115.34
13.21382 | 14117.05
13.21803 | 14118.76
13.22228 | 14120.46
13.22644 | 14122.22
13.23058 | 14123.93
13.23478 | 14125.65625
13.239 | 14127.39
13.24318 | 14129.08
13.24738 | 14130.85
13.25158 | 14132.74
13.25576 | 14134.6
13.25998 | 14136.42
13.2642 | 14138.15
13.26837 | 14139.92
13.27252 | 14141.79
13.27674 | 14143.67
13.28094 | 14145.43
13.2851 | 14147.2
13.28932 | 14148.91
13.29353 | 14150.55
13.2977 | 14152.26
13.30192 | 14153.91
13.30616 | 14155.64
13.31033 | 14157.27
13.31449 | 14158.86
13.31869 | 14160.45
13.32289 | 14162.13
13.32705 | 14163.71
13.33128 | 14165.35
13.33549 | 14167.04
13.33965 | 14168.75
13.34386 | 14170.51
13.34809 | 14172.26
13.35225 | 14173.99
13.3564 | 14175.7
13.36062 | 14177.51
13.36483 | 14179.3
13.36899 | 14181.17
13.37319 | 14182.89
13.37741 | 14184.53
13.3816 | 14186.09
13.38582 | 14187.65
13.39004 | 14189.2
13.3942 | 14190.79
13.39836 | 14192.37
13.40259 | 14193.77
13.40679 | 14195.15625
13.41094 | 14196.54
13.41516 | 14198.02
13.41937 | 14199.54
13.42354 | 14201.02
13.42776 | 14202.5
13.43198 | 14204.04
13.43615 | 14205.62
13.4403 | 14207.22
13.4445 | 14208.81
13.44871 | 14210.4
13.45288 | 14212.11
13.4571 | 14213.85
13.4613 | 14215.55
13.46547 | 14217.29
13.46968 | 14218.99
13.47393 | 14220.66
13.47809 | 14222.29
13.48223 | 14223.95
13.48643 | 14225.65
13.49065 | 14227.36
13.49483 | 14228.84
13.49903 | 14230.28
13.50324 | 14231.77
13.50742 | 14233.33
13.51163 | 14234.92
13.51586 | 14236.42
13.52004 | 14237.94
13.5242 | 14239.48
13.52841 | 14241.05
13.53261 | 14242.57
13.53677 | 14244.15
13.54099 | 14245.77
13.54522 | 14247.37
13.54939 | 14248.96
13.5536 | 14250.52
13.55781 | 14252.15
13.56198 | 14253.73
13.56614 | 14255.28
13.57035 | 14256.81
13.57454 | 14258.43
13.57871 | 14260.11
13.58293 | 14261.75
13.58713 | 14263.37
13.59131 | 14264.94
13.59552 | 14266.65
13.59975 | 14268.36
13.60391 | 14270.06
13.60805 | 14271.67
13.61227 | 14273.27
13.61649 | 14274.88
13.62066 | 14276.47
13.62486 | 14278.01
13.62907 | 14279.58
13.63326 | 14281.08
13.63749 | 14282.47
13.64171 | 14283.82
13.64587 | 14285.23
13.65002 | 14286.67
13.65424 | 14288.08
13.65844 | 14289.4
13.66261 | 14290.71
13.66683 | 14292.125
13.67104 | 14293.52
13.6752 | 14294.96
13.67941 | 14296.43
13.68364 | 14297.98
13.6878 | 14299.55
13.69196 | 14301.19
13.69617 | 14302.83
13.70036 | 14304.51
13.70453 | 14306.21
13.70876 | 14307.91
13.71297 | 14309.62
13.71713 | 14311.33
13.72134 | 14313.03
13.72559 | 14314.67
13.72976 | 14316.24
13.7339 | 14317.83
13.7381 | 14319.51
13.74231 | 14321.18
13.74648 | 14322.78
13.75069 | 14324.26
13.7549 | 14325.72
13.75907 | 14327.31
13.76328 | 14328.82
13.7675 | 14330.3
13.77167 | 14331.78125
13.77584 | 14333.14
13.78008 | 14334.4375
13.78427 | 14335.79
13.78842 | 14337.26
13.79263 | 14338.71
13.79686 | 14340.25
13.80105 | 14341.64
13.80526 | 14343.17
13.80949 | 14344.82
13.81365 | 14346.52
13.8178 | 14348.2
13.82202 | 14349.85
13.82622 | 14351.53
13.83039 | 14353.22
13.8346 | 14354.96
13.83879 | 14356.58
13.84296 | 14358.2
13.84718 | 14359.68
13.85142 | 14361.17
13.85557 | 14362.65
13.85972 | 14364.2
13.86393 | 14365.77
13.86815 | 14367.21
13.87232 | 14368.58
13.87653 | 14369.94
13.88074 | 14371.35
13.88492 | 14372.74
13.88914 | 14374.08
13.89337 | 14375.29
13.89753 | 14376.55
13.90169 | 14377.89
13.9059 | 14379.2
13.91009 | 14380.5
13.91426 | 14381.69
13.91849 | 14382.91
13.9227 | 14384.29
13.92686 | 14385.75
13.93107 | 14387.23
13.93529 | 14388.72
13.93946 | 14390.19
13.94363 | 14391.67
13.94783 | 14393.2
13.95202 | 14394.84
13.95619 | 14396.57
13.96041 | 14398.26
13.96463 | 14399.77
13.9688 | 14401.29
13.97301 | 14402.92
13.97724 | 14404.6
13.98142 | 14406.13
13.98557 | 14407.52
13.98978 | 14408.99
13.99398 | 14410.33
13.99814 | 14411.67
14.00235 | 14412.98
14.00658 | 14414.34375
14.01076 | 14415.65
14.01496 | 14416.94
14.01917 | 14418.22
14.02334 | 14419.58
14.02749 | 14421.02
14.03173 | 14422.37
14.03592 | 14423.74
14.04008 | 14425.19
14.04429 | 14426.76
14.0485 | 14428.32
14.05269 | 14429.88
14.05692 | 14431.34375
14.06113 | 14432.85
14.0653 | 14434.43
14.06945 | 14435.94
14.07366 | 14437.43
14.07787 | 14438.95
14.08205 | 14440.39
14.08627 | 14441.78
14.09046 | 14443.2
14.09462 | 14444.63
14.09884 | 14446.08
14.10308 | 14447.5
14.10724 | 14448.84375
14.11139 | 14450.21875
14.1156 | 14451.625
14.1198 | 14453.04
14.12397 | 14454.49
14.12819 | 14455.86
14.1324 | 14457.2
14.13658 | 14458.58
14.14079 | 14459.98
14.14502 | 14461.26
14.14919 | 14462.57
14.15335 | 14463.95
14.15757 | 14465.33
14.16175 | 14466.7
14.16591 | 14467.98
14.17013 | 14469.32
14.17436 | 14470.72
14.17852 | 14472.1
14.18273 | 14473.52
14.18694 | 14475.02
14.19112 | 14476.52
14.19529 | 14477.95
14.19949 | 14479.37
14.20368 | 14480.85
14.20785 | 14482.42
14.21208 | 14483.98
14.21628 | 14485.42
14.22047 | 14486.82
14.22467 | 14488.26
14.2289 | 14489.73
14.23305 | 14491.2
14.23721 | 14492.62
14.24144 | 14493.99
14.24565 | 14495.26
14.24981 | 14496.53
14.25401 | 14497.79
14.25822 | 14499.04
14.26242 | 14500.37
14.26664 | 14501.6875
14.27084 | 14502.97
14.275 | 14504.31
14.27916 | 14505.66
14.28338 | 14507.08
14.28759 | 14508.54
14.29175 | 14510.06
14.29597 | 14511.64
14.30019 | 14513.26
14.30435 | 14514.78
14.30857 | 14516.21
14.3128 | 14517.63
14.31697 | 14519.04
14.32112 | 14520.52
14.32532 | 14521.94
14.32952 | 14523.34
14.33369 | 14524.67
14.33793 | 14525.89
14.34212 | 14527.07
14.34629 | 14528.32
14.3505 | 14529.54
14.35474 | 14530.82
14.3589 | 14532.04
14.36306 | 14533.24
14.36726 | 14534.51
14.37146 | 14535.79
14.37563 | 14537.05
14.37985 | 14538.31
14.38407 | 14539.62
14.38825 | 14540.98
14.39246 | 14542.39
14.39668 | 14543.7
14.40084 | 14544.96
14.405 | 14546.15
14.40923 | 14547.4
14.41342 | 14548.72
14.41758 | 14550.04
14.42179 | 14551.35
14.42601 | 14552.68
14.43019 | 14553.92
14.4344 | 14555.19
14.43861 | 14556.51
14.44278 | 14557.97
14.44694 | 14559.39
14.45116 | 14560.66
14.45535 | 14561.92
14.45952 | 14563.3
14.46374 | 14564.68
14.46794 | 14565.93
14.47212 | 14567.19
14.47635 | 14568.44
14.48058 | 14569.79
14.48472 | 14571.09
14.48885 | 14572.5
14.49307 | 14573.86
14.4973 | 14575.13
14.50147 | 14576.29
14.50566 | 14577.57
14.50988 | 14579.01
14.51406 | 14580.45
14.51828 | 14581.79
14.52251 | 14582.94
14.52667 | 14584.125
14.53083 | 14585.39
14.53505 | 14586.74
14.53923 | 14588.16
14.5434 | 14589.51
14.54763 | 14590.8
14.55184 | 14592.03
14.55601 | 14593.33
14.56023 | 14594.69
14.56446 | 14596.12
14.56865 | 14597.53
14.5728 | 14598.8125
14.577 | 14600.09
14.58119 | 14601.35
14.58536 | 14602.65
14.58959 | 14603.91
14.59379 | 14605.12
14.59795 | 14606.33
14.60216 | 14607.58
14.60639 | 14608.82
14.61055 | 14610.03125
14.61471 | 14611.27
14.61892 | 14612.52
14.62313 | 14613.83
14.62728 | 14615.1875
14.63149 | 14616.53
14.63571 | 14617.92
14.6399 | 14619.32
14.64413 | 14620.74
14.64834 | 14622.12
14.65249 | 14623.45
14.65666 | 14624.78
14.66089 | 14626.07
14.66508 | 14627.31
14.66924 | 14628.53
14.67346 | 14629.77
14.67767 | 14631.02
14.68185 | 14632.21
14.68606 | 14633.29
14.69028 | 14634.5
14.69445 | 14635.79
14.6986 | 14637.08
14.7028 | 14638.34
14.70701 | 14639.59
14.71119 | 14640.89
14.71541 | 14642.31
14.71961 | 14643.62
14.72377 | 14644.86
14.72799 | 14646.18
14.73224 | 14647.45
14.7364 | 14648.72
14.74054 | 14649.96
14.74475 | 14651.27
14.74896 | 14652.58
14.75313 | 14653.76
14.75733 | 14654.91
14.76153 | 14656.25
14.76569 | 14657.73
14.76991 | 14659.1
14.77414 | 14660.39
14.77832 | 14661.66
14.78248 | 14662.99
14.78668 | 14664.29
14.79088 | 14665.61
14.79506 | 14666.93
14.7993 | 14668.12
14.80353 | 14669.13
14.8119 | 14671.15
14.81613 | 14672.24
14.8203 | 14673.26
14.82866 | 14675.15
14.83702 | 14677.09375
14.84125 | 14678.1
14.84547 | 14679.15
14.84963 | 14680.29
14.85383 | 14681.51
14.85806 | 14682.83
14.86221 | 14684.18
14.86636 | 14685.56
14.87057 | 14686.89
14.87479 | 14688.21
14.87896 | 14689.63
14.88317 | 14691.1
14.88737 | 14692.55
14.89156 | 14693.87
14.89579 | 14694.99
14.90001 | 14696.08
14.90417 | 14697.21
14.90831 | 14698.34
14.91254 | 14699.53
14.91674 | 14700.63
14.92091 | 14701.64
14.92934 | 14703.71
14.9335 | 14704.81
14.93772 | 14705.93
14.94194 | 14707.04
14.94611 | 14708.16
14.95026 | 14709.33
14.95447 | 14710.44
14.95866 | 14711.61
14.96283 | 14712.79
14.96708 | 14714.07
14.97127 | 14715.39
14.97544 | 14716.71
14.97965 | 14718.01
14.98388 | 14719.36
14.98805 | 14720.58
14.9922 | 14721.83
14.99641 | 14723.17
15.00062 | 14724.53
15.00478 | 14725.85
15.009 | 14727.03
15.01322 | 14728.14
15.01739 | 14729.29
15.0216 | 14730.59
15.02582 | 14731.75
15.02999 | 14733.05
15.03415 | 14734.26
15.03838 | 14735.4
15.04256 | 14736.53125
15.04672 | 14737.6875
15.05093 | 14738.87
15.05517 | 14740.11
15.05935 | 14741.26
15.06356 | 14742.35
15.06776 | 14743.55
15.07193 | 14744.66
15.0761 | 14745.81
15.08032 | 14746.92
15.08452 | 14748.07
15.08868 | 14749.32
15.09289 | 14750.59
15.0971 | 14751.79
15.10126 | 14753.01
15.10548 | 14754.27
15.10972 | 14755.49
15.11388 | 14756.73
15.11801 | 14757.93
15.12223 | 14759.16
15.12645 | 14760.41
15.13062 | 14761.55
15.13483 | 14762.67
15.13904 | 14763.83
15.14322 | 14764.98
15.14745 | 14766.05
15.15583 | 14768.01
15.15998 | 14769.03
15.16421 | 14770.04
15.17257 | 14771.82
15.181 | 14773.63
15.18937 | 14775.57
15.19359 | 14776.63
15.19777 | 14777.72
15.20193 | 14778.85
15.20613 | 14780.03
15.21032 | 14781.2
15.21449 | 14782.49
15.21872 | 14783.76
15.22293 | 14785.01
15.2271 | 14786.26
15.23131 | 14787.6
15.23554 | 14788.93
15.2397 | 14790.22
15.24385 | 14791.39
15.24805 | 14792.62
15.25227 | 14793.91
15.25644 | 14795.09375
15.26065 | 14796.16
15.26487 | 14797.2
15.27327 | 14799.16
15.28165 | 14800.97
15.29003 | 14802.64
15.29839 | 14804.35
15.30683 | 14806.32
15.311 | 14807.36
15.31946 | 14809.49
15.32362 | 14810.75
15.32776 | 14812.01
15.33196 | 14813.2
15.33616 | 14814.36
15.34034 | 14815.58
15.34456 | 14816.875
15.34875 | 14818.15
15.35292 | 14819.38
15.35713 | 14820.6
15.36138 | 14821.69
15.36554 | 14822.8
15.36968 | 14823.98
15.37389 | 14825.25
15.3781 | 14826.38
15.38228 | 14827.46
15.3907 | 14829.41
15.39488 | 14830.46
15.40333 | 14832.4
15.41166 | 14834.03
15.42006 | 14835.85
15.42844 | 14837.69
15.43682 | 14839.67
15.44104 | 14840.73
15.44525 | 14841.89
15.44941 | 14843.1
15.45358 | 14844.22
15.45779 | 14845.34
15.46199 | 14846.5
15.46616 | 14847.76
15.47037 | 14849.02
15.47458 | 14850.19
15.47876 | 14851.31
15.48298 | 14852.48
15.48722 | 14853.67
15.49137 | 14854.76
15.49552 | 14855.89
15.49973 | 14856.96
15.50395 | 14858.03
15.50811 | 14859.06
15.5123 | 14860.1
15.51651 | 14861.22
15.5207 | 14862.32
15.52913 | 14864.14
15.5333 | 14865.18
15.53747 | 14866.28
15.54169 | 14867.33
15.54588 | 14868.33
15.55005 | 14869.35
15.55427 | 14870.45
15.55849 | 14871.5
15.56265 | 14872.54
15.56686 | 14873.62
15.5711 | 14874.71
15.57527 | 14875.82
15.57943 | 14876.91
15.58364 | 14878.04
15.58783 | 14879.2
15.592 | 14880.3
15.59623 | 14881.34
15.60043 | 14882.38
15.60458 | 14883.47
15.6088 | 14884.62
15.61304 | 14885.74
15.62135 | 14887.75
15.62556 | 14888.77
15.62977 | 14889.77
15.63815 | 14891.67
15.64654 | 14893.52
15.65498 | 14895.3
15.66331 | 14896.93
15.67172 | 14898.64
15.68009 | 14900.44
15.68849 | 14902.26
15.69691 | 14904.29
15.70108 | 14905.41
15.70524 | 14906.55
15.70946 | 14907.59
15.71365 | 14908.65
15.71782 | 14909.82
15.72204 | 14911.01
15.72624 | 14912.07
15.73465 | 14914.02
15.73889 | 14915.05
15.74718 | 14916.96
15.75561 | 14918.77
15.76399 | 14920.43
15.77236 | 14922.43
15.78081 | 14924.15625
15.78913 | 14926.26
15.79334 | 14927.42
15.79753 | 14928.53
15.8017 | 14929.6
15.80593 | 14930.6875
15.81014 | 14931.84
15.81431 | 14932.99
15.81852 | 14934.11
15.82275 | 14935.27
15.82693 | 14936.28
15.83528 | 14938.25
15.83949 | 14939.27
15.84366 | 14940.31
15.85209 | 14942.07
15.86046 | 14943.9
15.86885 | 14945.81
15.87723 | 14947.54
15.8856 | 14949.4
15.89402 | 14951.18
15.90243 | 14952.89
15.9108 | 14954.65
15.91918 | 14956.44
15.92754 | 14958.1
15.93597 | 14960.12
15.94014 | 14961.13
15.94858 | 14963
15.9569 | 14965.03
15.96111 | 14966.11
15.96531 | 14967.2
15.96949 | 14968.25
15.97791 | 14970.15
15.9863 | 14972.14
15.99469 | 14974.04
16.00304 | 14975.86
16.01143 | 14977.61
16.01985 | 14979.46
16.02403 | 14980.49
16.03245 | 14982.37
16.0408 | 14984.33
16.04502 | 14985.4
16.04921 | 14986.45
16.05337 | 14987.51
16.0576 | 14988.59
16.06182 | 14989.61
16.06599 | 14990.65625
16.0702 | 14991.71
16.07441 | 14992.74
16.07859 | 14993.79
16.08696 | 14995.63
16.09532 | 14997.45
16.10374 | 14999.09
16.11214 | 15000.56
16.12051 | 15002.1875
16.12888 | 15003.7
16.13726 | 15005.39
16.14567 | 15007.06
16.15409 | 15008.88
16.16246 | 15010.57
16.17084 | 15012.39
16.1792 | 15013.97
16.18763 | 15015.83
16.19602 | 15017.54
16.20441 | 15019.37
16.21277 | 15021.29
16.22114 | 15023.1875
16.22957 | 15025.1
16.23795 | 15027.06
16.24637 | 15028.73
16.25471 | 15030.54
16.25892 | 15031.57
16.26729 | 15033.36
16.27568 | 15035.1
16.2841 | 15037.04
16.29245 | 15038.79
16.30087 | 15040.43
16.30924 | 15042.26
16.31766 | 15043.94
16.32609 | 15045.6
16.33441 | 15047.4
16.34282 | 15049.02
16.3512 | 15050.75
16.35956 | 15052.39
16.36802 | 15054.15
16.37632 | 15056
16.38474 | 15057.82
16.39313 | 15059.58
16.39735 | 15060.61
16.40152 | 15061.63
16.40997 | 15063.31
16.41828 | 15064.85
16.4267 | 15066.58
16.43509 | 15068.03
16.44347 | 15069.44
16.4519 | 15070.99
16.46024 | 15072.56
16.46863 | 15074.14
16.47703 | 15076.05
16.48541 | 15077.94
16.48962 | 15078.97
16.49385 | 15080.02
16.50216 | 15081.98
16.51059 | 15083.92
16.51895 | 15085.59
16.52736 | 15087.2
16.53578 | 15088.83
16.54411 | 15090.48
16.55253 | 15091.99
16.5609 | 15093.79
16.5693 | 15095.34
16.57775 | 15096.8
16.58606 | 15098.45
16.59447 | 15099.97
16.60286 | 15101.47
16.61122 | 15103.24
16.61968 | 15104.94
16.62799 | 15106.61
16.6364 | 15108.4
16.6448 | 15110.02
16.65318 | 15111.56
16.66163 | 15112.95
16.66995 | 15114.25
16.67836 | 15115.65625
16.68675 | 15116.72
16.69514 | 15117.97
16.70355 | 15119.44
16.7119 | 15120.87
16.72029 | 15122.45
16.72445 | 15123.48
16.72867 | 15124.55
16.73706 | 15126.27
16.74549 | 15128.26
16.74966 | 15129.31
16.75803 | 15131.14
16.76641 | 15132.58
16.77483 | 15134.24
16.78324 | 15135.7
16.79161 | 15136.9
16.8 | 15138.45
16.80837 | 15140.04
16.8168 | 15141.59
16.82518 | 15143.24
16.83358 | 15144.93
16.84193 | 15146.55
16.85029 | 15148.25
16.85872 | 15149.76
16.8671 | 15151.5
16.8755 | 15153.15
16.88386 | 15154.73
16.89224 | 15156.31
16.90067 | 15157.89
16.90907 | 15159.32
16.91744 | 15160.71
16.92583 | 15162.06
16.93419 | 15163.38
16.94262 | 15164.7
16.951 | 15166.1
16.95938 | 15167.73
16.96775 | 15169.4
16.97612 | 15171.12
16.98455 | 15172.9
16.99294 | 15174.51
17.00132 | 15176.06
17.00968 | 15177.61
17.01807 | 15178.96
17.02649 | 15180.33
17.0349 | 15181.67
17.04743 | 15183.24
17.05585 | 15184.35
17.06424 | 15185.6
17.07262 | 15187.12
17.08106 | 15188.73
17.0894 | 15190.37
17.09779 | 15192.13
17.10619 | 15193.82
17.11455 | 15195.17
17.12299 | 15196.78
17.13131 | 15198.11
17.13973 | 15199.48
17.1481 | 15200.78
17.15652 | 15201.97
17.16495 | 15203.13
17.17326 | 15204.33
17.18585 | 15205.84
17.19427 | 15207.26
17.20266 | 15208.5
17.21104 | 15210.05
17.2194 | 15211.8125
17.22779 | 15213.35
17.2362 | 15214.89
17.2446 | 15216.58
17.25301 | 15217.88
17.26135 | 15219.15
17.26974 | 15220.42
17.27816 | 15221.61
17.28653 | 15222.93
17.29493 | 15224.26
17.30329 | 15225.85
17.31165 | 15227.66
17.32011 | 15229.36
17.3285 | 15231.04
17.33689 | 15232.83
17.34526 | 15234.31
17.35362 | 15235.68
17.36206 | 15237.12
17.37043 | 15238.39
17.37882 | 15239.63
17.38719 | 15240.9
17.39556 | 15242.21
17.40397 | 15243.48
17.4124 | 15244.59
17.42077 | 15245.86
17.42914 | 15247.09375
17.43751 | 15248.25
17.44593 | 15249.61
17.45432 | 15250.99
17.46271 | 15252.24
17.47107 | 15253.65
17.47944 | 15255.08
17.48786 | 15256.35
17.49625 | 15257.73
17.50467 | 15258.92
17.51301 | 15260.03
17.5214 | 15261.1
17.534 | 15262.68
17.54243 | 15263.99
17.55076 | 15265.36
17.55918 | 15266.77
17.56754 | 15268.43
17.57595 | 15269.77
17.58437 | 15271.15
17.5927 | 15272.59
17.60112 | 15273.71
17.6095 | 15274.89
17.61787 | 15276.06
17.62633 | 15277.17
17.63463 | 15278.36
17.64306 | 15279.54
17.65144 | 15280.79
17.65982 | 15282.17
17.66827 | 15283.27
17.67659 | 15284.43
17.68499 | 15285.68
17.69761 | 15287.11
17.70597 | 15288.31
17.71438 | 15289.56
17.72274 | 15290.75
17.7311 | 15292.11
17.73954 | 15293.54
17.74792 | 15294.88
17.75632 | 15296.2
17.76466 | 15297.55
17.77304 | 15299.05
17.78146 | 15300.36
17.78987 | 15301.71
17.79825 | 15303.21
17.80664 | 15304.56
17.81499 | 15305.72
17.82344 | 15307.12
17.83183 | 15308.34
17.84022 | 15309.54
17.84857 | 15310.67
17.85695 | 15311.81
17.86536 | 15312.93
17.87374 | 15314.02
17.88215 | 15315.16
17.89049 | 15316.56
17.89888 | 15317.91
17.90731 | 15319.06
17.9157 | 15320.28
17.9241 | 15321.32
17.93666 | 15322.7
17.94927 | 15323.97
17.96185 | 15325.35
17.97441 | 15326.74
17.98276 | 15327.86
17.99119 | 15329.06
17.99959 | 15330.22
18.00797 | 15331.6
18.01633 | 15332.9
18.02472 | 15334.11
18.03312 | 15335.3125
18.04153 | 15336.48
18.04989 | 15337.5
18.05828 | 15338.72
18.06665 | 15339.77
18.07508 | 15340.92
18.08349 | 15341.98
18.09604 | 15343.43
18.10861 | 15344.84
18.11703 | 15345.88
18.12539 | 15347.12
18.1338 | 15348.41
18.14216 | 15349.68
18.15053 | 15351.14
18.15897 | 15352.28
18.16737 | 15353.34
18.17574 | 15354.34
18.18833 | 15355.54
18.20093 | 15356.76
18.21352 | 15358.09375
18.22606 | 15359.59
18.23442 | 15360.85
18.24285 | 15362.26
18.25124 | 15363.69
18.25964 | 15365.15
18.26798 | 15366.54
18.27639 | 15367.74
18.28479 | 15368.81
18.2932 | 15369.88
18.30574 | 15371.34
18.31831 | 15372.85
18.32674 | 15373.9
18.33936 | 15375.37
18.3477 | 15376.42
18.35608 | 15377.58
18.36449 | 15378.64
18.37707 | 15380.23
18.38545 | 15381.41
18.39803 | 15382.87
18.40641 | 15383.96
18.41904 | 15385.15
18.4358 | 15386.45
18.45257 | 15387.74
18.46518 | 15389.01
18.4735 | 15390.2
18.48191 | 15391.35
18.49031 | 15392.71
18.49867 | 15394.09
18.50715 | 15395.46
18.51543 | 15396.5
18.52385 | 15397.7
18.53646 | 15398.88
18.54906 | 15400.08
18.56162 | 15401.43
18.5742 | 15402.92
18.5826 | 15403.92
18.59101 | 15405.01
18.60356 | 15406.44
18.61192 | 15407.53
18.62034 | 15408.67
18.62873 | 15409.71
18.63712 | 15410.83
18.64548 | 15411.96
18.65808 | 15413.34
18.6707 | 15414.47
18.68745 | 15415.78
18.70003 | 15416.78
18.71262 | 15418.12
18.72101 | 15419.19
18.72937 | 15420.46
18.73774 | 15421.68
18.74617 | 15422.79
18.75456 | 15424.1
18.76297 | 15425.11
18.77554 | 15426.46
18.78813 | 15427.5625
18.80071 | 15428.59
18.81327 | 15429.76
18.82163 | 15430.84
18.83007 | 15431.95
18.84269 | 15433.5
18.85101 | 15434.67
18.86358 | 15435.89
18.87617 | 15437.12
18.88879 | 15438.21
18.90136 | 15439.54
18.91395 | 15440.67
18.92658 | 15441.75
18.94329 | 15442.92
18.96007 | 15444.22
18.97267 | 15445.68
18.98523 | 15447.13
18.99363 | 15448.24
19.00622 | 15449.56
19.01878 | 15450.7
19.03556 | 15451.88
19.04818 | 15453.15
19.05654 | 15454.19
19.06493 | 15455.24
19.07328 | 15456.46
19.08171 | 15457.73
19.09012 | 15458.79
19.0985 | 15459.89
19.11109 | 15461.24
19.12367 | 15462.44
19.14045 | 15463.66
19.15301 | 15464.8
19.16561 | 15465.99
19.174 | 15467.03
19.18656 | 15468.22
19.19496 | 15469.23
19.20757 | 15470.32
19.22015 | 15471.56
19.2327 | 15472.62
19.24529 | 15473.87
19.26211 | 15475.28
19.27464 | 15476.49
19.28722 | 15477.5
19.29984 | 15478.66
19.31237 | 15479.75
19.3208 | 15480.81
19.33339 | 15482.31
19.34178 | 15483.45
19.35433 | 15484.76
19.36691 | 15485.8
19.38794 | 15487.01
19.40467 | 15488.08
19.42145 | 15489.39
19.43405 | 15490.48
19.45078 | 15491.76
19.46761 | 15492.93
19.48437 | 15494.1
19.50115 | 15495.32
19.51379 | 15496.46
19.52629 | 15497.85
19.53468 | 15498.88
19.54307 | 15499.99
19.55148 | 15501.24
19.56403 | 15502.65
19.57662 | 15504.01
19.58923 | 15505.06
19.60601 | 15506.36
19.62279 | 15507.42
19.63537 | 15508.52
19.64791 | 15509.67
19.6605 | 15511.14
19.67311 | 15512.35
19.68987 | 15513.48
19.71505 | 15514.47
19.73602 | 15515.66
19.74862 | 15516.7
19.76119 | 15518.14
19.77375 | 15519.17
19.78634 | 15520.4
19.80314 | 15521.73
19.81568 | 15522.89
19.82826 | 15524.02
19.8451 | 15525.07
19.86605 | 15526.18
19.88282 | 15527.39
19.89542 | 15528.52
19.908 | 15529.74
19.92058 | 15530.8125
19.94575 | 15531.8
19.97093 | 15532.84
19.98347 | 15534.01
19.99604 | 15535.36
20.00447 | 15536.39
20.01285 | 15537.42
20.02542 | 15538.58
20.038 | 15539.72
20.05481 | 15540.89
20.07159 | 15541.97
20.08838 | 15543.26
20.10514 | 15544.68
20.11772 | 15545.76
20.1303 | 15546.94
20.14708 | 15548.25
20.16383 | 15549.32
20.18904 | 15550.04
20.21421 | 15550.51
20.23097 | 15551.58
20.24353 | 15552.74
20.25614 | 15554.04
20.26876 | 15555.22
20.28548 | 15556.24
20.31069 | 15557.32
20.3316 | 15558.53
20.3442 | 15559.57
20.35682 | 15560.62
20.36938 | 15561.64
20.38613 | 15562.65
20.4071 | 15563.73
20.43231 | 15564.93
20.45326 | 15566.06
20.47424 | 15567.28125
20.491 | 15568.46
20.50358 | 15569.6
20.52043 | 15570.89
20.54133 | 15571.98
20.56651 | 15573.14
20.57908 | 15574.16
20.5917 | 15575.31
20.60431 | 15576.4
20.62105 | 15577.42
20.64625 | 15578.19
20.67558 | 15578.77
20.69651 | 15579.88
20.7217 | 15580.92
20.74267 | 15582.11
20.75945 | 15583.13
20.77625 | 15584.17
20.8014 | 15585.31
20.82655 | 15586.54
20.84334 | 15587.67
20.86015 | 15588.85
20.87687 | 15589.86
20.90206 | 15590.95
20.92301 | 15592.25
20.944 | 15593.51
20.96918 | 15594.48
20.99852 | 15595.66
21.01528 | 15596.76
21.03625 | 15597.83
21.06144 | 15598.71
21.09081 | 15599.78
21.11596 | 15600.82
21.14112 | 15601.87
21.15787 | 15602.87
21.18307 | 15604.06
21.20825 | 15604.40625
21.23346 | 15604.72
21.26278 | 15605.84
21.28371 | 15607.06
21.3005 | 15608.16
21.32148 | 15609.17
21.34669 | 15609.93
21.37183 | 15610.99
21.38859 | 15612.19
21.40539 | 15613.27
21.42213 | 15614.29
21.44734 | 15615
21.47251 | 15614.6
21.50184 | 15615.2
21.52281 | 15616.45
21.54379 | 15617.59
21.56899 | 15618.01
21.59832 | 15618.71
21.62768 | 15619.54
21.64865 | 15620.62
21.67801 | 15621.59
21.70738 | 15621.36
21.73255 | 15621.18
21.75766 | 15622.55
21.77871 | 15623.71
21.80804 | 15624.59
21.83321 | 15625.23
21.85416 | 15626.37
21.87513 | 15627.42
21.90031 | 15628.32
21.92967 | 15628.75
21.95904 | 15628.62
21.98421 | 15628.7
22.01355 | 15629.8
22.0429 | 15630.48
22.06809 | 15630.83
22.09744 | 15631.11
22.12261 | 15631.9
22.15198 | 15632.23
22.18131 | 15632.58
22.2107 | 15632.89
22.23587 | 15633.38
22.26522 | 15634.04
22.29456 | 15634.55
22.31973 | 15635.24
22.3407 | 15636.3
22.36592 | 15636.76
22.39527 | 15636.47
22.42461 | 15636.21
22.44982 | 15636.44
22.47915 | 15636.1
22.50847 | 15636.24
22.5337 | 15636.89
22.56303 | 15637.2
22.59237 | 15637.49
22.61757 | 15637.68
22.64691 | 15637.6
22.67626 | 15638.18
22.70148 | 15638.78
22.73081 | 15638.45
22.76014 | 15638.11
22.78535 | 15638.52
22.81468 | 15639.09
22.83985 | 15638.89
22.86505 | 15638.49
22.89438 | 15638.24
22.9237 | 15638.71
22.94891 | 15639.09
22.97826 | 15638.01
23.00762 | 15637.33
23.03279 | 15637.65
23.06211 | 15638.02
23.08728 | 15637.88
23.11247 | 15637.43
23.13765 | 15637.3
23.16285 | 15637.73
23.19218 | 15637.69
23.21735 | 15636.44
23.23831 | 15635.3
23.26763 | 15635.18
23.29285 | 15635.4375
23.32218 | 15634.97
23.35152 | 15634
23.37675 | 15634.05
23.40606 | 15634.07
23.43125 | 15633.65
23.45647 | 15632.6875
23.47736 | 15631.51
23.50256 | 15631
23.53189 | 15630.97
23.55706 | 15630.51
23.58227 | 15629.6
23.61163 | 15629.3
23.64095 | 15629.31
23.66617 | 15628.74
23.69128 | 15627.56
23.71228 | 15626.35
23.73745 | 15625.41
23.76677 | 15624.76
23.79201 | 15624.14
23.81289 | 15623.13
23.83808 | 15622.23
23.86328 | 15621.62
23.89263 | 15620.77
23.91784 | 15619.63
23.93874 | 15618.58
23.96394 | 15617.42
23.98911 | 15616.27
24.01844 | 15615.28
24.04366 | 15614.26
24.06876 | 15613.09375
24.09815 | 15612.56
24.12333 | 15612.05
24.14429 | 15610.96
24.16103 | 15609.82
24.18201 | 15608.71
24.20721 | 15607.63
24.21977 | 15606.55
24.23656 | 15605.37
24.24915 | 15604.25
24.27011 | 15603.04
24.28688 | 15601.94
24.31205 | 15600.84
24.33305 | 15599.76
24.34981 | 15598.65
24.37077 | 15597.59
24.38755 | 15596.38
24.40434 | 15595.27
24.42531 | 15594.21
24.45048 | 15592.97
24.47143 | 15591.64
24.484 | 15590.54
24.49661 | 15589.42
24.5092 | 15588.36
24.52593 | 15587.23
24.55112 | 15586.17
24.57208 | 15585.06
24.58893 | 15584.01
24.60147 | 15582.67
24.61406 | 15581.53
24.62665 | 15580.22
24.64341 | 15579.13
24.66437 | 15577.96
24.68534 | 15576.77
24.70214 | 15575.44
24.71476 | 15574.09
24.72308 | 15572.99
24.7315 | 15571.73
24.73987 | 15570.71
24.74826 | 15569.66
24.76086 | 15568.4
24.7776 | 15567.23
24.79865 | 15566.125
24.81117 | 15565.01
24.82376 | 15563.74
24.83634 | 15562.44
24.8489 | 15561.1
24.86148 | 15559.83
24.87409 | 15558.64
24.89087 | 15557.33
24.90766 | 15556.13
24.92024 | 15554.95
24.93278 | 15553.89
24.94538 | 15552.46
24.95379 | 15551.44
24.96221 | 15550.34375
24.97058 | 15549.15
24.97896 | 15547.96875
24.98733 | 15546.89
24.99991 | 15545.65
25.01252 | 15544.52
25.02925 | 15543.31
25.04184 | 15542.26
25.05447 | 15540.96
25.06704 | 15539.46875
25.07541 | 15538.1
25.08382 | 15536.86
25.09224 | 15535.63
25.10058 | 15534.47
25.11314 | 15533.22
25.12576 | 15532.07
25.14251 | 15530.86
25.15092 | 15529.85
25.16351 | 15528.62
25.17191 | 15527.54
25.1803 | 15526.41
25.18865 | 15525.29
25.19704 | 15524.09
25.20546 | 15522.89
25.21386 | 15521.55
25.22225 | 15520.08
25.23062 | 15518.88
25.23898 | 15517.43
25.24741 | 15516.05
25.25578 | 15515
25.26418 | 15513.85
25.27255 | 15512.73
25.28515 | 15511.35
25.29352 | 15510.07
25.30612 | 15508.6
25.31447 | 15507.33
25.32286 | 15506.17
25.33128 | 15504.8
25.33969 | 15503.6
25.34807 | 15502.4
25.35644 | 15501.36
25.3648 | 15500.29
25.37742 | 15499.12
25.38587 | 15497.88
25.39418 | 15496.88
25.40259 | 15495.65
25.41098 | 15494.28125
25.41934 | 15492.86
25.4278 | 15491.6
25.43611 | 15490.18
25.44451 | 15488.81
25.45291 | 15487.47
25.4613 | 15486.32
25.46973 | 15484.89
25.47806 | 15483.53
25.48647 | 15482.23
25.49485 | 15480.82
25.50324 | 15479.39
25.51167 | 15478.04
25.52001 | 15476.56
25.5284 | 15475.17
25.5368 | 15473.81
25.54519 | 15472.21
25.55364 | 15470.95
25.56193 | 15469.53
25.57037 | 15468.03
25.57873 | 15466.62
25.58711 | 15465.36
25.59554 | 15463.76
25.60387 | 15462.65
25.6123 | 15461.28
25.62068 | 15459.93
25.62907 | 15458.5
25.63753 | 15456.98
25.64585 | 15455.3
25.65425 | 15453.63
25.66265 | 15451.88
25.671 | 15450.16
25.67946 | 15448.59
25.68777 | 15446.85
25.69618 | 15445.46
25.70455 | 15443.88
25.71296 | 15442.35
25.7214 | 15440.83
25.72972 | 15439.17
25.73813 | 15437.29
25.74651 | 15435.55
25.75491 | 15433.66
25.75912 | 15432.61
25.7675 | 15430.88
25.77587 | 15429.16
25.78424 | 15427.46
25.79266 | 15425.87
25.80106 | 15424.34
25.80945 | 15422.86
25.81779 | 15421.41
25.8262 | 15419.89
25.8346 | 15418.36
25.843 | 15416.86
25.85139 | 15415.08
25.85976 | 15413.42
25.86812 | 15411.61
25.87656 | 15409.91
25.88494 | 15407.99
25.89336 | 15406.09
25.90171 | 15404.12
25.91007 | 15402.22
25.91851 | 15400.28
25.92688 | 15398.58
25.93526 | 15396.92
25.94364 | 15395.18
25.95201 | 15393.61
25.96043 | 15391.68
25.96885 | 15389.65
25.97306 | 15388.56
25.97721 | 15387.48
25.98138 | 15386.34375
25.98561 | 15385.17
25.9898 | 15384
25.99396 | 15382.85
25.99818 | 15381.75
26.00239 | 15380.6
26.00656 | 15379.46
26.01079 | 15378.27
26.015 | 15377.22
26.02332 | 15375.36
26.02753 | 15374.35
26.03173 | 15373.25
26.04012 | 15371.47
26.04849 | 15369.63
26.05694 | 15367.68
26.06524 | 15365.74
26.07366 | 15363.95
26.07784 | 15362.79
26.08206 | 15361.55
26.08627 | 15360.5
26.09465 | 15358.59
26.09887 | 15357.55
26.10306 | 15356.37
26.10723 | 15355.29
26.11144 | 15354.23
26.11563 | 15353.16
26.11979 | 15352.13
26.12402 | 15351.12
26.12825 | 15350
26.13241 | 15348.92
26.13662 | 15347.88
26.145 | 15345.92
26.14916 | 15344.81
26.15337 | 15343.65
26.15757 | 15342.6
26.16595 | 15340.72
26.17015 | 15339.7
26.17432 | 15338.56
26.17854 | 15337.48
26.18278 | 15336.41
26.18693 | 15335.39
26.19107 | 15334.34
26.19529 | 15333.26
26.19951 | 15332.08
26.20367 | 15330.89
26.20788 | 15329.66
26.2121 | 15328.51
26.21629 | 15327.33
26.22051 | 15326.02
26.22473 | 15324.67
26.22888 | 15323.41
26.23304 | 15322.13
26.23727 | 15320.93
26.24146 | 15319.69
26.24563 | 15318.37
26.24985 | 15317.15
26.25406 | 15315.94
26.25822 | 15314.76
26.26243 | 15313.61
26.26666 | 15312.5
26.27083 | 15311.45
26.27498 | 15310.45
26.27918 | 15309.40625
26.28337 | 15308.38
26.29178 | 15306.43
26.29598 | 15305.41
26.30015 | 15304.38
26.30436 | 15303.35
26.30861 | 15302.3
26.31278 | 15301.11
26.31693 | 15299.92
26.32113 | 15298.81
26.32534 | 15297.64
26.32951 | 15296.38
26.33371 | 15295.05
26.33793 | 15293.78
26.3421 | 15292.59375
26.34631 | 15291.42
26.35052 | 15290.11
26.35469 | 15288.82
26.35886 | 15287.49
26.36309 | 15286.16
26.36728 | 15284.93
26.37144 | 15283.78
26.37566 | 15282.67
26.37989 | 15281.5
26.38407 | 15280.22
26.38828 | 15279
26.3925 | 15277.95
26.39667 | 15276.86
26.40082 | 15275.72
26.40503 | 15274.51
26.40923 | 15273.31
26.4134 | 15272.15
26.41761 | 15270.97
26.4218 | 15269.72
26.42598 | 15268.47
26.4302 | 15267.14
26.43444 | 15265.8
26.43859 | 15264.5
26.44274 | 15263.19
26.44695 | 15261.87
26.45117 | 15260.54
26.45534 | 15259.12
26.45955 | 15257.66
26.46376 | 15256.25
26.46794 | 15254.85
26.47217 | 15253.38
26.4764 | 15251.85
26.48055 | 15250.37
26.48471 | 15248.96
26.48892 | 15247.59
26.49311 | 15246.08
26.49729 | 15244.52
26.5015 | 15243.06
26.50572 | 15241.73
26.50988 | 15240.46
26.51409 | 15239.19
26.51831 | 15237.93
26.52248 | 15236.64
26.52665 | 15235.38
26.53085 | 15234.15
26.53504 | 15233.04
26.53921 | 15231.93
26.54344 | 15230.7
26.54765 | 15229.33
26.55181 | 15227.99
26.55602 | 15226.76
26.56026 | 15225.49
26.56443 | 15224.14
26.56859 | 15222.67
26.5728 | 15221.17
26.577 | 15219.68
26.58117 | 15218.19
26.58537 | 15216.7
26.5896 | 15215.25
26.59379 | 15213.75
26.598 | 15212.21
26.60221 | 15210.75
26.60636 | 15209.29
26.61052 | 15207.88
26.61475 | 15206.45
26.61894 | 15205.06
26.62309 | 15203.75
26.62731 | 15202.48
26.63153 | 15201.2
26.6357 | 15199.93
26.63993 | 15198.5
26.64416 | 15197.2
26.64833 | 15195.93
26.65247 | 15194.6
26.65667 | 15193.25
26.66089 | 15191.79
26.66507 | 15190.28125
26.66929 | 15188.82
26.67347 | 15187.33
26.67764 | 15185.82
26.68186 | 15184.42
26.6861 | 15182.88
26.69026 | 15181.35
26.69441 | 15179.84
26.69861 | 15178.33
26.70282 | 15176.91
26.70699 | 15175.48
26.71121 | 15173.92
26.71542 | 15172.46
26.7196 | 15171.01
26.72382 | 15169.51
26.72804 | 15167.88
26.73221 | 15166.24
26.73637 | 15164.71875
26.74059 | 15163.26
26.74477 | 15161.71875
26.74893 | 15160.17
26.75315 | 15158.66
26.75738 | 15157.07
26.76155 | 15155.54
26.76576 | 15154.09
26.76996 | 15152.68
26.77413 | 15151.28
26.7783 | 15149.8
26.78252 | 15148.24
26.7867 | 15146.79
26.79087 | 15145.38
26.79509 | 15144.04
26.79931 | 15142.62
26.80348 | 15141.08
26.80768 | 15139.59
26.81191 | 15138.14
26.81608 | 15136.64
26.82024 | 15135.09
26.82445 | 15133.57
26.82868 | 15131.95
26.83283 | 15130.26
26.83704 | 15128.5
26.84125 | 15126.85
26.84544 | 15125.25
26.84966 | 15123.52
26.85387 | 15121.88
26.85803 | 15120.33
26.86219 | 15118.79
26.86641 | 15117.27
26.87061 | 15115.73
26.87478 | 15114.26
26.879 | 15112.85
26.88321 | 15111.4
26.88737 | 15109.91
26.89159 | 15108.44
26.89582 | 15106.88
26.89999 | 15105.37
26.90414 | 15103.78
26.90833 | 15102.15
26.91253 | 15100.53
26.91672 | 15098.92
26.92095 | 15097.2
26.92514 | 15095.46
26.92931 | 15093.73
26.93352 | 15092.02
26.93775 | 15090.3125
26.94193 | 15088.52
26.94607 | 15086.85
26.95028 | 15085.22
26.95448 | 15083.55
26.95865 | 15081.8
26.96286 | 15080.07
26.96709 | 15078.38
26.97126 | 15076.8
26.97548 | 15075.16
26.9797 | 15073.46
26.98386 | 15071.71
26.98802 | 15069.9
26.99225 | 15068.15
26.99644 | 15066.43
27.0006 | 15064.68
27.00481 | 15062.97
27.00903 | 15061.18
27.01321 | 15059.28
27.01742 | 15057.48
27.02163 | 15055.78
27.0258 | 15054.1
27.02996 | 15052.38
27.03418 | 15050.52
27.03837 | 15048.7
27.04254 | 15047.02
27.04676 | 15045.35
27.05096 | 15043.66
27.05514 | 15041.92
27.05936 | 15040.16
27.0636 | 15038.41
27.06774 | 15036.72
27.07189 | 15035.06
27.0761 | 15033.42
27.08033 | 15031.71
27.08449 | 15029.9
27.08867 | 15028.12
27.09289 | 15026.52
27.09708 | 15024.97
27.1013 | 15023.33
27.10552 | 15021.51
27.10968 | 15019.68
27.11384 | 15017.94
27.11807 | 15016.24
27.12225 | 15014.54
27.12643 | 15012.79
27.13065 | 15011.01
27.13486 | 15009.18
27.13903 | 15007.35
27.14326 | 15005.5625
27.14749 | 15003.86
27.15167 | 15002.12
27.15582 | 15000.3
27.16001 | 14998.44
27.16421 | 14996.66
27.16837 | 14994.93
27.1726 | 14993.13
27.17681 | 14991.28
27.18097 | 14989.46
27.18518 | 14987.62
27.18942 | 14985.81
27.19357 | 14983.96
27.19773 | 14982.15
27.20194 | 14980.4
27.20615 | 14978.6
27.21031 | 14976.82
27.21452 | 14975.04
27.21873 | 14973.28
27.22293 | 14971.5
27.22715 | 14969.73
27.23137 | 14967.9
27.23551 | 14966.09
27.23968 | 14964.24
27.24391 | 14962.34
27.2481 | 14960.42
27.25226 | 14958.42
27.25647 | 14956.43
27.26069 | 14954.4375
27.26487 | 14952.38
27.26909 | 14950.36
27.2733 | 14948.4375
27.27747 | 14946.54
27.28162 | 14944.62
27.28582 | 14942.64
27.29003 | 14940.65
27.29421 | 14938.79
27.29843 | 14937.03
27.30262 | 14935.16
27.30679 | 14933.26
27.31101 | 14931.31
27.31526 | 14929.39
27.31942 | 14927.5
27.32356 | 14925.61
27.32777 | 14923.76
27.33198 | 14921.89
27.33615 | 14919.92
27.34036 | 14917.88
27.34457 | 14916
27.34874 | 14914.2
27.35294 | 14912.41
27.35717 | 14910.52
27.36135 | 14908.51
27.36549 | 14906.55
27.36969 | 14904.7
27.37389 | 14902.82
27.37807 | 14900.96
27.38231 | 14898.99
27.38653 | 14896.91
27.3907 | 14894.84
27.39492 | 14892.78
27.39914 | 14890.7
27.40331 | 14888.68
27.40748 | 14886.58
27.41169 | 14884.41
27.41587 | 14882.29
27.42004 | 14880.15625
27.42427 | 14878.15
27.42847 | 14876.11
27.43264 | 14874.08
27.43685 | 14872.11
27.44108 | 14870.23
27.44523 | 14868.28
27.44938 | 14866.34
27.4536 | 14864.31
27.45781 | 14862.36
27.46198 | 14860.41
27.46618 | 14858.375
27.47038 | 14856.41
27.47458 | 14854.36
27.47881 | 14852.2
27.48303 | 14849.98
27.48719 | 14847.85
27.49134 | 14845.72
27.49556 | 14843.64
27.49976 | 14841.49
27.50394 | 14839.28
27.50815 | 14837.13
27.51236 | 14834.97
27.51652 | 14832.82
27.52074 | 14830.68
27.52496 | 14828.53
27.52913 | 14826.45
27.53329 | 14824.42
27.53749 | 14822.38
27.54169 | 14820.28
27.54586 | 14818.27
27.55009 | 14816.27
27.55429 | 14814.3
27.55846 | 14812.34
27.56266 | 14810.43
27.56691 | 14808.48
27.57107 | 14806.4
27.57521 | 14804.32
27.57942 | 14802.33
27.58363 | 14800.36
27.5878 | 14798.3
27.59202 | 14796.18
27.59624 | 14794.01
27.60041 | 14791.92
27.60462 | 14789.78
27.60884 | 14787.67
27.61301 | 14785.57
27.61718 | 14783.42
27.62141 | 14781.22
27.62558 | 14779.06
27.62974 | 14776.9
27.63395 | 14774.77
27.63818 | 14772.66
27.64237 | 14770.46
27.64657 | 14768.25
27.65078 | 14766.06
27.65495 | 14763.9
27.65912 | 14761.7
27.66334 | 14759.49
27.66754 | 14757.31
27.6717 | 14755.17
27.67591 | 14752.98
27.68012 | 14750.69
27.68429 | 14748.44
27.68851 | 14746.33
27.69275 | 14744.24
27.69689 | 14742.14
27.70104 | 14740.03
27.70525 | 14737.85
27.70946 | 14735.69
27.71364 | 14733.45
27.71785 | 14731.31
27.72205 | 14729.24
27.72624 | 14727.08
27.73047 | 14724.78
27.73469 | 14722.37
27.73885 | 14719.98
27.74301 | 14717.67
27.74722 | 14715.42
27.75141 | 14713.02
27.75559 | 14710.63
27.75981 | 14708.23
27.76403 | 14705.86
27.76818 | 14703.56
27.77239 | 14701.25
27.77662 | 14698.96
27.78079 | 14696.67
27.78495 | 14694.39
27.78915 | 14692.14
27.79334 | 14689.97
27.79751 | 14687.81
27.80174 | 14685.61
27.80595 | 14683.34
27.81012 | 14681.1
27.81434 | 14678.91
27.81857 | 14676.77
27.82274 | 14674.5
27.82689 | 14672.15
27.83108 | 14669.84
27.83529 | 14667.56
27.83945 | 14665.27
27.84366 | 14662.92
27.84789 | 14660.57
27.85208 | 14658.17
27.85629 | 14655.81
27.8605 | 14653.39
27.86467 | 14651.03
27.86883 | 14648.69
27.87306 | 14646.27
27.87726 | 14643.8
27.88141 | 14641.41
27.88564 | 14639.12
27.88985 | 14636.79
27.89402 | 14634.43
27.89825 | 14631.97
27.90247 | 14629.6
27.90663 | 14627.32
27.91078 | 14625.04
27.91498 | 14622.72
27.91918 | 14620.38
27.92336 | 14618.01
27.92758 | 14615.67
27.93177 | 14613.34
27.93594 | 14611.04
27.94016 | 14608.76
27.9444 | 14606.34
27.94856 | 14603.88
27.9527 | 14601.4375
27.95691 | 14599
27.96112 | 14596.63
27.9653 | 14594.18
27.96952 | 14591.6
27.97373 | 14589.03125
27.9779 | 14586.5
27.98212 | 14583.92
27.98635 | 14581.38
27.99052 | 14578.78125
27.99468 | 14576.24
27.99889 | 14573.7
28.00307 | 14571.06
28.00724 | 14568.37
28.01146 | 14565.79
28.01569 | 14563.32
28.01984 | 14560.91
28.02406 | 14558.54
28.02826 | 14556.1875
28.03243 | 14553.84
28.0366 | 14551.45
28.04082 | 14549.03
28.04501 | 14546.81
28.04918 | 14544.67
28.05339 | 14542.5
28.0576 | 14540.17
28.06179 | 14537.7
28.066 | 14535.3
28.07024 | 14532.93
28.07439 | 14530.51
28.07854 | 14528.03
28.08275 | 14525.57
28.08698 | 14523.04
28.09114 | 14520.49
28.09533 | 14517.86
28.09953 | 14515.32
28.10372 | 14512.78
28.10794 | 14510.13
28.11215 | 14507.5
28.11632 | 14504.96
28.12048 | 14502.43
28.1247 | 14499.86
28.1289 | 14497.23
28.13308 | 14494.6
28.13729 | 14492.11
28.14151 | 14489.56
28.14567 | 14487.02
28.14988 | 14484.51
28.15413 | 14481.97
28.1583 | 14479.47
28.16245 | 14476.96
28.16666 | 14474.42
28.17085 | 14471.83
28.17503 | 14469.23
28.17925 | 14466.61
28.18345 | 14464.06
28.18761 | 14461.51
28.19182 | 14458.95
28.19606 | 14456.33
28.20023 | 14453.61
28.20438 | 14450.93
28.20858 | 14448.37
28.21278 | 14445.8
28.21695 | 14443.14
28.22117 | 14440.37
28.2254 | 14437.56
28.22957 | 14434.82
28.23379 | 14432.09
28.238 | 14429.29
28.24216 | 14426.51
28.24633 | 14423.73
28.25056 | 14420.92
28.25474 | 14418.14
28.2589 | 14415.42
28.26312 | 14412.71
28.26734 | 14410.02
28.27151 | 14407.32
28.27572 | 14404.69
28.27993 | 14402.16
28.2841 | 14399.64
28.28826 | 14397.01
28.29247 | 14394.31
28.29667 | 14391.7
28.30084 | 14389.18
28.30506 | 14386.66
28.30926 | 14384.02
28.31344 | 14381.32
28.31767 | 14378.51
28.3219 | 14375.74
28.32607 | 14372.93
28.33021 | 14370.18
28.33441 | 14367.43
28.33863 | 14364.61
28.34282 | 14361.68
28.34701 | 14358.8125
28.35121 | 14356.13
28.35539 | 14353.42
28.3596 | 14350.69
28.36383 | 14347.86
28.368 | 14345.16
28.37215 | 14342.52
28.37636 | 14339.94
28.38054 | 14337.31
28.38472 | 14334.68
28.38893 | 14331.97
28.39315 | 14329.25
28.39732 | 14326.53
28.40155 | 14323.77
28.40577 | 14321.11
28.40995 | 14318.3
28.4141 | 14315.44
28.41831 | 14312.51
28.42251 | 14309.64
28.42667 | 14306.8125
28.43091 | 14304.05
28.43512 | 14301.13
28.43928 | 14298.25
28.44349 | 14295.42
28.44772 | 14292.5
28.45188 | 14289.62
28.45604 | 14286.71
28.46026 | 14283.81
28.46446 | 14280.96
28.46862 | 14278.04
28.47283 | 14274.99
28.47705 | 14272.02
28.48123 | 14269.1
28.48545 | 14266.26
28.48966 | 14263.46
28.49382 | 14260.61
28.49798 | 14257.69
28.50221 | 14254.86
28.5064 | 14252
28.51057 | 14249.16
28.51478 | 14246.46
28.51899 | 14243.73
28.52316 | 14240.92
28.52738 | 14238
28.53161 | 14235.14
28.53577 | 14232.4
28.53991 | 14229.67
28.54413 | 14226.81
28.54833 | 14223.94
28.5525 | 14221.14
28.55673 | 14218.36
28.56092 | 14215.48
28.56509 | 14212.6
28.56931 | 14209.69
28.57357 | 14206.74
28.57772 | 14203.73
28.58186 | 14200.81
28.58606 | 14197.94
28.59027 | 14194.98
28.59445 | 14191.96875
28.59866 | 14188.86
28.60287 | 14185.97
28.60706 | 14183.08
28.61126 | 14180.22
28.61548 | 14177.23
28.61966 | 14174.26
28.62381 | 14171.27
28.62803 | 14168.36
28.63222 | 14165.5
28.63638 | 14162.56
28.64061 | 14159.64
28.64484 | 14156.6
28.649 | 14153.63
28.65321 | 14150.67
28.65743 | 14147.73
28.66161 | 14144.8
28.66577 | 14141.79
28.66997 | 14138.68
28.67417 | 14135.58
28.67834 | 14132.52
28.68256 | 14129.45
28.68676 | 14126.28
28.69094 | 14123.04
28.69515 | 14119.88
28.69938 | 14116.77
28.70353 | 14113.61
28.70768 | 14110.5
28.7119 | 14107.41
28.71612 | 14104.3
28.72028 | 14101.22
28.72449 | 14098.1
28.72869 | 14095.03125
28.73288 | 14092.02
28.73711 | 14088.95
28.74133 | 14085.83
28.74549 | 14082.74
28.74964 | 14079.58
28.75386 | 14076.44
28.75806 | 14073.26
28.76222 | 14070.1
28.76644 | 14067.04
28.77066 | 14063.99
28.77482 | 14060.84375
28.77904 | 14057.67
28.78326 | 14054.53
28.78743 | 14051.42
28.79159 | 14048.39
28.79579 | 14045.3
28.79998 | 14042.21
28.80416 | 14039.09
28.80839 | 14035.88
28.81259 | 14032.69
28.81676 | 14029.54
28.82097 | 14026.44
28.82522 | 14023.32
28.82939 | 14020.13
28.83353 | 14016.92
28.83774 | 14013.81
28.84195 | 14010.71875
28.84611 | 14007.58
28.85031 | 14004.41
28.85453 | 14001.31
28.8587 | 13998.25
28.8629 | 13995.17
28.86712 | 13992.04
28.87128 | 13988.87
28.87547 | 13985.69
28.87969 | 13982.5
28.88388 | 13979.31
28.88804 | 13976.18
28.89226 | 13973
28.8965 | 13969.77
28.90068 | 13966.46875
28.90489 | 13963.18
28.90911 | 13959.95
28.91327 | 13956.68
28.91743 | 13953.34
28.92165 | 13949.87
28.92585 | 13946.48
28.93001 | 13943.125
28.93423 | 13939.85
28.93842 | 13936.42
28.94259 | 13933.04
28.94681 | 13929.69
28.95105 | 13926.45
28.9552 | 13923.33
28.95934 | 13920.15
28.96355 | 13916.97
28.96776 | 13913.77
28.97194 | 13910.5
28.97616 | 13907.32
28.98036 | 13904.24
28.98453 | 13901.14
28.98877 | 13897.91
28.99299 | 13894.51
28.99715 | 13891.05
29.0013 | 13887.78
29.00552 | 13884.55
29.00972 | 13881.24
29.01389 | 13877.88
29.01811 | 13874.42
29.02233 | 13870.97
29.02649 | 13867.52
29.03069 | 13864.07
29.03492 | 13860.68
29.0391 | 13857.3
29.04326 | 13853.88
29.04746 | 13850.45
29.05165 | 13847.07
29.05582 | 13843.75
29.06004 | 13840.40625
29.06425 | 13837.1
29.06842 | 13833.77
29.07263 | 13830.58
29.07687 | 13827.34
29.08104 | 13824.02
29.08519 | 13820.63
29.0894 | 13817.3
29.09361 | 13813.97
29.09777 | 13810.62
29.10198 | 13807.18
29.1062 | 13803.66
29.11038 | 13800.19
29.11459 | 13796.63
29.1188 | 13793.18
29.12297 | 13789.74
29.12712 | 13786.32
29.13135 | 13782.78
29.13554 | 13779.23
29.1397 | 13775.74
29.14391 | 13772.32
29.14813 | 13768.89
29.15232 | 13765.39
29.15654 | 13761.8
29.16077 | 13758.22
29.16494 | 13754.74
29.16908 | 13751.22
29.17328 | 13747.66
29.1775 | 13744.08
29.18168 | 13740.49
29.18589 | 13736.99
29.19009 | 13733.46
29.19425 | 13729.92
29.19846 | 13726.54
29.2027 | 13723.05
29.20686 | 13719.5
29.21101 | 13715.99
29.21521 | 13712.52
29.21942 | 13709.08
29.2236 | 13705.59
29.22781 | 13701.95
29.23203 | 13698.39
29.2362 | 13694.84375
29.24043 | 13691.17
29.24465 | 13687.5
29.24881 | 13683.79
29.25298 | 13680.09
29.25719 | 13676.39
29.26137 | 13672.66
29.26553 | 13668.88
29.26976 | 13665.17
29.27399 | 13661.45
29.27816 | 13657.72
29.28237 | 13654.02
29.28657 | 13650.38
29.29074 | 13646.76
29.29491 | 13643.1
29.29912 | 13639.53
29.30331 | 13635.99
29.30748 | 13632.52
29.31169 | 13629
29.31591 | 13625.45
29.32008 | 13621.86
29.3243 | 13618.34
29.32853 | 13614.78
29.33268 | 13611.27
29.33683 | 13607.6875
29.34105 | 13603.99
29.34527 | 13600.26
29.34942 | 13596.54
29.35363 | 13592.86
29.35785 | 13589.21
29.36204 | 13585.57
29.36626 | 13581.85
29.37047 | 13578.11
29.37463 | 13574.38
29.37879 | 13570.69
29.38302 | 13567.02
29.38722 | 13563.28125
29.39138 | 13559.57
29.3956 | 13555.9
29.39981 | 13552.21
29.40398 | 13548.49
29.40819 | 13544.68
29.41242 | 13540.9
29.4166 | 13537.15
29.42075 | 13533.46
29.42495 | 13529.77
29.42914 | 13526.04
29.43332 | 13522.28
29.43755 | 13518.45
29.44175 | 13514.63
29.44591 | 13510.88
29.45012 | 13507.23
29.45435 | 13503.53
29.45852 | 13499.7
29.46267 | 13495.84
29.46687 | 13492.06
29.47108 | 13488.32
29.47526 | 13484.54
29.47947 | 13480.69
29.48369 | 13476.81
29.48787 | 13472.94
29.49209 | 13469.06
29.4963 | 13465.13
29.50047 | 13461.2
29.50464 | 13457.3
29.50886 | 13453.35
29.51304 | 13449.4
29.5172 | 13445.44
29.52142 | 13441.54
29.52564 | 13437.61
29.52982 | 13433.67
29.53402 | 13429.77
29.53824 | 13425.95
29.5424 | 13422.19
29.54656 | 13418.37
29.55077 | 13414.49
29.55497 | 13410.64
29.55914 | 13406.86
29.56336 | 13403.07
29.56756 | 13399.27
29.57174 | 13395.37
29.57597 | 13391.37
29.5802 | 13387.44
29.58436 | 13383.45
29.58849 | 13379.51
29.59271 | 13375.57
29.59693 | 13371.59
29.6011 | 13367.47
29.60528 | 13363.41
29.60949 | 13359.43
29.61368 | 13355.45
29.61791 | 13351.46
29.62213 | 13347.3
29.6263 | 13343.19
29.63045 | 13339.14
29.63467 | 13335.12
29.63887 | 13331.04
29.64304 | 13327.02
29.64725 | 13322.96
29.65147 | 13318.92
29.65564 | 13314.91
29.65986 | 13310.92
29.66409 | 13306.99
29.66826 | 13303.05
29.67242 | 13299.03
29.67662 | 13294.95
29.68081 | 13290.97
29.68497 | 13286.96875
29.6892 | 13282.93
29.69341 | 13278.75
29.69757 | 13274.6
29.70178 | 13270.46
29.70602 | 13266.27
29.71018 | 13262.06
29.71434 | 13257.83
29.71855 | 13253.65
29.72276 | 13249.45
29.72692 | 13245.24
29.73112 | 13240.94
29.73535 | 13236.75
29.73954 | 13232.54
29.74376 | 13228.33
29.74797 | 13224.04
29.75213 | 13219.75
29.75629 | 13215.46
29.76052 | 13211.2
29.76471 | 13206.98
29.76886 | 13202.8
29.77308 | 13198.71875
29.77729 | 13194.57
29.78146 | 13190.4
29.78568 | 13186.22
29.7899 | 13182.21
29.79407 | 13178.22
29.79822 | 13174.25
29.80243 | 13170.18
29.80663 | 13166.03
29.8108 | 13161.86
29.81503 | 13157.6875
29.81923 | 13153.49
29.8234 | 13149.28
29.82762 | 13145.08
29.83187 | 13140.82
29.83603 | 13136.52
29.84017 | 13132.14
29.84437 | 13127.81
29.84859 | 13123.51
29.85276 | 13119.1
29.85697 | 13114.72
29.86117 | 13110.48
29.86533 | 13106.31
29.86954 | 13102.09
29.87378 | 13097.82
29.87795 | 13093.49
29.8821 | 13089.36
29.88631 | 13085.23
29.89051 | 13081.06
29.89468 | 13076.96875
29.89891 | 13072.73
29.90314 | 13068.34
29.9073 | 13063.94
29.91151 | 13059.65
29.91574 | 13055.38
29.91991 | 13051.12
29.92407 | 13046.7
29.92828 | 13042.21
29.93246 | 13037.74
29.93665 | 13033.3125
29.94087 | 13028.96
29.94508 | 13024.61
29.94925 | 13020.13
29.95345 | 13015.64
29.95769 | 13011.125
29.96184 | 13006.59
29.96599 | 13002.07
29.97021 | 12997.58
29.97442 | 12993.07
29.97859 | 12988.54
29.98279 | 12983.97
29.987 | 12979.39
29.99118 | 12974.89
29.99541 | 12970.32
29.99963 | 12965.74
30.00379 | 12961.21875
30.00794 | 12956.65
30.01216 | 12952.11
30.01635 | 12947.59
30.02053 | 12943.02
30.02475 | 12938.5625
30.02896 | 12934.15
30.03312 | 12929.66
30.03734 | 12925.15
30.04156 | 12920.63
30.04573 | 12916.15625
30.04989 | 12911.69
30.05409 | 12907.16
30.05828 | 12902.62
30.06247 | 12898.09
30.0667 | 12893.49
30.07089 | 12888.83
30.07507 | 12884.17
30.07928 | 12879.54
30.08352 | 12874.92
30.08769 | 12870.21
30.09183 | 12865.51
30.09604 | 12860.81
30.10025 | 12856.12
30.10441 | 12851.44
30.10862 | 12846.74
30.11285 | 12842.06
30.11702 | 12837.45
30.12122 | 12832.83
30.12544 | 12828.17
30.12961 | 12823.63
30.13377 | 12819.04
30.13799 | 12814.46
30.14219 | 12809.87
30.14634 | 12805.23
30.15056 | 12800.59
30.15479 | 12795.98
30.15896 | 12791.29
30.16317 | 12786.62
30.16738 | 12781.98
30.17156 | 12777.21
30.17573 | 12772.37
30.17995 | 12767.5
30.18414 | 12762.71
30.1883 | 12757.9
30.19253 | 12753.08
30.19672 | 12748.19
30.2009 | 12743.31
30.20512 | 12738.42
30.20935 | 12733.59
30.21351 | 12728.78
30.21765 | 12724.01
30.22185 | 12719.21
30.22608 | 12714.32
30.23025 | 12709.51
30.23445 | 12704.77
30.23866 | 12700
30.24284 | 12695.2
30.24706 | 12690.35
30.25129 | 12685.4
30.25545 | 12680.49
30.2596 | 12675.65
30.26382 | 12670.83
30.26801 | 12665.93
30.27219 | 12660.94
30.27641 | 12655.9
30.28063 | 12650.99
30.28479 | 12646.12
30.28899 | 12641.23
30.29322 | 12636.33
30.29739 | 12631.41
30.30156 | 12626.47
30.30576 | 12621.56
30.30995 | 12616.71
30.31412 | 12611.89
30.31835 | 12606.98
30.32255 | 12602.01
30.32673 | 12597.07
30.33094 | 12592.19
30.33517 | 12587.37
30.33934 | 12582.38
30.34349 | 12577.29
30.34769 | 12572.29
30.35189 | 12567.31
30.35606 | 12562.36
30.36027 | 12557.42
30.36448 | 12552.4
30.36867 | 12547.28
30.37289 | 12542.11
30.37711 | 12536.99
30.38127 | 12532.0625
30.38542 | 12527.12
30.38965 | 12521.99
30.39385 | 12516.79
30.39801 | 12511.59
30.40223 | 12506.45
30.40646 | 12501.35
30.41063 | 12496.28
30.41486 | 12491.13
30.41908 | 12485.95
30.42324 | 12480.63
30.42739 | 12475.41
30.43159 | 12470.2
30.43579 | 12465.05
30.43997 | 12459.85
30.44419 | 12454.62
30.44838 | 12449.34
30.45255 | 12444.02
30.45676 | 12438.74
30.46101 | 12433.47
30.46516 | 12428.34
30.46931 | 12423.17
30.47352 | 12417.98
30.47772 | 12412.68
30.4819 | 12407.4
30.48611 | 12402.13
30.49033 | 12396.87
30.49451 | 12391.65
30.49872 | 12386.33
30.50295 | 12380.95
30.50711 | 12375.51
30.51127 | 12370.06
30.51549 | 12364.63
30.51967 | 12359.19
30.52384 | 12353.68
30.52807 | 12348.11
30.53229 | 12342.59
30.53645 | 12337.12
30.54067 | 12331.73
30.54488 | 12326.28
30.54905 | 12320.77
30.55322 | 12315.28
30.55743 | 12309.86
30.56162 | 12304.52
30.56578 | 12299.17
30.57 | 12293.82
30.57421 | 12288.4
30.57839 | 12282.98
30.5826 | 12277.61
30.58685 | 12272.27
30.591 | 12266.85
30.59514 | 12261.4
30.59935 | 12255.92
30.60357 | 12250.47
30.60773 | 12245.05
30.61192 | 12239.6
30.61613 | 12234.16
30.62031 | 12228.61
30.62454 | 12222.94
30.62876 | 12217.32
30.63293 | 12211.81
30.6371 | 12206.29
30.64131 | 12200.65
30.64551 | 12194.9
30.64968 | 12189.15
30.6539 | 12183.47
30.65812 | 12177.85
30.66229 | 12172.15
30.6665 | 12166.48
30.67073 | 12160.74
30.6749 | 12155.04
30.67906 | 12149.37
30.68326 | 12143.71
30.68746 | 12138.12
30.69163 | 12132.5
30.69586 | 12126.86
30.70006 | 12121.17
30.70421 | 12115.58
30.70842 | 12109.97
30.71266 | 12104.34
30.71682 | 12098.57
30.72097 | 12092.81
30.72518 | 12087.1
30.72939 | 12081.38
30.73355 | 12075.59
30.73776 | 12069.69
30.74199 | 12063.79
30.74616 | 12057.88
30.75039 | 12051.97
30.75461 | 12046.02
30.75876 | 12040.06
30.76294 | 12034.06
30.76716 | 12028
30.77135 | 12021.92
30.77551 | 12015.92
30.77972 | 12009.95
30.78395 | 12003.93
30.78812 | 11997.94
30.79233 | 11992.02
30.79654 | 11986.08
30.80071 | 11980.17
30.80487 | 11974.2
30.80907 | 11968.24
30.81328 | 11962.28
30.81744 | 11956.41
30.82167 | 11950.59375
30.82586 | 11944.64
30.83004 | 11938.57
30.83426 | 11932.46
30.83851 | 11926.39
30.84266 | 11920.32
30.8468 | 11914.26
30.85101 | 11908.2
30.85523 | 11902.04
30.85941 | 11895.68
30.86361 | 11889.28
30.86782 | 11883.08
30.87198 | 11876.96
30.87621 | 11870.74
30.88043 | 11864.48
30.8846 | 11858.2
30.88875 | 11851.9
30.89297 | 11845.57
30.89716 | 11839.21
30.90133 | 11832.93
30.90556 | 11826.69
30.90976 | 11820.32
30.91393 | 11813.82
30.91815 | 11807.23
30.92238 | 11800.73
30.92656 | 11794.22
30.93071 | 11787.75
30.93492 | 11781.22
30.93911 | 11774.69
30.94328 | 11768.1
30.9475 | 11761.43
30.95171 | 11754.73
30.95588 | 11748.14
30.96008 | 11741.61
30.96432 | 11734.91
30.96848 | 11728.07
30.97263 | 11721.08
30.97685 | 11714.2
30.98105 | 11707.28
30.98522 | 11700.31
30.98943 | 11693.19
30.99365 | 11686
30.99783 | 11678.64
31.00205 | 11671.25
31.00627 | 11663.73
31.01043 | 11656.1
31.01459 | 11648.19
31.01882 | 11639.68
31.02301 | 11630.67
31.02716 | 11620.95
31.03139 | 11610.38
31.0356 | 11598.44
31.03977 | 11584.19
31.04398 | 11564.92
31.0482 | 11048.63

## 4340_test
4340 | 4340
Deformación | Fuerza estándar
% | N
0 | -41.34306
2.127743e-06 | -42.58402
0 | -43.58958
6.079267e-07 | -44.69394
-1.671798e-06 | -45.78648
-3.64756e-06 | -46.87907
-9.118898e-07 | -48.04207
0.0003567009 | -46.47796
0.0005488058 | -45.1282
0.0007779941 | -43.32943
0.001041226 | -41.10117
0.001353853 | -38.54063
0.001704018 | -35.56425
0.002087772 | -32.21408
0.002514688 | -28.55915
0.002977929 | -24.52129
0.003483571 | -20.30398
0.004025538 | -15.92027
0.004603524 | -11.42181
0.005233944 | -6.980185
0.005915734 | -2.59031
0.006648285 | 1.675874
0.00742704 | 5.780326
0.008246524 | 9.597622
0.009104157 | 13.14607
0.009988235 | 16.39779
0.01090909 | 19.43192
0.0118532 | 22.18769
0.01285491 | 24.71093
0.01392061 | 27.01231
0.01502658 | 29.09434
0.01615656 | 31.18046
0.01731861 | 33.22833
0.01850225 | 35.31458
0.01972995 | 37.36482
0.02104277 | 39.35878
0.02241927 | 41.40457
0.02382799 | 43.52815
0.0252519 | 45.64423
0.02670211 | 47.85444
0.02820977 | 50.19904
0.02976211 | 52.52559
0.03134637 | 54.88651
0.03293063 | 57.25463
0.03457552 | 59.81432
0.03631662 | 62.42661
0.0381021 | 65.03825
0.03989822 | 67.61596
0.0417369 | 70.25444
0.04362846 | 73.02792
0.04553811 | 75.82994
0.04746585 | 78.67505
0.04946228 | 81.54669
0.05154428 | 84.50323
0.05365044 | 87.41166
0.05577772 | 90.45218
0.05795988 | 93.57884
0.0601551 | 96.85964
0.06238178 | 100.1586
0.06469859 | 103.383
0.06706631 | 106.6578
0.06945197 | 110.0437
0.07188352 | 113.5304
0.07430551 | 117.0704
0.07674542 | 120.6835
0.07931604 | 124.2578125
0.08191568 | 127.8782
0.08456396 | 131.5405
0.08723747 | 135.3109
0.08990049 | 139.1444
0.09266017 | 143.0434
0.09547488 | 146.9657
0.09832316 | 150.8792
0.1011942 | 154.8132
0.1040773 | 158.7787
0.1070516 | 162.8893
0.1100879 | 167.0805
0.1131282 | 171.2511
0.1161891 | 175.4912
0.1192735 | 179.8655
0.122462 | 184.3145
0.1256929 | 188.7933
0.1289362 | 193.2947
0.1321926 | 197.8935
0.1355488 | 202.6099
0.1389448 | 207.4118
0.1423755 | 212.2462
0.1457981 | 217.1177
0.1493115 | 222.064
0.1528828 | 227.0445
0.1564786 | 232.0864
0.160035 | 237.2617
0.1636973 | 242.5822
0.1674207 | 247.8707
0.171166 | 253.1929
0.1749271 | 258.5971
0.1787918 | 264.0425
0.182675 | 269.6225
0.1865634 | 275.2724
0.1905085 | 281.029
0.1945536 | 286.7889
0.1985909 | 292.5234375
0.2026025 | 298.2823
0.2067099 | 304.1778
0.2108668 | 310.1315
0.2149747 | 315.9948
0.2191092 | 321.9169
0.2232779 | 327.7847
0.2274228 | 333.6468
0.2315722 | 339.5115
0.2357588 | 345.3665
0.2398983 | 351.2314
0.2439941 | 357.1057
0.2481579 | 362.9752
0.2523332 | 368.8127
0.2564417 | 374.739
0.2605969 | 380.6749
0.2647695 | 386.6421
0.2689156 | 392.5769
0.2730563 | 398.5659
0.2772352 | 404.6349
0.2813924 | 410.7369
0.2854822 | 416.8873
0.289639 | 422.9619
0.2938036 | 429.0894
0.2979356 | 435.2302
0.3020938 | 441.3867
0.3062675 | 447.546875
0.3104089 | 453.6947
0.3145511 | 459.7796
0.3187524 | 465.9125
0.3229177 | 471.9918
0.3269856 | 478.0641
0.3311293 | 484.1727
0.335318 | 490.2787
0.3394515 | 496.3596
0.343595 | 502.4452
0.3477685 | 508.5818
0.3519108 | 514.7576
0.3560521 | 520.9767
0.3602429 | 527.1254
0.3643964 | 533.3828125
0.3684887 | 539.6582
0.3726421 | 546.0215
0.3768168 | 552.3582
0.380927 | 558.7462
0.3850832 | 565.1739
0.3892655 | 571.6533
0.3934187 | 578.1392
0.3975636 | 584.5954
0.4017384 | 591.0892
0.4059039 | 597.5908
0.4100047 | 604.1147
0.414157 | 610.66
0.4183205 | 617.251
0.4224435 | 623.8428
0.4265988 | 630.4632
0.4307771 | 637.002
0.4349098 | 643.6288
0.4390478 | 650.3217
0.4432473 | 657.0677
0.4474059 | 663.7258
0.451482 | 670.3829
0.4556386 | 677.0582
0.4598208 | 683.7605
0.4639505 | 690.4716
0.4680898 | 697.1378
0.4722649 | 703.8322
0.4764143 | 710.4894
0.4805706 | 717.1491
0.4847606 | 723.7885
0.4889046 | 730.4497
0.4929919 | 737.145
0.4971517 | 743.8156
0.5013337 | 750.5088
0.5054454 | 757.2656
0.5096051 | 764.0476
0.5137763 | 770.8022
0.5179178 | 777.5723
0.5220646 | 784.3863
0.5262404 | 791.2385
0.5304043 | 798.1519
0.5344914 | 805.0895
0.5386458 | 811.9906
0.5428089 | 818.8759
0.5469408 | 825.7089
0.5511022 | 832.6526
0.5552735 | 839.6279
0.5594177 | 846.5447
0.5635539 | 853.4448
0.5677516 | 860.359375
0.5719161 | 867.2736
0.5759937 | 874.2062
0.5801398 | 881.2111
0.5843226 | 888.1592
0.5884559 | 895.1276
0.5926009 | 902.0253
0.5967721 | 909.0756
0.6009171 | 916.1892
0.6050581 | 923.3582
0.6092404 | 930.4505
0.6133942 | 937.5436
0.6174907 | 944.7268
0.6216504 | 951.937
0.6258296 | 959.2601
0.6299374 | 966.5557
0.6340971 | 973.8696
0.6382818 | 981.1327
0.6424286 | 988.4396
0.646578 | 995.7285
0.6507543 | 1003.085
0.6549183 | 1010.473
0.6590054 | 1017.73
0.6631567 | 1025.01
0.6673274 | 1032.237
0.671451 | 1039.547
0.6756086 | 1046.83
0.6797822 | 1054.052
0.6839173 | 1061.275
0.6880553 | 1068.573
0.6922459 | 1075.969
0.6964067 | 1083.346
0.7004817 | 1090.735
0.7046325 | 1098.125
0.7088213 | 1105.534
0.7129513 | 1112.987
0.717101 | 1120.536
0.7212756 | 1128.104
0.7254171 | 1135.636
0.729572 | 1143.136
0.7337728 | 1150.561
0.7379141 | 1158.117
0.7419974 | 1165.747
0.7461635 | 1173.353
0.7503438 | 1180.95
0.7544497 | 1188.497
0.7586111 | 1196.044
0.7627891 | 1203.741
0.7669245 | 1211.486
0.7710677 | 1219.156
0.7752486 | 1226.891
0.7794088 | 1234.568
0.7835048 | 1242.266
0.7876558 | 1249.994
0.7918147 | 1257.802
0.795946 | 1265.62
0.8001065 | 1273.455
0.8042863 | 1281.194
0.8084223 | 1288.962
0.8125615 | 1296.858
0.8167614 | 1304.765
0.8209257 | 1312.642
0.825002 | 1320.547
0.829152 | 1328.514
0.8333346 | 1336.512
0.8374569 | 1344.474
0.8415969 | 1352.471
0.8457726 | 1360.46875
0.8499246 | 1368.516
0.8540626 | 1376.563
0.8582412 | 1384.6
0.8623924 | 1392.629
0.8664928 | 1400.649
0.8706587 | 1408.651
0.8748417 | 1416.6875
0.8789524 | 1424.796
0.8830993 | 1432.911
0.8872786 | 1441.044
0.8914368 | 1449.144
0.8955831 | 1457.213
0.8997693 | 1465.299
0.9039255 | 1473.434
0.9080143 | 1481.588
0.9121675 | 1489.719
0.9163363 | 1497.804
0.9204601 | 1505.965
0.924626 | 1514.057
0.9287914 | 1522.132
0.9329159 | 1530.234
0.9370587 | 1538.397
0.9412595 | 1546.642
0.9454178 | 1554.879
0.9494894 | 1563.101
0.9536401 | 1571.299
0.9578235 | 1579.553
0.9619554 | 1587.787
0.966105 | 1596.11
0.9702801 | 1604.466
0.974427 | 1612.788
0.9785748 | 1621.064
0.9827681 | 1629.24
0.9869209 | 1637.472
0.9910102 | 1645.782
0.995171 | 1654.089
0.999349 | 1662.292
1.003456 | 1670.473
1.007616 | 1678.602
1.011794 | 1686.85
1.015939 | 1695.104
1.020074 | 1703.374
1.024248 | 1711.607
1.028415 | 1719.86
1.032513 | 1728.037
1.036662 | 1736.348
1.040823 | 1744.714
1.044953 | 1753.112
1.049113 | 1761.476
1.053287 | 1769.703125
1.057428 | 1777.979
1.061571 | 1786.313
1.06576 | 1794.703
1.069924 | 1803.012
1.074006 | 1811.316
1.07816 | 1819.642
1.082344 | 1827.977
1.086466 | 1836.277
1.090608 | 1844.623
1.094783 | 1852.996
1.098934 | 1861.397
1.103075 | 1869.84
1.107255 | 1878.256
1.111408 | 1886.725
1.115501 | 1895.234
1.119661 | 1903.675
1.123844 | 1912.102
1.127946 | 1920.66
1.132107 | 1929.239
1.136286 | 1937.838
1.140441 | 1946.374
1.144586 | 1954.798
1.148776 | 1963.326
1.152936 | 1971.893
1.157025 | 1980.483
1.161168 | 1989.087
1.165335 | 1997.694
1.169469 | 2006.177
1.173631 | 2014.774
1.177801 | 2023.434
1.181931 | 2032.113
1.186073 | 2040.838
1.190259 | 2049.53125
1.194425 | 2058.235
1.198501 | 2066.876
1.202652 | 2075.578
1.206828 | 2084.303
1.210957 | 2093.115
1.215114 | 2101.736
1.219293 | 2110.354
1.223431 | 2119.029
1.227583 | 2127.665
1.231776 | 2136.286
1.235926 | 2144.881
1.240018 | 2153.509
1.244186 | 2162.072
1.248357 | 2170.64
1.252461 | 2179.128
1.256618 | 2187.685
1.260805 | 2196.25
1.264947 | 2204.833
1.269088 | 2213.463
1.273266 | 2222.065
1.277415 | 2230.655
1.281515 | 2239.304
1.285664 | 2247.973
1.289833 | 2256.702
1.293962 | 2265.474
1.298113 | 2274.296
1.302288 | 2282.991
1.306432 | 2291.639
1.310575 | 2300.372
1.314769 | 2309.225
1.318924 | 2318.056
1.323006 | 2326.847
1.327162 | 2335.618
1.331353 | 2344.336
1.33547 | 2353.087
1.33962 | 2361.834
1.343796 | 2370.679
1.347935 | 2379.543
1.352082 | 2388.336
1.356273 | 2397.061
1.360422 | 2405.859
1.364516 | 2414.71
1.36867 | 2423.585
1.372852 | 2432.509
1.376964 | 2441.392
1.381126 | 2450.384
1.385307 | 2459.404
1.389446 | 2468.318
1.393585 | 2477.22
1.397773 | 2486.196
1.401937 | 2495.218
1.406033 | 2504.264
1.410177 | 2513.302
1.414342 | 2522.305
1.418465 | 2531.304
1.422627 | 2540.226
1.426807 | 2549.153
1.430936 | 2558.253
1.435073 | 2567.342
1.439262 | 2576.448
1.443431 | 2585.43
1.447509 | 2594.416
1.451658 | 2603.482
1.45584 | 2612.661
1.459966 | 2621.814
1.46412 | 2630.892
1.468292 | 2639.999
1.472445 | 2649.101
1.476597 | 2658.299
1.480786 | 2667.403
1.484926 | 2676.575
1.489023 | 2685.738
1.493186 | 2694.848
1.497365 | 2703.94
1.501466 | 2713.14
1.505629 | 2722.337
1.509806 | 2731.488
1.513943 | 2740.58
1.518089 | 2749.704
1.522273 | 2758.924
1.526426 | 2768.262
1.530516 | 2777.547
1.534672 | 2786.848
1.538837 | 2796.084
1.542971 | 2805.336
1.547124 | 2814.744
1.551301 | 2824.152
1.555442 | 2833.514
1.559585 | 2842.78
1.563782 | 2852.1
1.567945 | 2861.368
1.572011 | 2870.67
1.576158 | 2879.962
1.580352 | 2889.27
1.58448 | 2898.554
1.588615 | 2907.79
1.592779 | 2917.077
1.596939 | 2926.443
1.601092 | 2935.794
1.605284 | 2945.033
1.609436 | 2954.213
1.613519 | 2963.487
1.617683 | 2972.82
1.621857 | 2982.157
1.62597 | 2991.476
1.630127 | 3000.786
1.634309 | 3010.136
1.638452 | 3019.514
1.642596 | 3028.928
1.64678 | 3038.445
1.650947 | 3047.986
1.655032 | 3057.492
1.659184 | 3066.949
1.663352 | 3076.455
1.667468 | 3085.968
1.671638 | 3095.544
1.675813 | 3105.043
1.679944 | 3114.537
1.684078 | 3124.159
1.68827 | 3133.768
1.692438 | 3143.334
1.696514 | 3152.886
1.700667 | 3162.499
1.704852 | 3172.109
1.708973 | 3181.782
1.713125 | 3191.379
1.717304 | 3201.031
1.721448 | 3210.71875
1.725603 | 3220.329
1.729796 | 3229.865
1.733939 | 3239.456
1.738026 | 3249.039
1.742195 | 3258.644
1.746372 | 3268.262
1.750484 | 3277.857
1.754643 | 3287.517
1.758813 | 3297.175
1.762949 | 3306.783
1.767091 | 3316.386
1.771277 | 3326.078
1.775434 | 3335.901
1.779524 | 3345.777
1.78367 | 3355.613
1.787843 | 3365.39
1.791976 | 3375.209
1.796131 | 3385.085
1.800308 | 3394.994
1.804442 | 3404.867
1.808589 | 3414.755
1.812789 | 3424.653
1.816956 | 3434.45
1.821033 | 3444.226
1.825177 | 3454.025
1.829358 | 3463.881
1.833491 | 3473.732
1.837639 | 3483.472
1.841808 | 3493.342
1.845944 | 3503.316
1.850079 | 3513.326
1.854269 | 3523.248
1.858425 | 3533.181
1.862519 | 3543.13
1.866671 | 3553.183
1.870843 | 3563.292
1.874961 | 3573.335
1.879138 | 3583.372
1.88332 | 3593.266
1.887466 | 3603.175
1.891608 | 3613.093
1.895794 | 3623.162
1.89995 | 3633.207
1.904042 | 3643.221
1.908191 | 3653.12
1.912354 | 3663.077
1.916485 | 3673.105
1.920645 | 3683.203
1.92482 | 3693.265625
1.928958 | 3703.329
1.933095 | 3713.44
1.937284 | 3723.539
1.941441 | 3733.649
1.945515 | 3743.747
1.949674 | 3753.88
1.953856 | 3763.945
1.957984 | 3774.055
1.962136 | 3784.21
1.96631 | 3794.351
1.970449 | 3804.441
1.974606 | 3814.482
1.978806 | 3824.455
1.982948 | 3834.569
1.987039 | 3844.709
1.991193 | 3854.845
1.995377 | 3864.933
1.999486 | 3874.922
2.00365 | 3884.947
2.007824 | 3895.13
2.011954 | 3905.371
2.016095 | 3915.529
2.020279 | 3925.73
2.024442 | 3935.867
2.028532 | 3946.066
2.032683 | 3956.299
2.036855 | 3966.557
2.040984 | 3976.887
2.045146 | 3987.166
2.049319 | 3997.365
2.053454 | 4007.483
2.057598 | 4017.737
2.061792 | 4028.034
2.065958 | 4038.271
2.070036 | 4048.407
2.074185 | 4058.589
2.078368 | 4068.827
2.082494 | 4079.076
2.08664 | 4089.317
2.090813 | 4099.555
2.094957 | 4109.894
2.099103 | 4120.271
2.103284 | 4130.581
2.107433 | 4140.912
2.11153 | 4151.354
2.115684 | 4161.784
2.119872 | 4172.203125
2.123978 | 4182.574
2.12813 | 4193.084
2.132315 | 4203.604
2.136469 | 4214.025
2.140606 | 4224.373
2.144779 | 4234.814
2.148947 | 4245.311
2.153046 | 4255.794
2.157202 | 4266.264
2.161367 | 4276.721
2.165489 | 4287.198
2.169648 | 4297.585
2.173822 | 4307.97
2.177957 | 4318.443
2.182108 | 4328.983
2.1863 | 4339.458
2.190455 | 4349.896
2.194529 | 4360.3125
2.198678 | 4370.73
2.202861 | 4381.195
2.206988 | 4391.736
2.211138 | 4402.3
2.215315 | 4412.878
2.219457 | 4423.438
2.22361 | 4433.95
2.227803 | 4444.396
2.231959 | 4454.881
2.236044 | 4465.41
2.240205 | 4475.981
2.244379 | 4486.463
2.248486 | 4496.863
2.252651 | 4507.236
2.25683 | 4517.653
2.260967 | 4528.141
2.265104 | 4538.659
2.269284 | 4549.278
2.273446 | 4559.821
2.277542 | 4570.383
2.281694 | 4580.953125
2.285859 | 4591.655
2.289986 | 4602.417
2.294149 | 4613.140625
2.298325 | 4623.841
2.302464 | 4634.488
2.306612 | 4645.128
2.3108 | 4655.85
2.314962 | 4666.612
2.319043 | 4677.34
2.323182 | 4688.044
2.327361 | 4698.702
2.331495 | 4709.367
2.335639 | 4720.03
2.339812 | 4730.734375
2.343957 | 4741.456
2.348107 | 4752.218
2.352295 | 4762.912
2.35645 | 4773.685
2.360534 | 4784.473
2.364693 | 4795.276
2.368881 | 4806.067
2.372988 | 4816.929
2.377145 | 4827.832
2.381331 | 4838.694
2.385479 | 4849.53125
2.389625 | 4860.338
2.393809 | 4871.152
2.397967 | 4881.982
2.402055 | 4892.831
2.406201 | 4903.579
2.410369 | 4914.379
2.414503 | 4925.079
2.418661 | 4935.862
2.422831 | 4946.592
2.426958 | 4957.374
2.431102 | 4968.143
2.435295 | 4978.895
2.439458 | 4989.642
2.443533 | 5000.407
2.447681 | 5011.308
2.451863 | 5022.196
2.455993 | 5033.062
2.460146 | 5043.806
2.464323 | 5054.639
2.46847 | 5065.551
2.472614 | 5076.448
2.476806 | 5087.317
2.480955 | 5098.092
2.485055 | 5108.833
2.48921 | 5119.564
2.493385 | 5130.231
2.497492 | 5140.963
2.501663 | 5151.732
2.505839 | 5162.493
2.509979 | 5173.153
2.514119 | 5183.854
2.518296 | 5194.525
2.522451 | 5205.231
2.526546 | 5216.012
2.530707 | 5226.718
2.534871 | 5237.52
2.538997 | 5248.349
2.543149 | 5259.173
2.547322 | 5269.937
2.551465 | 5280.707
2.555619 | 5291.54
2.559817 | 5302.5
2.563972 | 5313.423
2.568042 | 5324.175
2.572196 | 5335.011
2.576384 | 5345.846
2.580506 | 5356.752
2.58464 | 5367.711
2.588811 | 5378.695
2.592955 | 5389.693
2.597103 | 5400.635
2.601291 | 5411.471
2.605441 | 5422.358
2.609546 | 5433.399
2.613708 | 5444.397
2.617883 | 5455.302
2.622 | 5466.062
2.626158 | 5476.874
2.630339 | 5487.75
2.634486 | 5498.571
2.638628 | 5509.272
2.642814 | 5519.997
2.646975 | 5530.786
2.65107 | 5541.605
2.655221 | 5552.382
2.659385 | 5563.224
2.663509 | 5574.204
2.667672 | 5585.124
2.671844 | 5595.982
2.67597 | 5606.989
2.68011 | 5618.125
2.684293 | 5629.239
2.688458 | 5640.252
2.692537 | 5651.299
2.696688 | 5662.489
2.700874 | 5673.744
2.704994 | 5684.841
2.709144 | 5695.833
2.71333 | 5706.858
2.717475 | 5717.874
2.721629 | 5728.927
2.725815 | 5739.977
2.729963 | 5751.012
2.734061 | 5761.895
2.738222 | 5772.744
2.742398 | 5783.543
2.746504 | 5794.488
2.750661 | 5805.495
2.754841 | 5816.489
2.758987 | 5827.37
2.763131 | 5838.21
2.767303 | 5849.196
2.771454 | 5860.342
2.775552 | 5871.547
2.779705 | 5882.63
2.783876 | 5893.688
2.788005 | 5904.819
2.792161 | 5916.058
2.796328 | 5927.333
2.800464 | 5938.66
2.80462 | 5949.957
2.808817 | 5961.287
2.812977 | 5972.536
2.817054 | 5983.749
2.821197 | 5995.097
2.825382 | 6006.457
2.82952 | 6017.711
2.833659 | 6028.892
2.837828 | 6040.14
2.841976 | 6051.439
2.846117 | 6062.751
2.850309 | 6073.934
2.85446 | 6085.140625
2.858551 | 6096.402
2.862712 | 6107.655
2.866882 | 6118.937
2.871003 | 6130.148
2.875166 | 6141.407
2.879338 | 6152.648
2.883482 | 6163.859375
2.887626 | 6175.058
2.891807 | 6186.3
2.895976 | 6197.565
2.900071 | 6208.871
2.904217 | 6220.22
2.908382 | 6231.58
2.912509 | 6243.035
2.916674 | 6254.472
2.920847 | 6265.847
2.924977 | 6277.202
2.929119 | 6288.691
2.933305 | 6300.238
2.937465 | 6311.794
2.941546 | 6323.268
2.945698 | 6334.665
2.949881 | 6346.063
2.954006 | 6357.53
2.958154 | 6368.997
2.962337 | 6380.493
2.966482 | 6391.95
2.970638 | 6403.325
2.974833 | 6414.6
2.978972 | 6425.869
2.983061 | 6437.235
2.987223 | 6448.612
2.991411 | 6459.9375
2.995515 | 6471.15625
2.999676 | 6482.415
3.003845 | 6493.663
3.007987 | 6504.989
3.012134 | 6516.354
3.016319 | 6527.832
3.020467 | 6539.356
3.024558 | 6550.834
3.028707 | 6562.293
3.032873 | 6573.855
3.03701 | 6585.489
3.041164 | 6597.206
3.045336 | 6608.892
3.049475 | 6620.595
3.053622 | 6632.194
3.057819 | 6643.791
3.061985 | 6655.322
3.06606 | 6666.936
3.070203 | 6678.685
3.074382 | 6690.362
3.078524 | 6701.917
3.082669 | 6713.336
3.086835 | 6724.83
3.09098 | 6736.352
3.095127 | 6747.946
3.099304 | 6759.403
3.10347 | 6770.919
3.107569 | 6782.464
3.111727 | 6793.941
3.115901 | 6805.438
3.12001 | 6817.069
3.124165 | 6828.708
3.128352 | 6840.368
3.132495 | 6852.072
3.136644 | 6863.786
3.140823 | 6875.567
3.144979 | 6887.316
3.149069 | 6899.018
3.153223 | 6910.747
3.157395 | 6922.592
3.161513 | 6934.454
3.165673 | 6946.349
3.169844 | 6958.203125
3.173977 | 6969.97
3.178124 | 6981.824
3.182315 | 6993.799
3.186474 | 7005.811
3.190551 | 7017.735
3.194703 | 7029.61
3.198889 | 7041.424
3.203022 | 7053.301
3.207167 | 7065.173
3.211341 | 7077.081
3.215485 | 7088.981
3.219646 | 7100.749
3.223842 | 7112.505
3.227984 | 7124.255
3.232072 | 7136.073
3.236228 | 7147.966
3.240407 | 7159.804
3.244517 | 7171.544
3.248684 | 7183.389
3.252859 | 7195.29
3.256985 | 7207.258
3.261132 | 7219.231
3.265311 | 7231.115
3.269474 | 7243.057
3.273569 | 7255.067
3.277722 | 7267.08
3.281874 | 7279.163
3.286008 | 7291.218
3.290174 | 7303.218
3.29435 | 7315.127
3.298491 | 7327.015625
3.30263 | 7339.049
3.306825 | 7351.191
3.310995 | 7363.241
3.315071 | 7375.162
3.319212 | 7387.129
3.323393 | 7399.104
3.32752 | 7411.078125
3.331672 | 7422.975
3.335836 | 7434.887
3.339991 | 7446.859375
3.344139 | 7458.817
3.348317 | 7470.683
3.352461 | 7482.58
3.356563 | 7494.567
3.360725 | 7506.436
3.364908 | 7518.379
3.369021 | 7530.356
3.373169 | 7542.413
3.377342 | 7554.554
3.381501 | 7566.618
3.385651 | 7578.695
3.389831 | 7590.855
3.393991 | 7603.033
3.398076 | 7615.194
3.402232 | 7627.356
3.40641 | 7639.41
3.410534 | 7651.581
3.41469 | 7663.811
3.418853 | 7675.917
3.422988 | 7688.041
3.427128 | 7700.07
3.431328 | 7712.071
3.435489 | 7724.083
3.439566 | 7736.098
3.443707 | 7748.185
3.447889 | 7760.274
3.452023 | 7772.265625
3.456176 | 7784.214
3.460346 | 7796.252
3.46449 | 7808.271
3.468646 | 7820.277
3.472842 | 7832.248
3.47699 | 7844.206
3.481082 | 7856.229
3.485237 | 7868.176
3.489412 | 7880.097
3.493519 | 7891.975
3.497684 | 7903.861
3.501867 | 7915.864
3.506001 | 7927.889
3.51014 | 7939.936
3.514317 | 7951.987
3.518481 | 7964.083
3.522578 | 7976.166
3.526725 | 7988.386
3.530884 | 8000.636
3.535016 | 8012.944
3.53918 | 8025.197
3.543355 | 8037.332
3.547498 | 8049.454
3.551642 | 8061.624
3.555835 | 8073.849
3.559996 | 8085.967
3.564076 | 8098.019
3.568227 | 8110
3.572413 | 8122.011
3.576542 | 8134.044
3.580681 | 8146.032
3.584851 | 8158.032
3.588999 | 8170.112
3.593146 | 8182.25
3.597328 | 8194.402
3.601475 | 8206.666
3.605566 | 8218.946
3.609721 | 8231.215
3.613905 | 8243.488
3.618014 | 8255.839
3.622176 | 8268.334
3.626345 | 8280.847
3.630492 | 8293.2
3.634655 | 8305.465
3.638836 | 8317.816
3.642997 | 8330.227
3.647089 | 8342.676
3.651234 | 8355.11
3.655408 | 8367.492
3.659541 | 8379.813
3.663699 | 8392.181
3.667866 | 8404.54
3.671993 | 8416.985
3.676135 | 8429.451
3.680328 | 8441.842
3.6845 | 8454.146
3.688569 | 8466.475
3.692713 | 8478.823
3.696901 | 8491.236
3.701026 | 8503.581
3.705185 | 8515.82
3.709357 | 8528.125
3.713498 | 8540.506
3.717654 | 8552.898
3.721836 | 8565.228
3.725983 | 8577.507
3.730083 | 8589.798
3.734249 | 8602.166
3.738422 | 8614.532
3.742523 | 8626.925
3.746683 | 8639.34
3.750873 | 8651.655
3.755014 | 8663.978
3.759148 | 8676.327
3.763324 | 8688.712
3.767487 | 8701.192
3.771585 | 8713.632
3.775738 | 8726.022
3.779905 | 8738.432
3.784031 | 8750.91
3.788187 | 8763.452
3.79236 | 8775.96875
3.7965 | 8788.390625
3.800644 | 8800.849
3.804824 | 8813.443
3.808991 | 8826.005
3.81307 | 8838.517
3.817229 | 8851.04
3.821415 | 8863.496
3.82554 | 8875.96875
3.829685 | 8888.459
3.833858 | 8901.02
3.837998 | 8913.622
3.842156 | 8926.216
3.84634 | 8938.647
3.850484 | 8951.163
3.854576 | 8963.802
3.858734 | 8976.437
3.862922 | 8989.11
3.867038 | 9001.688
3.871192 | 9014.295
3.875367 | 9026.952
3.879516 | 9039.574
3.883662 | 9052.12
3.887847 | 9064.718
3.892008 | 9077.272
3.896102 | 9089.831
3.900252 | 9102.362
3.904407 | 9114.85
3.908539 | 9127.444
3.912702 | 9139.963
3.916875 | 9152.479
3.921003 | 9165.024
3.925138 | 9177.626
3.92933 | 9190.184
3.933498 | 9202.713
3.937578 | 9215.218
3.941729 | 9227.829
3.945907 | 9240.555
3.950031 | 9253.183
3.954182 | 9265.786
3.958362 | 9278.39
3.962512 | 9290.988
3.966666 | 9303.602
3.970846 | 9316.246
3.974988 | 9328.865
3.979087 | 9341.481
3.983251 | 9354.072
3.987433 | 9366.618
3.991531 | 9379.191
3.995698 | 9391.776
3.999871 | 9404.291
4.004016 | 9416.866
4.00816 | 9429.463
4.01234 | 9442.124
4.016491 | 9454.79
4.020583 | 9467.40625
4.024744 | 9479.946
4.028913 | 9492.485
4.03304 | 9505.112
4.037202 | 9517.779
4.04137 | 9530.436
4.045508 | 9542.982
4.049657 | 9555.515
4.053852 | 9568.131
4.058006 | 9580.881
4.06207 | 9593.715
4.066214 | 9606.53125
4.070406 | 9619.355
4.074535 | 9632.084
4.078679 | 9644.872
4.082854 | 9657.771
4.087004 | 9670.79
4.091151 | 9683.754
4.095351 | 9696.505
4.099499 | 9709.22
4.103585 | 9721.972
4.107744 | 9734.84375
4.111925 | 9747.729
4.116041 | 9760.61
4.120203 | 9773.363
4.124373 | 9786.188
4.128522 | 9798.99
4.132671 | 9811.812
4.136855 | 9824.722
4.141024 | 9837.589
4.145114 | 9850.396
4.14926 | 9863.177
4.153423 | 9875.972
4.157546 | 9888.788
4.161706 | 9901.692
4.165877 | 9914.45
4.170015 | 9927.304
4.17415 | 9940.228
4.178338 | 9953.188
4.182494 | 9966.087
4.186578 | 9978.942
4.190738 | 9991.786
4.194916 | 10004.67
4.199047 | 10017.67
4.203184 | 10030.62
4.207364 | 10043.56
4.211515 | 10056.39
4.21567 | 10069.19
4.219855 | 10081.97
4.223997 | 10094.85
4.228098 | 10107.72
4.232263 | 10120.58
4.236439 | 10133.27
4.24055 | 10145.9
4.244713 | 10158.6
4.248881 | 10171.33
4.253023 | 10184.09
4.257168 | 10196.81
4.261347 | 10209.5
4.265507 | 10222.23
4.269594 | 10235.03125
4.273739 | 10247.82
4.277908 | 10260.72
4.282042 | 10273.6
4.286205 | 10286.58
4.290372 | 10299.59375
4.294508 | 10312.57
4.29865 | 10325.53
4.30285 | 10338.56
4.307024 | 10351.55
4.311102 | 10364.54
4.315243 | 10377.5625
4.319423 | 10390.54
4.323557 | 10403.58
4.327707 | 10416.44
4.331873 | 10429.33
4.336007 | 10442.37
4.340143 | 10455.46
4.344334 | 10468.44
4.348497 | 10481.41
4.352589 | 10494.36
4.356735 | 10507.36
4.360909 | 10520.43
4.365028 | 10533.43
4.369204 | 10546.4
4.373389 | 10559.28
4.377534 | 10572.08
4.38168 | 10584.87
4.385864 | 10597.63
4.390021 | 10610.48
4.394119 | 10623.33
4.39827 | 10636.12
4.40243 | 10648.97
4.406551 | 10661.81
4.410711 | 10674.72
4.414889 | 10687.67
4.419025 | 10700.67
4.423164 | 10713.8
4.427349 | 10727.02
4.431502 | 10740.16
4.435584 | 10753.27
4.439741 | 10766.36
4.44392 | 10779.38
4.44805 | 10792.52
4.452202 | 10805.67
4.456369 | 10818.83
4.460518 | 10831.89
4.464685 | 10844.79
4.468869 | 10857.73
4.473013 | 10870.68
4.477105 | 10883.64
4.481258 | 10896.625
4.485437 | 10909.54
4.48956 | 10922.39
4.493722 | 10935.27
4.497892 | 10948.21
4.502022 | 10961.2
4.506172 | 10974.17
4.51035 | 10987.12
4.514509 | 11000.14
4.518602 | 11013.27
4.522748 | 11026.46
4.526911 | 11039.65
4.531042 | 11052.86
4.535205 | 11066.09375
4.539381 | 11079.33
4.543519 | 11092.57
4.547657 | 11105.88
4.551845 | 11119.19
4.556016 | 11132.35
4.5601 | 11145.44
4.564241 | 11158.57
4.568417 | 11171.78
4.572557 | 11184.95
4.576709 | 11198.06
4.580888 | 11211.05
4.585027 | 11224.14
4.589171 | 11237.28125
4.593362 | 11250.38
4.597509 | 11263.51
4.601612 | 11276.65
4.605774 | 11289.75
4.609949 | 11302.84
4.614054 | 11316
4.618207 | 11329.14
4.622385 | 11342.35
4.62654 | 11355.46
4.630686 | 11368.61
4.634863 | 11381.84375
4.639017 | 11395.14
4.643109 | 11408.47
4.647262 | 11421.75
4.651432 | 11435.02
4.65556 | 11448.37
4.659721 | 11461.82
4.663882 | 11475.25
4.668011 | 11488.64
4.672157 | 11502.01
4.676357 | 11515.44
4.680518 | 11528.78
4.684592 | 11542.13
4.688739 | 11555.5
4.692931 | 11568.88
4.697058 | 11582.2
4.701212 | 11595.41
4.70538 | 11608.62
4.709526 | 11621.87
4.713682 | 11635.04
4.717879 | 11648.07
4.722028 | 11661.13
4.726117 | 11674.23
4.730272 | 11687.36
4.734446 | 11700.35
4.738551 | 11713.28
4.742723 | 11726.28
4.746896 | 11739.41
4.751038 | 11752.59
4.755176 | 11765.75
4.759346 | 11779
4.763507 | 11792.26
4.767615 | 11805.49
4.771762 | 11818.8
4.775921 | 11832.19
4.780045 | 11845.67
4.784211 | 11859.14
4.788388 | 11872.5
4.792527 | 11885.92
4.796668 | 11899.43
4.800853 | 11913
4.805021 | 11926.54
4.809106 | 11939.96
4.813242 | 11953.35
4.817422 | 11966.86
4.821562 | 11980.3125
4.825711 | 11993.67
4.829877 | 12006.95
4.834032 | 12020.11
4.838187 | 12033.27
4.842369 | 12046.42
4.846518 | 12059.59
4.850606 | 12072.77
4.854766 | 12085.9
4.85895 | 12098.96
4.863062 | 12112.12
4.867221 | 12125.42
4.871396 | 12138.82
4.875545 | 12152.1875
4.879702 | 12165.49
4.883882 | 12178.82
4.888033 | 12192.27
4.892124 | 12205.77
4.89626 | 12219.29
4.900431 | 12232.72
4.904569 | 12246.15
4.908724 | 12259.55
4.912895 | 12272.99
4.917018 | 12286.44
4.921168 | 12299.89
4.925363 | 12313.27
4.92953 | 12326.54
4.933607 | 12339.85
4.937752 | 12353.21
4.941929 | 12366.56
4.946064 | 12379.84
4.95022 | 12393.04
4.954395 | 12406.29
4.958536 | 12419.65
4.962682 | 12433.05
4.966874 | 12446.35
4.971027 | 12459.65
4.97512 | 12472.98
4.979281 | 12486.37
4.983452 | 12499.79
4.987557 | 12513.18
4.991721 | 12526.6
4.9959 | 12539.94
5.000041 | 12553.27
5.004185 | 12566.64
5.008354 | 12580.16
5.012508 | 12593.74
5.016614 | 12607.24
5.020768 | 12620.65
5.024931 | 12634.13
5.029059 | 12647.72
5.033211 | 12661.43
5.037389 | 12675.14
5.041535 | 12688.73
5.045689 | 12702.31
5.049879 | 12715.875
5.054037 | 12729.36
5.058112 | 12742.9
5.062266 | 12756.38
5.066459 | 12769.88
5.070592 | 12783.35
5.074723 | 12796.67
5.078881 | 12810.01
5.083031 | 12823.43
5.087183 | 12836.82
5.091365 | 12850.24
5.095497 | 12863.76
5.099598 | 12877.3
5.103755 | 12890.89
5.10793 | 12904.42
5.112056 | 12917.96
5.116221 | 12931.62
5.120403 | 12945.35
5.124542 | 12959.08
5.128685 | 12972.77
5.132883 | 12986.42
5.137051 | 13000.03
5.141138 | 13013.63
5.145285 | 13027.21
5.149451 | 13040.82
5.153582 | 13054.42
5.157747 | 13068.02
5.161912 | 13081.57
5.166035 | 13095.11
5.170178 | 13108.68
5.174364 | 13122.19
5.178532 | 13135.73
5.182615 | 13149.23
5.186766 | 13162.81
5.190941 | 13176.43
5.195065 | 13190.01
5.199216 | 13203.44
5.203398 | 13216.87
5.207546 | 13230.42
5.2117 | 13244.03
5.215883 | 13257.67
5.220021 | 13271.29
5.224117 | 13284.88
5.228285 | 13298.44
5.232463 | 13311.96
5.236568 | 13325.51
5.240721 | 13339.16
5.244898 | 13352.76
5.249053 | 13366.25
5.253194 | 13379.77
5.257367 | 13393.28
5.261524 | 13406.8
5.265618 | 13420.41
5.26978 | 13433.89
5.273944 | 13447.375
5.278072 | 13460.93
5.282231 | 13474.48
5.2864 | 13488.04
5.290534 | 13501.57
5.29469 | 13515.03
5.298887 | 13528.6
5.303051 | 13542.2
5.307122 | 13555.69
5.311264 | 13569.26
5.31545 | 13582.82
5.319589 | 13596.36
5.323734 | 13609.99
5.327896 | 13623.67
5.332041 | 13637.36
5.336186 | 13651.01
5.340378 | 13664.57
5.344532 | 13678.13
5.348618 | 13691.92
5.352773 | 13705.8
5.356944 | 13719.6
5.361061 | 13733.28
5.36523 | 13746.84
5.369409 | 13760.49
5.37355 | 13774.21
5.377689 | 13787.99
5.381871 | 13801.79
5.386045 | 13815.5
5.390151 | 13829.06
5.39429 | 13842.61
5.398455 | 13856.3
5.402571 | 13870.05
5.406732 | 13883.85
5.410916 | 13897.51
5.415052 | 13911.13
5.419191 | 13924.86
5.423374 | 13938.66
5.427531 | 13952.49
5.431619 | 13966.32
5.435771 | 13980.14
5.439945 | 13994.03
5.444071 | 14008.01
5.448216 | 14021.96
5.452394 | 14035.94
5.456548 | 14049.93
5.460707 | 14063.81
5.464896 | 14077.57
5.469033 | 14091.40625
5.473124 | 14105.25
5.47729 | 14119.05
5.48147 | 14132.73
5.485582 | 14146.32
5.489741 | 14159.95
5.493906 | 14173.63
5.498051 | 14187.3
5.50221 | 14200.99
5.506383 | 14214.74
5.510541 | 14228.54
5.514629 | 14242.33
5.518773 | 14256.12
5.52294 | 14269.95
5.527079 | 14283.79
5.531244 | 14297.74
5.535412 | 14311.7
5.539539 | 14325.63
5.543687 | 14339.56
5.547887 | 14353.52
5.552041 | 14367.37
5.556119 | 14381.28
5.560261 | 14395.28125
5.564431 | 14409.26
5.568579 | 14423.25
5.572737 | 14437.07
5.576904 | 14450.91
5.581051 | 14464.81
5.585196 | 14478.71875
5.589363 | 14492.61
5.59353 | 14506.46
5.59764 | 14520.27
5.601798 | 14534.12
5.605972 | 14547.95
5.610083 | 14561.75
5.614245 | 14575.63
5.618431 | 14589.52
5.622575 | 14603.42
5.626717 | 14617.3125
5.630892 | 14631.18
5.635051 | 14645.13
5.639145 | 14659.06
5.643302 | 14672.91
5.647466 | 14686.85
5.651586 | 14700.84375
5.655734 | 14714.8
5.659904 | 14728.69
5.664055 | 14742.5
5.668199 | 14756.41
5.672389 | 14770.47
5.676539 | 14784.52
5.680615 | 14798.51
5.684766 | 14812.54
5.688955 | 14826.52
5.69308 | 14840.57
5.697233 | 14854.67
5.701397 | 14868.7
5.705543 | 14882.72
5.709713 | 14896.61
5.713902 | 14910.35
5.718046 | 14924.14
5.722137 | 14938.03
5.726296 | 14951.81
5.730475 | 14965.5
5.734588 | 14979.05
5.738751 | 14992.61
5.742925 | 15006.28125
5.747059 | 15020.04
5.751198 | 15033.81
5.755387 | 15047.52
5.759546 | 15061.14
5.763641 | 15074.8
5.767789 | 15088.57
5.771947 | 15102.43
5.77608 | 15116.29
5.780247 | 15130.1
5.784413 | 15143.91
5.788554 | 15157.75
5.792694 | 15171.66
5.796885 | 15185.72
5.801056 | 15199.75
5.805139 | 15213.69
5.80928 | 15227.67
5.81346 | 15241.72
5.817578 | 15255.75
5.821735 | 15269.8
5.825909 | 15283.76
5.830047 | 15297.73
5.83419 | 15311.72
5.838372 | 15325.58
5.842516 | 15339.49
5.846638 | 15353.46
5.850805 | 15367.36
5.854973 | 15381.2
5.859089 | 15395.13
5.86324 | 15409.05
5.867419 | 15423
5.871582 | 15436.83
5.875737 | 15450.66
5.879915 | 15464.64
5.884064 | 15478.64
5.888152 | 15492.6
5.892298 | 15506.46
5.89647 | 15520.39
5.900601 | 15534.43
5.904755 | 15548.58
5.908915 | 15562.76
5.913049 | 15576.97
5.917191 | 15591.11
5.921387 | 15605.26
5.92555 | 15619.49
5.929623 | 15633.83
5.933765 | 15648.26
5.937951 | 15662.625
5.94209 | 15676.84375
5.946245 | 15690.96
5.95041 | 15705.16
5.954552 | 15719.35
5.958713 | 15733.65
5.962908 | 15747.76
5.967061 | 15761.79
5.971151 | 15775.77
5.975305 | 15789.74
5.979478 | 15803.65625
5.983591 | 15817.58
5.98776 | 15831.52
5.991939 | 15845.46
5.996071 | 15859.43
6.000206 | 15873.3
6.004375 | 15887.31
6.008545 | 15901.29
6.012654 | 15915.34
6.016795 | 15929.43
6.020953 | 15943.6
6.025079 | 15957.85
6.02924 | 15972.2
6.033418 | 15986.45
6.037561 | 16000.68
6.041703 | 16015
6.045888 | 16029.37
6.050055 | 16043.76
6.054149 | 16058.06
6.058298 | 16072.33
6.062471 | 16086.625
6.066591 | 16100.9
6.070741 | 16115.03125
6.074921 | 16129.16
6.07908 | 16143.35
6.083224 | 16157.51
6.087406 | 16171.58
6.091549 | 16185.64
6.095638 | 16199.71
6.099803 | 16213.77
6.103983 | 16227.76
6.108093 | 16241.74
6.112248 | 16255.82
6.11642 | 16269.98
6.120571 | 16284.01
6.124725 | 16298.01
6.128905 | 16312.11
6.133065 | 16326.27
6.137159 | 16340.45
6.141295 | 16354.57
6.145459 | 16368.69
6.149601 | 16382.82
6.153765 | 16397.05
6.157924 | 16411.25
6.162052 | 16425.51
6.166191 | 16439.76
6.170396 | 16453.95
6.174559 | 16468.07
6.178637 | 16482.22
6.182783 | 16496.47
6.186953 | 16510.72
6.191094 | 16524.91
6.195259 | 16538.86
6.199427 | 16552.81
6.203565 | 16566.86
6.20772 | 16580.85
6.211906 | 16594.74
6.216058 | 16608.53
6.220165 | 16622.32
6.224323 | 16636.07
6.228494 | 16649.83
6.232591 | 16663.54
6.23676 | 16677.25
6.24094 | 16690.97
6.245084 | 16704.68
6.249227 | 16718.48
6.25339 | 16732.39
6.257543 | 16746.38
6.261642 | 16760.3
6.265802 | 16774.22
6.269965 | 16788.25
6.274088 | 16802.41
6.27824 | 16816.77
6.282419 | 16831.125
6.286561 | 16845.31
6.290701 | 16859.48
6.294875 | 16873.8
6.29904 | 16888.15625
6.303135 | 16902.55
6.307294 | 16916.94
6.311484 | 16931.13
6.315608 | 16945.25
6.319753 | 16959.33
6.323925 | 16973.4
6.328078 | 16987.61
6.332231 | 17001.74
6.336414 | 17015.75
6.340548 | 17029.78
6.344653 | 17043.87
6.348807 | 17057.96
6.35299 | 17072.21875
6.357112 | 17086.49
6.361268 | 17100.84375
6.36544 | 17115.3
6.36958 | 17129.7
6.373729 | 17144.14
6.37791 | 17158.65
6.382074 | 17173.09
6.386169 | 17187.57
6.390315 | 17202.07
6.394468 | 17216.6
6.398601 | 17231.13
6.402769 | 17245.59375
6.406938 | 17259.97
6.411065 | 17274.34
6.415212 | 17288.81
6.419402 | 17303.28
6.423567 | 17317.79
6.42765 | 17332.19
6.431796 | 17346.64
6.435975 | 17360.99
6.440098 | 17375.38
6.444258 | 17389.71
6.44844 | 17404
6.45258 | 17418.45
6.456737 | 17432.84
6.460916 | 17447.07
6.465053 | 17461.21
6.469163 | 17475.41
6.473328 | 17489.56
6.477497 | 17503.82
6.4816 | 17518.05
6.485757 | 17532.24
6.489931 | 17546.49
6.494077 | 17560.63
6.498227 | 17574.86
6.502401 | 17589.25
6.506554 | 17603.75
6.510648 | 17618.19
6.514807 | 17632.59375
6.518973 | 17646.93
6.5231 | 17661.29
6.527264 | 17675.79
6.531429 | 17690.26
6.535568 | 17704.66
6.539727 | 17718.90625
6.543915 | 17733.19
6.548072 | 17747.48
6.552144 | 17761.78125
6.556286 | 17776.16
6.560487 | 17790.48
6.564623 | 17804.71
6.56875 | 17818.85
6.572915 | 17833.11
6.577067 | 17847.45
6.581218 | 17861.81
6.585414 | 17875.96
6.589559 | 17890.15
6.593649 | 17904.4
6.597812 | 17918.72
6.601988 | 17933
6.606098 | 17947.34
6.610265 | 17961.73
6.614438 | 17976.13
6.618583 | 17990.58
6.622737 | 18005.03
6.626924 | 18019.66
6.631099 | 18034.2
6.635188 | 18048.69
6.639325 | 18063.18
6.643483 | 18077.81
6.647605 | 18092.42
6.651774 | 18106.98
6.655954 | 18121.42
6.66008 | 18135.8125
6.664221 | 18150.32
6.668408 | 18164.82
6.672563 | 18179.25
6.676653 | 18193.65
6.680808 | 18207.99
6.684985 | 18222.36
6.689111 | 18236.78
6.69325 | 18251.17
6.697431 | 18265.51
6.701589 | 18279.79
6.70575 | 18294.13
6.70993 | 18308.39
6.714066 | 18322.81
6.718154 | 18337.24
6.722322 | 18351.69
6.726499 | 18366
6.730612 | 18380.37
6.734774 | 18394.79
6.738933 | 18409.3
6.743076 | 18423.88
6.747234 | 18438.27
6.751415 | 18452.74
6.755564 | 18467.25
6.75966 | 18481.83
6.763808 | 18496.42
6.767976 | 18510.99
6.772119 | 18525.54
6.77628 | 18540.18
6.780443 | 18554.8
6.784578 | 18569.35
6.788719 | 18583.96
6.792929 | 18598.58
6.797095 | 18613.05
6.801176 | 18627.53
6.805311 | 18642.01
6.809489 | 18656.55
6.813627 | 18671.1
6.81778 | 18685.54
6.821942 | 18700.08
6.826076 | 18714.79
6.830213 | 18729.44
6.834399 | 18744.05
6.838561 | 18758.7
6.84266 | 18773.41
6.846799 | 18788.23
6.850966 | 18803.09375
6.85508 | 18817.94
6.859259 | 18832.79
6.863458 | 18847.6
6.867596 | 18862.35
6.871731 | 18877.24
6.875912 | 18892.13
6.880083 | 18906.99
6.8842 | 18921.8
6.888354 | 18936.46
6.892508 | 18951.1
6.896628 | 18965.77
6.900784 | 18980.47
6.904958 | 18995.07
6.909098 | 19009.61
6.913235 | 19024.18
6.917424 | 19038.87
6.921577 | 19053.58
6.925653 | 19068.2
6.929807 | 19082.85
6.933992 | 19097.51
6.938124 | 19112.28
6.942269 | 19127
6.94643 | 19141.77
6.950575 | 19156.5625
6.954742 | 19171.26
6.958938 | 19185.84
6.963079 | 19200.56
6.967167 | 19215.32
6.971317 | 19230.04
6.975499 | 19244.71875
6.979625 | 19259.23
6.983786 | 19273.78
6.98795 | 19288.42
6.992086 | 19303.05
6.996239 | 19317.67
7.000426 | 19332.2
7.004583 | 19346.73
7.008678 | 19361.26
7.012824 | 19375.86
7.016977 | 19390.39
7.021111 | 19404.9375
7.025286 | 19419.5
7.029456 | 19434.04
7.033573 | 19448.58
7.037711 | 19463.15
7.041909 | 19477.83
7.046087 | 19492.32
7.050177 | 19506.79
7.054304 | 19521.36
7.058485 | 19536.05
7.062616 | 19550.72
7.066762 | 19565.34
7.070954 | 19579.87
7.075101 | 19594.44
7.079247 | 19609.125
7.083429 | 19623.73
7.087572 | 19638.39
7.091683 | 19653.08
7.095841 | 19667.66
7.100011 | 19682.27
7.104117 | 19696.92
7.108269 | 19711.6
7.112452 | 19726.28
7.116606 | 19740.96
7.120753 | 19755.54
7.124921 | 19770.17
7.129077 | 19784.87
7.133175 | 19799.52
7.137338 | 19814.09375
7.141515 | 19828.63
7.145634 | 19843.23
7.149788 | 19857.92
7.153951 | 19872.59
7.158088 | 19887.15
7.162241 | 19901.71
7.166433 | 19916.37
7.170589 | 19931.09
7.174663 | 19945.90625
7.178799 | 19960.82
7.182986 | 19975.71
7.187121 | 19990.56
7.191273 | 20005.48
7.195447 | 20020.43
7.199581 | 20035.52
7.203739 | 20050.57
7.20794 | 20065.49
7.212086 | 20080.34375
7.216177 | 20095.2
7.22034 | 20110.09
7.224507 | 20124.94
7.228623 | 20139.74
7.232795 | 20154.41
7.236964 | 20169.12
7.241107 | 20183.85
7.245243 | 20198.59
7.249417 | 20213.3
7.253585 | 20228.06
7.25769 | 20242.83
7.261839 | 20257.61
7.265992 | 20272.42
7.27011 | 20287.27
7.274277 | 20302.12
7.278464 | 20316.93
7.282603 | 20331.74
7.286741 | 20346.65
7.290928 | 20361.61
7.295087 | 20376.49
7.29917 | 20391.3
7.30331 | 20406.12
7.307483 | 20421.07
7.311611 | 20436.07
7.315748 | 20451.04
7.31992 | 20466.02
7.324092 | 20480.9
7.328241 | 20495.77
7.332426 | 20510.6875
7.336578 | 20525.62
7.340673 | 20540.56
7.344845 | 20555.47
7.34903 | 20570.33
7.353137 | 20585.14
7.357294 | 20599.99
7.361473 | 20614.83
7.365622 | 20629.62
7.369778 | 20644.37
7.373962 | 20659.16
7.37811 | 20674.08
7.382194 | 20688.98
7.386335 | 20703.75
7.390506 | 20718.45
7.394638 | 20733.17
7.398794 | 20748.02
7.402962 | 20762.93
7.407089 | 20777.89
7.41123 | 20792.84
7.415428 | 20807.77
7.419596 | 20822.62
7.423677 | 20837.61
7.427817 | 20852.75
7.431991 | 20867.89
7.436123 | 20882.99
7.44028 | 20897.98
7.444452 | 20912.97
7.4486 | 20928.04
7.452748 | 20943.15
7.456941 | 20958.08
7.461099 | 20972.96
7.465201 | 20987.67
7.469351 | 21002.37
7.473522 | 21017.1
7.477622 | 21031.73
7.481796 | 21046.32
7.485982 | 21060.83
7.490122 | 21075.34
7.494261 | 21089.84375
7.498428 | 21104.43
7.502579 | 21119.05
7.506685 | 21133.65
7.510843 | 21148.24
7.515001 | 21162.89
7.519133 | 21177.64
7.523276 | 21192.46
7.527447 | 21207.27
7.531604 | 21221.99
7.535753 | 21236.76
7.539939 | 21251.64
7.544096 | 21266.54
7.54817 | 21281.43
7.552327 | 21296.29
7.55652 | 21311.0625
7.560648 | 21325.87
7.564782 | 21340.66
7.568946 | 21355.47
7.573099 | 21370.33
7.577262 | 21385.12
7.58144 | 21399.82
7.585567 | 21414.52
7.589661 | 21429.33
7.593822 | 21444.23
7.598008 | 21459.18
7.602134 | 21474.08
7.606285 | 21489.03
7.610459 | 21504.06
7.614615 | 21519.07
7.618761 | 21534.07
7.622964 | 21549.08
7.62713 | 21564.17
7.631215 | 21579.27
7.635352 | 21594.32
7.639508 | 21609.3
7.643634 | 21624.36
7.647807 | 21639.46
7.651971 | 21654.53
7.656099 | 21669.67
7.660232 | 21684.92
7.664426 | 21700.2
7.668598 | 21715.42
7.672678 | 21730.56
7.676822 | 21745.79
7.681007 | 21761.12
7.685134 | 21776.42
7.689284 | 21791.59
7.693469 | 21806.72
7.697614 | 21821.87
7.701768 | 21836.99
7.705952 | 21851.93
7.710092 | 21866.85
7.714196 | 21881.79
7.718371 | 21896.63
7.722543 | 21911.41
7.726642 | 21926.09375
7.73079 | 21940.78
7.734975 | 21955.46
7.739129 | 21970.14
7.74327 | 21984.875
7.747436 | 21999.8
7.751583 | 22014.8
7.755684 | 22029.8
7.759835 | 22044.76
7.764003 | 22059.79
7.768132 | 22074.93
7.772294 | 22090.22
7.776458 | 22105.46
7.780595 | 22120.63
7.784756 | 22135.73
7.788952 | 22150.82
7.793103 | 22165.87
7.797179 | 22180.88
7.801312 | 22195.93
7.80551 | 22210.96
7.809662 | 22225.95
7.813806 | 22240.84
7.817968 | 22255.77
7.822113 | 22270.71
7.826262 | 22285.61
7.830462 | 22300.4
7.834614 | 22315.19
7.838707 | 22330.09
7.842844 | 22344.96
7.847013 | 22359.8
7.851128 | 22374.62
7.855297 | 22389.42
7.859469 | 22404.36
7.863607 | 22419.41
7.867746 | 22434.46
7.871927 | 22449.5
7.876109 | 22464.55
7.880213 | 22479.58
7.884352 | 22494.76
7.888515 | 22510
7.892635 | 22525.23
7.896798 | 22540.52
7.900988 | 22555.55
7.905122 | 22570.61
7.909254 | 22585.71
7.913442 | 22600.89
7.917605 | 22616
7.921694 | 22630.98
7.925844 | 22645.84
7.93002 | 22660.7
7.934145 | 22675.59375
7.938287 | 22690.35
7.94247 | 22705.16
7.946623 | 22719.83
7.950784 | 22734.46
7.954963 | 22749.08
7.959098 | 22763.7
7.963196 | 22778.27
7.967358 | 22792.79
7.971545 | 22807.24
7.975655 | 22821.71
7.979803 | 22836.29
7.98397 | 22850.93
7.988115 | 22865.57
7.992265 | 22880.21
7.996444 | 22894.82
8.000598 | 22909.61
8.00469 | 22924.54
8.008829 | 22939.52
8.013007 | 22954.52
8.017146 | 22969.54
8.021303 | 22984.61
8.025469 | 22999.67
8.029607 | 23014.78125
8.03376 | 23029.89
8.037963 | 23045.04
8.042128 | 23060.12
8.046195 | 23075.14
8.050338 | 23090.2
8.054512 | 23105.27
8.058651 | 23120.33
8.062811 | 23135.25
8.066974 | 23150.25
8.071115 | 23165.25
8.07525 | 23180.3
8.079434 | 23195.24
8.083604 | 23210.18
8.08771 | 23225.15
8.091859 | 23240.15
8.096033 | 23255.18
8.100138 | 23270.22
8.104293 | 23285.35
8.108489 | 23300.45
8.112635 | 23315.5625
8.116781 | 23330.69
8.120957 | 23345.96
8.125109 | 23361.23
8.129209 | 23376.48
8.133363 | 23391.72
8.137526 | 23406.97
8.141645 | 23422.24
8.145801 | 23437.54
8.14998 | 23452.77
8.154122 | 23467.98
8.158271 | 23483.1875
8.162454 | 23498.38
8.166611 | 23513.55
8.170683 | 23528.65
8.174841 | 23543.72
8.179027 | 23558.8
8.183163 | 23573.85
8.187305 | 23588.83
8.191466 | 23603.73
8.19562 | 23618.6
8.199786 | 23633.47
8.203975 | 23648.32
8.208115 | 23663.26
8.212201 | 23678.26
8.216353 | 23693.21
8.220535 | 23708.1
8.224653 | 23722.96
8.228815 | 23737.96
8.232982 | 23753.07
8.237119 | 23768.25
8.241256 | 23783.4
8.245451 | 23798.52
8.249611 | 23813.62
8.253702 | 23828.84
8.257851 | 23844.1
8.26201 | 23859.34
8.266145 | 23874.64
8.270322 | 23889.89
8.274491 | 23905.09
8.278624 | 23920.29
8.282765 | 23935.5
8.28696 | 23950.64
8.291135 | 23965.66
8.295222 | 23980.53
8.29936 | 23995.46
8.303538 | 24010.47
8.307655 | 24025.36
8.311806 | 24040.11
8.315986 | 24054.89
8.32012 | 24069.75
8.324256 | 24084.75
8.328433 | 24099.81
8.332577 | 24114.9
8.336689 | 24130.05
8.340857 | 24145.13
8.345031 | 24160.21
8.349142 | 24175.47
8.353292 | 24190.81
8.357481 | 24206.17
8.361657 | 24221.38
8.365808 | 24236.43
8.369978 | 24251.55
8.37413 | 24266.74
8.378216 | 24281.88
8.382375 | 24296.96
8.386546 | 24312.01
8.390672 | 24326.99
8.394818 | 24342.03
8.398981 | 24357.02
8.40312 | 24371.99
8.407276 | 24386.94
8.41147 | 24401.90625
8.415625 | 24416.82
8.419692 | 24431.76
8.423835 | 24446.67
8.428029 | 24461.52
8.432168 | 24476.36
8.436311 | 24491.25
8.440485 | 24506.17
8.444618 | 24521.08
8.448769 | 24535.99
8.45297 | 24550.79
8.457123 | 24565.59
8.461215 | 24580.44
8.465366 | 24595.4375
8.469534 | 24610.43
8.473649 | 24625.34
8.477824 | 24640.19
8.481996 | 24655.1
8.486131 | 24670.13
8.490268 | 24685.2
8.494452 | 24700.34
8.498622 | 24715.46875
8.502719 | 24730.63
8.506864 | 24745.82
8.511024 | 24761.07
8.515145 | 24776.37
8.51931 | 24791.75
8.523492 | 24807.08
8.527633 | 24822.375
8.531768 | 24837.71875
8.535954 | 24853.06
8.540121 | 24868.39
8.544218 | 24883.65
8.548369 | 24898.87
8.552544 | 24914.15
8.556661 | 24929.46
8.560803 | 24944.64
8.564984 | 24959.8
8.56914 | 24974.99
8.573285 | 24990.25
8.577462 | 25005.52
8.581611 | 25020.83
8.585692 | 25036.2
8.589849 | 25051.56
8.594035 | 25066.88
8.59814 | 25082.21875
8.602294 | 25097.67
8.606474 | 25113.15
8.610631 | 25128.53
8.614809 | 25143.76
8.618981 | 25159.01
8.62313 | 25174.33
8.627226 | 25189.57
8.631367 | 25204.72
8.635549 | 25219.79
8.639696 | 25234.89
8.643849 | 25250.04
8.64801 | 25265.2
8.652125 | 25280.3
8.656267 | 25295.4
8.660467 | 25310.48
8.664638 | 25325.54
8.668713 | 25340.69
8.672849 | 25355.97
8.677024 | 25371.27
8.681152 | 25386.39
8.685308 | 25401.42
8.689491 | 25416.51
8.693632 | 25431.74
8.69778 | 25447
8.701962 | 25462.125
8.706125 | 25477.09
8.710227 | 25491.99
8.714383 | 25506.93
8.718554 | 25521.87
8.722654 | 25536.81
8.726821 | 25551.68
8.731014 | 25566.46
8.735159 | 25581.21
8.739294 | 25596.01
8.743459 | 25610.83
8.747615 | 25625.75
8.751725 | 25640.63
8.755882 | 25655.33
8.760043 | 25670.15
8.764163 | 25685.02
8.768316 | 25699.9375
8.772493 | 25714.78
8.776644 | 25729.52
8.780786 | 25744.26
8.784963 | 25759.18
8.78911 | 25774.08
8.79319 | 25788.92
8.797352 | 25803.79
8.801547 | 25818.53125
8.805657 | 25833.34
8.809801 | 25848.12
8.813977 | 25862.96
8.818128 | 25877.87
8.822302 | 25892.71
8.826483 | 25907.35
8.830612 | 25922.07
8.834707 | 25936.86
8.83888 | 25951.64
8.843067 | 25966.38
8.84719 | 25981.03
8.851337 | 25995.67
8.855507 | 26010.3
8.859648 | 26024.82
8.863798 | 26039.23
8.867985 | 26053.57
8.872152 | 26067.8
8.876245 | 26081.95
8.88038 | 26095.92
8.884539 | 26109.79
8.88867 | 26123.46
8.892839 | 26136.98
8.897005 | 26150.27
8.901135 | 26163.33
8.905273 | 26176.1
8.909452 | 26188.38
8.913625 | 26199.99
8.91772 | 26210.68
8.92186 | 26220.3
8.926032 | 26228.1875
8.930148 | 26233.42
8.9385 | 26226.86
8.942648 | 26194.43
8.946796 | 26117.04
8.950976 | 26016.49
8.955132 | 25905.82
8.959238 | 25789.76
8.963406 | 25670.68
8.967589 | 25550.35
8.971695 | 25430.13
8.975842 | 25312.23
8.980021 | 25200.78
8.984171 | 25112.94
8.988319 | 25068.96
8.992486 | 25047.17
8.996627 | 25034.75
9.000719 | 25027.21
9.004883 | 25022.62
9.009055 | 25019.87
9.013178 | 25018.69
9.025625 | 25019.88
9.02979 | 25021.2
9.033989 | 25023.04
9.038141 | 25025.24
9.042203 | 25027.73
9.046345 | 25030.44
9.050548 | 25033.39
9.054688 | 25036.41
9.058814 | 25039.69
9.062965 | 25043.32
9.067121 | 25047.12
9.07128 | 25051.04
9.075482 | 25054.78125
9.079636 | 25058.62
9.083722 | 25062.66
9.08788 | 25066.78
9.092059 | 25070.90625
9.096178 | 25075
9.100355 | 25079.04
9.104524 | 25083.08
9.10866 | 25087.18
9.112809 | 25091.27
9.117 | 25095.52
9.121167 | 25099.77
9.125262 | 25104.03
9.129401 | 25108.43
9.133554 | 25112.98
9.137671 | 25117.69
9.141834 | 25122.45
9.146016 | 25127.2
9.150151 | 25132.03
9.154287 | 25137.05
9.158471 | 25142.18
9.162629 | 25147.21
9.16672 | 25152.14
9.170872 | 25156.9
9.175048 | 25161.56
9.179171 | 25166.15625
9.183318 | 25170.6
9.187497 | 25174.84
9.191659 | 25178.84
9.195819 | 25182.61
9.200004 | 25186.11
9.204141 | 25189.5
9.208228 | 25192.77
9.212404 | 25195.91
9.216585 | 25198.86
9.220697 | 25201.71
9.224847 | 25204.49
9.22901 | 25207.22
9.233153 | 25209.84
9.237307 | 25212.25
9.241491 | 25214.59375
9.245638 | 25216.93
9.249729 | 25219.13
9.253866 | 25221.16
9.258033 | 25223.05
9.262172 | 25224.74
9.266336 | 25226.39
9.270511 | 25227.96
9.274635 | 25229.47
9.278785 | 25230.94
9.282989 | 25232.44
9.287159 | 25233.81
9.291235 | 25235.21
9.29537 | 25236.67
9.299553 | 25238.18
9.303694 | 25239.68
9.307849 | 25241.06
9.312006 | 25242.44
9.316133 | 25243.83
9.32027 | 25245.17
9.324463 | 25246.35
9.328644 | 25247.44
9.33273 | 25248.44
9.336866 | 25249.47
9.345167 | 25251.43
9.353529 | 25253.31
9.361812 | 25255.24
9.365987 | 25256.31
9.370146 | 25257.48
9.374249 | 25258.7
9.378406 | 25259.87
9.382569 | 25261.08
9.386689 | 25262.27
9.390845 | 25263.53125
9.395023 | 25264.79
9.399168 | 25266.09
9.403308 | 25267.43
9.407488 | 25268.85
9.411646 | 25270.25
9.415723 | 25271.65
9.419881 | 25273.03
9.424071 | 25274.43
9.42819 | 25275.92
9.432335 | 25277.32
9.436502 | 25278.7
9.440656 | 25280.02
9.44482 | 25281.31
9.449012 | 25282.54
9.453154 | 25283.8
9.457235 | 25285.07
9.461393 | 25286.3
9.465577 | 25287.4
9.469698 | 25288.48
9.473855 | 25289.73
9.478026 | 25291.08
9.482152 | 25292.42
9.48629 | 25293.66
9.490483 | 25294.87
9.494644 | 25296.15
9.498739 | 25297.5
9.502883 | 25298.86
9.507037 | 25300.28
9.51117 | 25301.68
9.515345 | 25302.96
9.51952 | 25304.21
9.523653 | 25305.42
9.527793 | 25306.59
9.531987 | 25307.72
9.540251 | 25309.43
9.548563 | 25310.91
9.556837 | 25311.93
9.569317 | 25313.07
9.581754 | 25314.39
9.590079 | 25315.55
9.598324 | 25317.05
9.606671 | 25318.67
9.614972 | 25320.12
9.623235 | 25321.42
9.648161 | 25321.95
9.673067 | 25321.48
9.698014 | 25322.16
9.727036 | 25320.87
9.743648 | 25319.81
9.768531 | 25318.7
9.797561 | 25318.24
9.822496 | 25317.33
9.839087 | 25315.875
9.85153 | 25314.72
9.86402 | 25313.54
9.880579 | 25312.53
9.905508 | 25311.57
9.934526 | 25311.03
9.963587 | 25312.07
9.984321 | 25313.33
10.00507 | 25314.44
10.03002 | 25315.01
10.05899 | 25314.14
10.08389 | 25313.38
10.10469 | 25312.2
10.12127 | 25311.15
10.13373 | 25309.88
10.14619 | 25308.52
10.15868 | 25307.17
10.17107 | 25305.96
10.18353 | 25304.76
10.19601 | 25303.5
10.20843 | 25302.11
10.22086 | 25300.66
10.23334 | 25299.14
10.24576 | 25297.66
10.25409 | 25296.28125
10.26236 | 25294.83
10.27067 | 25292.64
10.27483 | 25291.33
10.27902 | 25289.96
10.28318 | 25288.62
10.28726 | 25287.11
10.29139 | 25285.5
10.29558 | 25283.83
10.29972 | 25282.07
10.30387 | 25280.23
10.30803 | 25278.52
10.31217 | 25276.85
10.31631 | 25275.1
10.32051 | 25273.19
10.32467 | 25271.21
10.32876 | 25269.42
10.3329 | 25267.75
10.33708 | 25266.05
10.3412 | 25264.33
10.34537 | 25262.69
10.34953 | 25261.22
10.35368 | 25259.95
10.35782 | 25258.8
10.362 | 25257.79
10.3703 | 25256.32
10.39933 | 25256.99
10.40766 | 25258.49
10.4159 | 25259.84375
10.42421 | 25261.26
10.43253 | 25262.46
10.44503 | 25263.53
10.47404 | 25263.82
10.50308 | 25263.37
10.52802 | 25262.11
10.53626 | 25260.625
10.54457 | 25258.8
10.54871 | 25257.69
10.55287 | 25256.36
10.55704 | 25255
10.56118 | 25253.68
10.56532 | 25252.25
10.56951 | 25250.77
10.57368 | 25249.3
10.57778 | 25247.83
10.58193 | 25246.42
10.5861 | 25244.93
10.59021 | 25243.38
10.59438 | 25241.98
10.59857 | 25240.67
10.60272 | 25239.45
10.60686 | 25238.4
10.61518 | 25236.54
10.62343 | 25234.99
10.63586 | 25233.58
10.64418 | 25232.42
10.65252 | 25231.27
10.66074 | 25229.95
10.66909 | 25228.27
10.67736 | 25226.45
10.68569 | 25224.64
10.68986 | 25223.63
10.69405 | 25222.57
10.69818 | 25221.5
10.70227 | 25220.32
10.70643 | 25219.17
10.71061 | 25217.88
10.71473 | 25216.45
10.71889 | 25215.05
10.72306 | 25213.57
10.7272 | 25212.01
10.73133 | 25210.32
10.73552 | 25208.57
10.73969 | 25206.96
10.74378 | 25205.54
10.74792 | 25204.08
10.75207 | 25202.6
10.7562 | 25201.15625
10.76037 | 25199.65
10.76455 | 25198.22
10.76869 | 25196.78
10.77283 | 25195.39
10.77701 | 25193.95
10.7812 | 25192.35
10.78528 | 25190.55
10.78941 | 25188.79
10.79359 | 25187.05
10.79771 | 25185.24
10.80187 | 25183.27
10.80605 | 25181.1
10.81018 | 25178.98
10.81432 | 25176.81
10.8185 | 25174.45
10.82264 | 25171.82
10.82676 | 25168.94
10.83094 | 25165.84
10.83512 | 25162.8
10.83923 | 25159.88
10.84337 | 25157.24
10.84755 | 25154.97
10.85173 | 25153
10.85588 | 25151.53125
10.87244 | 25153.4
10.87662 | 25155.69
10.88075 | 25158.76
10.88489 | 25162.54
10.88905 | 25166.89
10.89318 | 25171.76
10.89733 | 25177.05
10.90153 | 25182.86
10.90568 | 25189.14
10.90976 | 25195.86
10.9139 | 25202.99
10.9181 | 25210.39
10.92224 | 25217.96
10.92638 | 25225.71
10.93055 | 25233.7
10.93469 | 25241.86
10.93885 | 25250.17
10.94306 | 25258.43
10.94721 | 25266.76
10.95129 | 25275.24
10.95545 | 25283.75
10.95961 | 25292.33
10.96373 | 25300.91
10.9679 | 25309.52
10.97207 | 25318.22
10.97621 | 25326.98
10.98034 | 25335.7
10.98451 | 25344.48
10.98868 | 25353.1875
10.99279 | 25361.82
10.99693 | 25370.4375
11.00109 | 25379.04
11.00521 | 25387.7
11.00937 | 25396.26
11.01356 | 25404.52
11.0177 | 25412.71
11.02184 | 25420.9
11.02603 | 25428.99
11.03019 | 25436.89
11.03428 | 25444.56
11.03844 | 25452.15
11.04262 | 25459.59
11.04674 | 25466.81
11.05088 | 25473.84
11.05505 | 25480.79
11.05922 | 25487.68
11.06337 | 25494.39
11.06753 | 25500.97
11.07167 | 25507.5
11.07576 | 25513.92
11.07993 | 25520.21
11.08412 | 25526.40625
11.08822 | 25532.6
11.09238 | 25538.75
11.09654 | 25544.82
11.10068 | 25550.72
11.10486 | 25556.45
11.10904 | 25562.16
11.1132 | 25567.83
11.11729 | 25573.47
11.12142 | 25578.88
11.1256 | 25584.18
11.12975 | 25589.32
11.13391 | 25594.48
11.13807 | 25599.6
11.1422 | 25604.55
11.14634 | 25609.44
11.15054 | 25614.17
11.1547 | 25618.82
11.15878 | 25623.41
11.16292 | 25628
11.1671 | 25632.43
11.17123 | 25636.76
11.17539 | 25640.88
11.17957 | 25644.95
11.1837 | 25649.05
11.18785 | 25653.125
11.19204 | 25656.98
11.1962 | 25660.64
11.2003 | 25664.29
11.20445 | 25668.04
11.20862 | 25671.75
11.21271 | 25675.4
11.21687 | 25678.95
11.22107 | 25682.43
11.22522 | 25685.85
11.22936 | 25689.25
11.23352 | 25692.8
11.23767 | 25696.38
11.24179 | 25699.79
11.24594 | 25702.99
11.2501 | 25706.28
11.25423 | 25709.63
11.25838 | 25713.02
11.26256 | 25716.29
11.26671 | 25719.5
11.27086 | 25722.61
11.27504 | 25725.73
11.27919 | 25728.8125
11.28327 | 25731.88
11.28744 | 25734.95
11.29163 | 25737.91
11.29574 | 25740.84
11.29987 | 25743.74
11.30405 | 25746.65
11.30821 | 25749.54
11.31237 | 25752.43
11.31656 | 25755.22
11.32069 | 25758.125
11.32478 | 25761.09375
11.32893 | 25764.01
11.33312 | 25766.89
11.33724 | 25769.7
11.3414 | 25772.63
11.34557 | 25775.59375
11.34971 | 25778.52
11.35385 | 25781.42
11.35805 | 25784.25
11.36222 | 25787.01
11.3663 | 25789.77
11.37044 | 25792.51
11.3746 | 25795.21
11.37874 | 25797.89
11.38291 | 25800.4375
11.38708 | 25802.92
11.39121 | 25805.38
11.39534 | 25807.85
11.39953 | 25810.33
11.40371 | 25812.72
11.4078 | 25815.05
11.41195 | 25817.48
11.41611 | 25820
11.42022 | 25822.47
11.42439 | 25824.82
11.42857 | 25827.22
11.43271 | 25829.7
11.43687 | 25832.19
11.44105 | 25834.59
11.44519 | 25836.99
11.4493 | 25839.36
11.45346 | 25841.69
11.45763 | 25843.99
11.46174 | 25846.36
11.46589 | 25848.75
11.47007 | 25851.15
11.47422 | 25853.49
11.47837 | 25855.84375
11.48254 | 25858.29
11.4867 | 25860.7
11.49079 | 25863.18
11.49494 | 25865.62
11.49912 | 25868.02
11.50324 | 25870.45
11.50739 | 25872.97
11.51156 | 25875.33
11.5157 | 25877.63
11.51987 | 25879.93
11.52407 | 25882.32
11.52821 | 25884.82
11.53226 | 25887.25
11.53641 | 25889.59
11.54061 | 25891.96
11.54475 | 25894.24
11.54887 | 25896.57
11.55304 | 25899.06
11.5572 | 25901.64
11.56134 | 25904.13
11.56555 | 25906.48
11.5697 | 25908.77
11.57378 | 25911.21
11.57795 | 25913.74
11.58212 | 25916.22
11.58623 | 25918.68
11.59041 | 25921.07
11.59458 | 25923.47
11.59872 | 25925.9
11.60287 | 25928.3
11.60706 | 25930.74
11.61125 | 25933.16
11.61534 | 25935.52
11.61947 | 25937.8
11.62363 | 25940.11
11.62775 | 25942.45
11.63191 | 25944.78
11.63609 | 25946.94
11.64023 | 25949.1
11.64436 | 25951.37
11.64854 | 25953.69
11.6527 | 25955.95
11.65679 | 25958.15
11.66095 | 25960.38
11.66512 | 25962.74
11.66924 | 25965.14
11.67338 | 25967.48
11.67756 | 25969.9
11.68172 | 25972.21875
11.68588 | 25974.53125
11.69007 | 25976.84
11.6942 | 25979.21
11.69828 | 25981.54
11.70246 | 25983.84
11.70664 | 25985.9375
11.71075 | 25988.15
11.7149 | 25990.43
11.71907 | 25992.6875
11.72323 | 25994.93
11.72738 | 25997.06
11.73156 | 25999.17
11.73571 | 26001.37
11.7398 | 26003.67
11.74394 | 26005.93
11.74812 | 26008.25
11.75225 | 26010.47
11.75642 | 26012.71875
11.76058 | 26015.05
11.76471 | 26017.36
11.76886 | 26019.65
11.77307 | 26021.95
11.77724 | 26024.17
11.78131 | 26026.38
11.78544 | 26028.63
11.78962 | 26030.84
11.79375 | 26033.05
11.79791 | 26035.21
11.80206 | 26037.38
11.80618 | 26039.71
11.81031 | 26042.14
11.81451 | 26044.5
11.8187 | 26046.81
11.82279 | 26049.03
11.82692 | 26051.36
11.8311 | 26053.74
11.83523 | 26056.06
11.83941 | 26058.33
11.8436 | 26060.45
11.84774 | 26062.44
11.85188 | 26064.4
11.85607 | 26066.4
11.86023 | 26068.43
11.86434 | 26070.45
11.86849 | 26072.35
11.87264 | 26074.26
11.87676 | 26076.125
11.88092 | 26078.08
11.88511 | 26080.04
11.88926 | 26082.02
11.89339 | 26084.12
11.89756 | 26086.3
11.90171 | 26088.44
11.90579 | 26090.56
11.90994 | 26092.72
11.91413 | 26094.87
11.91826 | 26097.13
11.9224 | 26099.375
11.92656 | 26101.69
11.93071 | 26103.96
11.93488 | 26106.06
11.93908 | 26108.08
11.94321 | 26110.15
11.9473 | 26112.29
11.95146 | 26114.38
11.95565 | 26116.39
11.95977 | 26118.31
11.96393 | 26120.26
11.96809 | 26122.21875
11.97223 | 26124.2
11.97637 | 26126.18
11.98057 | 26128.13
11.98473 | 26130.15
11.98882 | 26132.21
11.99295 | 26134.23
11.99711 | 26136.28125
12.00125 | 26138.4
12.00542 | 26140.48
12.00959 | 26142.58
12.01373 | 26144.76
12.01786 | 26147.01
12.02204 | 26149.28125
12.02622 | 26151.39
12.03031 | 26153.48
12.03445 | 26155.71
12.03862 | 26158.03
12.04275 | 26160.27
12.0469 | 26162.46
12.05109 | 26164.56
12.05523 | 26166.63
12.05937 | 26168.71875
12.06356 | 26170.8125
12.06771 | 26172.91
12.07182 | 26174.94
12.07597 | 26176.9
12.08015 | 26178.91
12.08425 | 26180.90625
12.0884 | 26182.91
12.09258 | 26184.93
12.09675 | 26186.86
12.1009 | 26188.83
12.10506 | 26190.79
12.10921 | 26192.82
12.11331 | 26194.85
12.11748 | 26196.8
12.12165 | 26198.6
12.12577 | 26200.55
12.12992 | 26202.63
12.13408 | 26204.67
12.13822 | 26206.73
12.14237 | 26208.6875
12.14656 | 26210.66
12.15072 | 26212.69
12.1548 | 26214.69
12.15893 | 26216.79
12.16313 | 26218.88
12.16726 | 26220.89
12.1714 | 26222.79
12.17558 | 26224.75
12.17972 | 26226.71
12.18389 | 26228.68
12.18809 | 26230.53
12.19223 | 26232.31
12.19633 | 26234.15
12.20047 | 26235.96
12.20464 | 26237.73
12.20876 | 26239.4
12.21293 | 26241.06
12.21711 | 26242.78
12.22125 | 26244.53
12.22538 | 26246.22
12.22955 | 26248
12.23372 | 26249.77
12.23783 | 26251.63
12.24197 | 26253.51
12.24612 | 26255.40625
12.25024 | 26257.37
12.25441 | 26259.35
12.25859 | 26261.29
12.26273 | 26263.24
12.26688 | 26265.27
12.27105 | 26267.3125
12.27521 | 26269.34
12.2793 | 26271.2
12.28344 | 26273.06
12.2876 | 26275.07
12.29173 | 26277.04
12.29589 | 26278.89
12.30008 | 26280.68
12.30423 | 26282.42
12.30839 | 26284.12
12.31257 | 26285.86
12.31672 | 26287.57
12.32081 | 26289.28
12.32497 | 26290.95
12.32917 | 26292.54
12.33328 | 26294.2
12.33743 | 26295.95
12.34161 | 26297.74
12.34576 | 26299.46
12.34993 | 26301.12
12.3541 | 26302.83
12.35825 | 26304.68
12.36233 | 26306.49
12.36646 | 26308.27
12.37064 | 26309.98
12.37478 | 26311.69
12.37893 | 26313.47
12.38309 | 26315.29
12.38722 | 26317.15
12.39136 | 26319
12.39556 | 26320.76
12.39973 | 26322.46
12.4038 | 26324.25
12.40795 | 26326.11
12.41213 | 26327.95
12.41626 | 26329.75
12.42043 | 26331.4
12.42459 | 26333.0625
12.42874 | 26334.77
12.43289 | 26336.5
12.43708 | 26338.14
12.44124 | 26339.68
12.44534 | 26341.23
12.44949 | 26342.77
12.45366 | 26344.43
12.45775 | 26346
12.46193 | 26347.54
12.46611 | 26349.06
12.47025 | 26350.65
12.47439 | 26352.33
12.47856 | 26354.05
12.48271 | 26355.85
12.48681 | 26357.55
12.49097 | 26359.23
12.49514 | 26360.91
12.49926 | 26362.72
12.50341 | 26364.64
12.50758 | 26366.48
12.51173 | 26368.17
12.51589 | 26369.84
12.52008 | 26371.63
12.52424 | 26373.37
12.52831 | 26375.09
12.53247 | 26376.81
12.53667 | 26378.49
12.54078 | 26380.15
12.5449 | 26381.72
12.54907 | 26383.39
12.55322 | 26385.1
12.55739 | 26386.77
12.56156 | 26388.27
12.5657 | 26389.82
12.5698 | 26391.51
12.57396 | 26393.13
12.57814 | 26394.7
12.58227 | 26396.31
12.58642 | 26398.03
12.5906 | 26399.78125
12.59475 | 26401.43
12.59889 | 26403.13
12.60309 | 26404.9
12.60727 | 26406.67
12.61135 | 26408.41
12.61549 | 26410.15
12.61965 | 26411.88
12.62378 | 26413.55
12.62795 | 26415.21
12.63212 | 26416.81
12.63624 | 26418.54
12.64037 | 26420.15
12.64457 | 26421.76
12.64874 | 26423.34
12.65283 | 26424.87
12.65698 | 26426.54
12.66114 | 26428.14
12.66526 | 26429.75
12.66942 | 26431.18
12.67361 | 26432.62
12.67776 | 26434.07
12.68192 | 26435.61
12.68609 | 26436.98
12.69023 | 26438.33
12.69433 | 26439.63
12.6985 | 26440.87
12.70267 | 26442.24
12.70677 | 26443.59
12.71093 | 26444.96
12.7151 | 26446.35
12.71925 | 26447.67
12.72341 | 26449.02
12.72757 | 26450.58
12.73172 | 26452.16
12.73582 | 26453.74
12.73997 | 26455.28
12.74415 | 26456.75
12.74827 | 26458.33
12.75242 | 26460
12.75659 | 26461.57
12.76074 | 26463.08
12.7649 | 26464.51
12.7691 | 26465.9
12.77326 | 26467.36
12.77734 | 26468.8
12.78146 | 26470.18
12.78566 | 26471.51
12.78981 | 26472.78
12.79394 | 26474.05
12.79811 | 26475.42
12.80225 | 26476.82
12.80639 | 26478.2
12.81059 | 26479.48
12.81474 | 26480.79
12.81883 | 26482.23
12.82298 | 26483.79
12.82714 | 26485.24
12.83125 | 26486.69
12.83542 | 26488.13
12.83961 | 26489.64
12.84375 | 26491.19
12.84789 | 26492.72
12.85207 | 26494.3
12.85625 | 26495.8
12.86035 | 26497.21
12.86449 | 26498.62
12.86865 | 26500.16
12.87278 | 26501.68
12.87694 | 26503.17
12.88113 | 26504.5
12.88526 | 26505.81
12.88939 | 26507.24
12.89358 | 26508.68
12.89773 | 26510.06
12.90183 | 26511.37
12.90598 | 26512.67
12.91016 | 26513.97
12.91428 | 26515.28
12.91842 | 26516.52
12.9226 | 26517.77
12.92676 | 26518.96
12.93092 | 26520.21
12.9351 | 26521.41
12.93924 | 26522.69
12.94332 | 26524.06
12.94748 | 26525.39
12.95167 | 26526.61
12.95578 | 26527.875
12.95994 | 26529.21
12.9641 | 26530.64
12.96824 | 26532.07
12.9724 | 26533.375
12.97658 | 26534.71
12.98074 | 26536.1
12.98483 | 26537.46
12.98897 | 26538.76
12.99316 | 26540.17
12.99729 | 26541.51
13.00145 | 26542.89
13.00561 | 26544.21
13.00975 | 26545.54
13.01389 | 26546.81
13.0181 | 26548.06
13.02225 | 26549.25
13.02632 | 26550.46
13.03046 | 26551.77
13.03464 | 26553.04
13.03878 | 26554.3
13.04294 | 26555.52
13.0471 | 26556.82
13.05125 | 26558.19
13.05539 | 26559.59
13.05956 | 26560.99
13.06374 | 26562.36
13.06785 | 26563.77
13.072 | 26565.23
13.07618 | 26566.64
13.08027 | 26568.04
13.08444 | 26569.4
13.08863 | 26570.74
13.09278 | 26572.1
13.09692 | 26573.43
13.10109 | 26574.75
13.10525 | 26576.07
13.10936 | 26577.27
13.11351 | 26578.4
13.11767 | 26579.58
13.12179 | 26580.79
13.12594 | 26581.97
13.13011 | 26583.02
13.13841 | 26584.99
13.1426 | 26586.11
13.14675 | 26587.21
13.15082 | 26588.26
13.15917 | 26590.23
13.16329 | 26591.31
13.16743 | 26592.45
13.1716 | 26593.6
13.17575 | 26594.71875
13.17991 | 26595.79
13.18411 | 26596.86
13.18825 | 26597.98
13.19234 | 26599.21875
13.19648 | 26600.46875
13.20067 | 26601.68
13.2048 | 26602.75
13.20895 | 26603.84375
13.21312 | 26605.07
13.21725 | 26606.36
13.2214 | 26607.56
13.2256 | 26608.67
13.22976 | 26609.75
13.23385 | 26610.92
13.23799 | 26612.07
13.24215 | 26613.24
13.24628 | 26614.44
13.25046 | 26615.58
13.25463 | 26616.65
13.25876 | 26617.76
13.2629 | 26618.93
13.26709 | 26620.12
13.27127 | 26621.25
13.27949 | 26623.31
13.28366 | 26624.49
13.28777 | 26625.66
13.29192 | 26626.74
13.2961 | 26627.78
13.30025 | 26628.85
13.30439 | 26630.02
13.30857 | 26631.15
13.3127 | 26632.28
13.31683 | 26633.43
13.321 | 26634.49
13.32517 | 26635.51
13.32928 | 26636.56
13.33343 | 26637.69
13.33762 | 26638.89
13.3418 | 26639.94
13.35012 | 26642.02
13.35427 | 26643.1
13.35836 | 26644.15
13.36669 | 26646.16
13.37082 | 26647.2
13.37496 | 26648.26
13.37912 | 26649.27
13.38325 | 26650.28
13.3916 | 26652.3
13.39576 | 26653.39
13.39983 | 26654.55
13.40396 | 26655.7
13.40815 | 26656.74
13.41229 | 26657.78125
13.41644 | 26658.86
13.42062 | 26659.9375
13.42475 | 26661.08
13.4289 | 26662.22
13.43726 | 26664.08
13.4455 | 26665.83
13.4538 | 26667.55
13.46214 | 26669.15
13.47041 | 26670.67
13.47876 | 26672.25
13.487 | 26674.01
13.49529 | 26675.84375
13.50363 | 26677.73
13.51191 | 26679.79
13.5161 | 26680.9375
13.52025 | 26682
13.52849 | 26683.96
13.53268 | 26685.04
13.5368 | 26686.14
13.54511 | 26688.14
13.55342 | 26690.08
13.56174 | 26691.93
13.56584 | 26692.9375
13.57419 | 26694.69
13.58245 | 26696.49
13.59077 | 26698.2
13.59912 | 26699.8
13.60736 | 26701.52
13.61568 | 26703.08
13.62397 | 26704.67
13.63226 | 26706.34
13.64059 | 26708.02
13.64885 | 26709.74
13.65715 | 26711.66
13.66546 | 26713.26
13.67377 | 26715
13.68211 | 26716.62
13.69037 | 26717.85
13.69869 | 26719.17
13.70696 | 26720.46
13.71529 | 26721.49
13.7236 | 26722.76
13.73186 | 26724.21
13.74017 | 26725.6
13.74844 | 26727.45
13.75677 | 26729.28
13.76508 | 26731.15
13.77332 | 26733.14
13.78169 | 26734.9
13.78994 | 26736.42
13.79827 | 26738.06
13.80662 | 26739.57
13.81485 | 26741
13.82321 | 26742.6
13.83149 | 26744.21
13.83978 | 26745.79
13.84812 | 26747.12
13.85638 | 26748.63
13.86467 | 26750.07
13.87297 | 26751.46
13.88127 | 26752.99
13.88959 | 26754.62
13.89786 | 26755.98
13.90617 | 26757.46
13.91446 | 26758.79
13.92279 | 26759.95
13.93112 | 26761.12
13.93937 | 26762.2
13.94771 | 26763.37
13.95596 | 26764.54
13.9643 | 26765.59
13.97261 | 26766.89
13.98084 | 26768.33
13.98918 | 26769.57
13.99746 | 26771.1875
14.00576 | 26772.68
14.01413 | 26773.99
14.02233 | 26775.36
14.03069 | 26776.64
14.04311 | 26778.02
14.05143 | 26779.26
14.06386 | 26780.44
14.07631 | 26781.72
14.08879 | 26783.2
14.09713 | 26784.26
14.10541 | 26785.41
14.11369 | 26786.67
14.12197 | 26788.06
14.13442 | 26789.6
14.14276 | 26790.83
14.15519 | 26792.26
14.16763 | 26793.6875
14.18014 | 26794.76
14.19253 | 26795.8
14.20914 | 26797.17
14.22161 | 26798.49
14.22986 | 26799.75
14.23817 | 26801.09375
14.24647 | 26802.24
14.25477 | 26803.38
14.26314 | 26804.54
14.27551 | 26805.77
14.28798 | 26807.03125
14.30042 | 26808.29
14.31287 | 26809.51
14.32116 | 26810.64
14.32945 | 26811.76
14.3378 | 26812.94
14.34611 | 26814.21
14.3544 | 26815.3
14.36682 | 26816.67
14.37931 | 26817.89
14.39178 | 26818.99
14.40833 | 26820.28
14.42496 | 26821.41
14.44152 | 26822.52
14.46228 | 26823.87
14.47888 | 26825.24
14.49132 | 26826.51
14.50793 | 26827.76
14.53282 | 26828.96
14.55777 | 26830.0625
14.57432 | 26831.19
14.58681 | 26832.32
14.60338 | 26833.42
14.61999 | 26834.42
14.6408 | 26835.48
14.66565 | 26836.74
14.68638 | 26837.83
14.71131 | 26838.65
14.73619 | 26839.67
14.75695 | 26840.87
14.77769 | 26841.98
14.7943 | 26843.03
14.81087 | 26844.1
14.83582 | 26845.14
14.86485 | 26845.84
14.8898 | 26846.17
14.9188 | 26846.91
14.94372 | 26846.97
14.96863 | 26846.26
14.99765 | 26845.93
15.02672 | 26846.3
15.05164 | 26846.52
15.08067 | 26846.48
15.10972 | 26845.93
15.13463 | 26845.95
15.16366 | 26846.65
15.18857 | 26846.24
15.20934 | 26844.97
15.23005 | 26843.72
15.25495 | 26843.46
15.27986 | 26843.75
15.30481 | 26843.06
15.33381 | 26842.06
15.35872 | 26840.93
15.38364 | 26840.1
15.40848 | 26838.85
15.42099 | 26837.6875
15.4334 | 26836.64
15.44586 | 26835.34
15.45832 | 26834.21
15.47081 | 26833.12
15.49151 | 26832.11
15.52053 | 26830.98
15.53717 | 26829.86
15.54965 | 26828.77
15.56624 | 26827.61
15.58285 | 26826.45
15.60357 | 26825.11
15.62432 | 26823.95
15.64088 | 26822.81
15.65336 | 26821.43
15.66167 | 26820.43
15.66999 | 26819.37
15.67832 | 26817.92
15.68656 | 26816.6
15.69487 | 26815.32
15.70319 | 26814.13
15.71146 | 26813.08
15.72391 | 26812.03
15.73634 | 26811.03
15.75297 | 26809.79
15.76542 | 26808.43
15.77787 | 26807.16
15.78619 | 26805.86
15.79446 | 26804.84375
15.80691 | 26803.29
15.81524 | 26802.2
15.82768 | 26801.02
15.83601 | 26799.88
15.84841 | 26798.58
15.85674 | 26797.38
15.86501 | 26796.13
15.87332 | 26795.12
15.88167 | 26793.87
15.8899 | 26792.41
15.89823 | 26791.12
15.90652 | 26789.69
15.91482 | 26788.07
15.92319 | 26786.34
15.93143 | 26784.68
15.93974 | 26782.98
15.94802 | 26781.17
15.95634 | 26779.65625
15.96465 | 26778.2
15.97292 | 26776.78
15.98122 | 26775.43
15.98951 | 26774.18
15.99784 | 26772.7
16.00616 | 26771.47
16.01443 | 26769.82
16.02275 | 26768.18
16.03101 | 26766.45
16.03935 | 26764.7
16.04767 | 26762.96
16.0559 | 26761.63
16.06424 | 26760.18
16.0725 | 26758.78
16.08083 | 26757.51
16.08917 | 26755.89
16.09742 | 26754.19
16.10575 | 26752.35
16.11405 | 26750.47
16.11821 | 26749.43
16.12233 | 26748.28
16.12648 | 26747.23
16.13068 | 26746.14
16.13484 | 26745.02
16.13892 | 26743.94
16.14306 | 26742.9
16.14723 | 26741.8
16.15136 | 26740.62
16.15553 | 26739.47
16.1597 | 26738.36
16.16799 | 26736.42
16.17217 | 26735.3
16.17632 | 26734.11
16.18043 | 26732.94
16.18458 | 26731.8
16.18876 | 26730.71
16.19285 | 26729.56
16.19701 | 26728.31
16.20121 | 26727.04
16.20535 | 26725.74
16.20949 | 26724.46
16.21365 | 26723.3
16.21782 | 26722.11
16.22193 | 26720.89
16.22608 | 26719.55
16.23024 | 26718.3
16.23436 | 26717.12
16.23852 | 26716.03125
16.2427 | 26714.84
16.24685 | 26713.51
16.251 | 26712.19
16.25517 | 26710.86
16.25932 | 26709.58
16.2634 | 26708.27
16.26756 | 26706.96
16.27176 | 26705.55
16.27587 | 26704.21
16.28001 | 26702.82
16.28418 | 26701.45
16.28833 | 26700.16
16.2925 | 26698.88
16.29668 | 26697.55
16.30082 | 26696.27
16.30492 | 26695.01
16.30908 | 26693.79
16.31327 | 26692.48
16.31739 | 26691.11
16.32153 | 26689.82
16.32571 | 26688.6
16.32985 | 26687.32
16.334 | 26685.91
16.33819 | 26684.47
16.34235 | 26683
16.34645 | 26681.52
16.35058 | 26679.97
16.35474 | 26678.47
16.35887 | 26676.93
16.36305 | 26675.28125
16.36722 | 26673.58
16.37134 | 26671.86
16.37548 | 26670.21875
16.37967 | 26668.55
16.38384 | 26666.77
16.38793 | 26664.95
16.39207 | 26663.25
16.39625 | 26661.56
16.40036 | 26659.83
16.40452 | 26658.03
16.4087 | 26656.21
16.41285 | 26654.4
16.41701 | 26652.66
16.42118 | 26650.89
16.42532 | 26649.11
16.42943 | 26647.33
16.4336 | 26645.43
16.43776 | 26643.59375
16.44187 | 26641.73
16.44602 | 26639.87
16.4502 | 26637.96
16.45436 | 26636.04
16.45851 | 26634.12
16.46268 | 26632.21
16.46683 | 26630.35
16.47093 | 26628.43
16.47508 | 26626.48
16.47927 | 26624.43
16.48338 | 26622.51
16.48754 | 26620.69
16.49169 | 26618.84
16.49583 | 26616.87
16.5 | 26614.82
16.5042 | 26612.93
16.50835 | 26611.06
16.51241 | 26609.21
16.51655 | 26607.39
16.52075 | 26605.54
16.52488 | 26603.55
16.52901 | 26601.54
16.53317 | 26599.68
16.53732 | 26597.92
16.54147 | 26596.14
16.54568 | 26594.08
16.54983 | 26591.96
16.55391 | 26589.93
16.55807 | 26587.9
16.56226 | 26585.87
16.56638 | 26583.8
16.57055 | 26581.72
16.57472 | 26579.57
16.57886 | 26577.33
16.58301 | 26575.01
16.5872 | 26572.74
16.59138 | 26570.46875
16.59547 | 26568.09
16.5996 | 26565.66
16.60376 | 26563.31
16.60788 | 26560.92
16.61205 | 26558.47
16.61623 | 26555.95
16.62036 | 26553.52
16.62449 | 26551.23
16.62867 | 26548.99
16.63283 | 26546.625
16.63691 | 26544.25
16.64107 | 26541.87
16.64525 | 26539.55
16.64937 | 26537.28
16.65352 | 26534.95
16.65769 | 26532.58
16.66186 | 26530.11
16.66602 | 26527.6
16.6702 | 26525.0625
16.67434 | 26522.57
16.67843 | 26520.01
16.6826 | 26517.39
16.68678 | 26514.64
16.69089 | 26511.86
16.69504 | 26509.1
16.69921 | 26506.33
16.70336 | 26503.58
16.70752 | 26500.73
16.7117 | 26497.88
16.71585 | 26495.09375
16.71994 | 26492.29
16.72407 | 26489.48
16.72825 | 26486.67
16.73239 | 26483.86
16.73655 | 26481.19
16.74071 | 26478.53
16.74484 | 26475.74
16.74899 | 26473.01
16.75319 | 26470.27
16.75736 | 26467.48
16.76145 | 26464.73
16.76558 | 26462.04
16.76975 | 26459.37
16.77389 | 26456.6
16.77804 | 26453.68
16.78221 | 26450.8
16.78635 | 26448.07
16.79048 | 26445.32
16.79467 | 26442.54
16.79885 | 26439.7
16.80293 | 26436.86
16.80706 | 26434.04
16.81124 | 26431.23
16.81535 | 26428.39
16.81953 | 26425.46
16.82373 | 26422.45
16.82788 | 26419.45
16.83202 | 26416.37
16.8362 | 26413.28
16.84036 | 26410.2
16.84447 | 26407.09
16.84863 | 26403.9
16.85278 | 26400.7
16.85689 | 26397.64
16.86105 | 26394.56
16.86523 | 26391.47
16.86936 | 26388.3
16.87351 | 26385.23
16.87769 | 26382.28
16.88185 | 26379.34
16.88592 | 26376.32
16.89008 | 26373.25
16.89426 | 26370.14
16.89839 | 26367.01
16.90253 | 26363.95
16.90671 | 26360.88
16.91086 | 26357.75
16.91503 | 26354.43
16.91922 | 26351.04
16.92336 | 26347.65
16.92745 | 26344.31
16.93159 | 26340.98
16.93578 | 26337.54
16.93991 | 26334
16.94407 | 26330.49
16.94823 | 26327.07
16.95236 | 26323.65
16.95651 | 26320.26
16.9607 | 26316.87
16.96486 | 26313.51
16.96895 | 26310.24
16.97308 | 26306.97
16.97724 | 26303.84
16.98137 | 26300.71
16.98554 | 26297.57
16.98972 | 26294.39
16.99385 | 26291.21
16.998 | 26288.1
17.00218 | 26284.94
17.00636 | 26281.63
17.01045 | 26278.21
17.01458 | 26274.84375
17.01876 | 26271.37
17.02289 | 26267.92
17.02704 | 26264.35
17.03123 | 26260.76
17.03538 | 26257.25
17.03951 | 26253.75
17.0437 | 26250.14
17.04784 | 26246.51
17.05196 | 26242.88
17.05612 | 26239.25
17.06028 | 26235.73
17.06439 | 26232.16
17.06854 | 26228.63
17.07272 | 26225.08
17.07688 | 26221.44
17.08102 | 26217.78125
17.08519 | 26214.27
17.08934 | 26210.82
17.09344 | 26207.39
17.09761 | 26203.82
17.10178 | 26200.21
17.1059 | 26196.71
17.11004 | 26193.25
17.11421 | 26189.75
17.11835 | 26186.19
17.12251 | 26182.55
17.12671 | 26178.91
17.13086 | 26175.29
17.13493 | 26171.68
17.13908 | 26168.07
17.14327 | 26164.39
17.14741 | 26160.57
17.15155 | 26156.74
17.15572 | 26152.875
17.15986 | 26149.0625
17.16402 | 26145.2
17.16822 | 26141.22
17.17237 | 26137.2
17.17646 | 26133.125
17.18061 | 26129.11
17.18478 | 26125.03
17.18889 | 26120.95
17.19306 | 26116.84
17.19724 | 26112.875
17.20138 | 26108.92
17.20551 | 26105.02
17.20968 | 26101.13
17.21385 | 26097.29
17.21796 | 26093.49
17.2221 | 26089.71
17.22626 | 26086.03
17.23038 | 26082.44
17.23454 | 26078.86
17.23873 | 26075.11
17.24287 | 26071.34
17.24701 | 26067.59
17.25119 | 26063.90625
17.25536 | 26060.2
17.25946 | 26056.37
17.2636 | 26052.5
17.26777 | 26048.63
17.27189 | 26044.62
17.27604 | 26040.6
17.28021 | 26036.64
17.28438 | 26032.71
17.28853 | 26028.83
17.2927 | 26024.83
17.29684 | 26020.81
17.30094 | 26016.82
17.30511 | 26012.85
17.3093 | 26008.84
17.3134 | 26005.01
17.31755 | 26001.19
17.32173 | 25997.36
17.32588 | 25993.45
17.33003 | 25989.48
17.33422 | 25985.6
17.33837 | 25981.85
17.34246 | 25978.1
17.34659 | 25974.28125
17.35077 | 25970.43
17.35491 | 25966.45
17.35907 | 25962.52
17.36323 | 25958.5625
17.36736 | 25954.61
17.3715 | 25950.61
17.37571 | 25946.62
17.37988 | 25942.46
17.38395 | 25938.38
17.38809 | 25934.27
17.39226 | 25930.2
17.3964 | 25926.06
17.40056 | 25921.84
17.40474 | 25917.62
17.40887 | 25913.47
17.41303 | 25909.27
17.41721 | 25905.02
17.42137 | 25900.75
17.42547 | 25896.47
17.42961 | 25892.22
17.43379 | 25888.01
17.43789 | 25883.79
17.44205 | 25879.54
17.44624 | 25875.3125
17.45039 | 25871.12
17.45452 | 25867
17.45869 | 25862.87
17.46284 | 25858.81
17.46695 | 25854.71875
17.47112 | 25850.62
17.47527 | 25846.5
17.4794 | 25842.46
17.48354 | 25838.46
17.48772 | 25834.41
17.49188 | 25830.19
17.49603 | 25826.02
17.50022 | 25821.94
17.50438 | 25817.79
17.50845 | 25813.46
17.5126 | 25809.07
17.5168 | 25804.7
17.52094 | 25800.42
17.52506 | 25796.09
17.52921 | 25791.76
17.53336 | 25787.43
17.53751 | 25783.05
17.54169 | 25778.62
17.54584 | 25774.33
17.54994 | 25770.22
17.55409 | 25766.16
17.55827 | 25761.96
17.5624 | 25757.64
17.56656 | 25753.42
17.57074 | 25749.28
17.57488 | 25745.23
17.57902 | 25741.12
17.58323 | 25736.90625
17.5874 | 25732.53
17.59148 | 25728.19
17.59562 | 25723.82
17.59979 | 25719.51
17.60393 | 25715.21
17.60809 | 25710.78
17.61226 | 25706.26
17.61638 | 25701.68
17.62052 | 25697.1
17.62471 | 25692.56
17.62888 | 25688.03125
17.63297 | 25683.44
17.63711 | 25678.87
17.64128 | 25674.29
17.6454 | 25669.7
17.64955 | 25665.1
17.65374 | 25660.56
17.65789 | 25656.17
17.66204 | 25651.81
17.66622 | 25647.41
17.67036 | 25643.05
17.67446 | 25638.68
17.67862 | 25634.31
17.6828 | 25629.93
17.6869 | 25625.58
17.69106 | 25621.22
17.69524 | 25616.79
17.6994 | 25612.24
17.70354 | 25607.72
17.7077 | 25603.29
17.71186 | 25598.88
17.71596 | 25594.40625
17.72012 | 25589.9375
17.72429 | 25585.43
17.72842 | 25580.99
17.73256 | 25576.61
17.73673 | 25572.18
17.74087 | 25567.71
17.74504 | 25563.27
17.74923 | 25558.87
17.75339 | 25554.4
17.75747 | 25549.96
17.7616 | 25545.44
17.76579 | 25540.99
17.76993 | 25536.48
17.77408 | 25532
17.77824 | 25527.59
17.78238 | 25523.21875
17.78652 | 25518.79
17.79071 | 25514.3
17.79487 | 25509.89
17.79896 | 25505.55
17.80311 | 25501.27
17.80727 | 25496.99
17.81139 | 25492.64
17.81556 | 25488.26
17.81974 | 25483.98
17.82387 | 25479.68
17.82802 | 25475.29
17.83221 | 25470.8
17.83639 | 25466.3
17.8405 | 25461.77
17.84463 | 25457.23
17.8488 | 25452.62
17.85292 | 25448
17.85708 | 25443.32
17.86127 | 25438.46875
17.8654 | 25433.6875
17.86953 | 25429.04
17.87372 | 25424.45
17.87787 | 25419.7
17.88196 | 25414.85
17.88612 | 25410.1
17.89029 | 25405.5
17.89441 | 25400.94
17.89855 | 25396.32
17.90273 | 25391.71
17.90689 | 25387
17.91105 | 25382.32
17.91524 | 25377.68
17.91937 | 25373.03125
17.92345 | 25368.47
17.92762 | 25363.71
17.93182 | 25358.83
17.93592 | 25354.04
17.94007 | 25349.28125
17.94424 | 25344.57
17.94839 | 25339.81
17.95255 | 25334.93
17.95672 | 25330.1
17.96087 | 25325.46
17.96497 | 25320.78125
17.96911 | 25316.13
17.97329 | 25311.48
17.97742 | 25306.78125
17.98158 | 25302.19
17.98575 | 25297.59
17.98988 | 25292.93
17.99403 | 25288.25
17.99823 | 25283.48
18.00241 | 25278.64
18.00648 | 25273.875
18.0106 | 25269.19
18.01478 | 25264.44
18.01892 | 25259.64
18.02307 | 25254.6875
18.02723 | 25249.84
18.03138 | 25245.13
18.03553 | 25240.43
18.0397 | 25235.6875
18.04388 | 25230.81
18.04798 | 25225.91
18.05213 | 25221.08
18.0563 | 25216.33
18.06041 | 25211.58
18.06458 | 25206.77
18.06876 | 25201.79
18.07292 | 25196.82
18.07705 | 25191.94
18.08123 | 25187.16
18.08539 | 25182.43
18.08949 | 25177.62
18.09364 | 25172.59375
18.0978 | 25167.67
18.10192 | 25162.82
18.10607 | 25158.12
18.11024 | 25153.35
18.1144 | 25148.52
18.11854 | 25143.61
18.12272 | 25138.7
18.12688 | 25133.88
18.13095 | 25129.13
18.1351 | 25124.46875
18.1393 | 25119.68
18.14342 | 25114.79
18.14757 | 25109.82
18.15173 | 25104.92
18.15588 | 25100.125
18.16005 | 25095.34
18.16424 | 25090.46
18.16839 | 25085.4
18.17247 | 25080.3
18.17663 | 25075.18
18.18082 | 25070.11
18.18494 | 25065.08
18.18909 | 25060.07
18.19326 | 25055.09
18.1974 | 25049.96875
18.20154 | 25044.81
18.20573 | 25039.67
18.20989 | 25034.81
18.21399 | 25030.01
18.21813 | 25025.2
18.22228 | 25020.25
18.22641 | 25015.33
18.23058 | 25010.49
18.23476 | 25005.76
18.23889 | 25001.1
18.24303 | 24996.38
18.24722 | 24991.69
18.25139 | 24986.82
18.25548 | 24981.95
18.25962 | 24977.15
18.26379 | 24972.46
18.26791 | 24967.69
18.27206 | 24962.77
18.27625 | 24957.72
18.28039 | 24952.71
18.28452 | 24947.79
18.2887 | 24942.8
18.29285 | 24937.83
18.29697 | 24932.79
18.30114 | 24927.71
18.30531 | 24922.62
18.30942 | 24917.53125
18.31357 | 24912.51
18.31775 | 24907.47
18.32194 | 24902.36
18.32608 | 24897.27
18.33026 | 24892.25
18.33441 | 24887.21
18.3385 | 24882.15
18.34265 | 24877.04
18.34683 | 24871.96
18.35095 | 24866.92
18.35509 | 24861.94
18.35925 | 24856.96
18.36338 | 24852.02
18.36754 | 24846.99
18.37173 | 24841.98
18.37589 | 24837.05
18.37996 | 24832.11
18.38409 | 24827.16
18.38829 | 24822.13
18.39243 | 24817.04
18.39658 | 24811.92
18.40075 | 24806.81
18.40489 | 24801.63
18.40905 | 24796.48
18.41326 | 24791.18
18.41741 | 24785.84
18.42149 | 24780.52
18.42564 | 24775.23
18.42981 | 24769.91
18.43393 | 24764.58
18.43811 | 24759.17
18.44228 | 24753.85
18.44642 | 24748.59
18.45055 | 24743.31
18.45472 | 24738.11
18.45889 | 24732.89
18.463 | 24727.66
18.46714 | 24722.52
18.4713 | 24717.42
18.47541 | 24712.38
18.47957 | 24707.4
18.48375 | 24702.34
18.4879 | 24697.2
18.49204 | 24692.14
18.49623 | 24687.11
18.50039 | 24682.04
18.50448 | 24676.95
18.50863 | 24671.76
18.51281 | 24666.57
18.51693 | 24661.32
18.52107 | 24656.01
18.52526 | 24650.65
18.52942 | 24645.33
18.53357 | 24639.9375
18.53774 | 24634.56
18.54188 | 24629.21
18.54598 | 24623.88
18.55014 | 24618.52
18.55432 | 24613.09375
18.55843 | 24607.75
18.56259 | 24602.40625
18.56675 | 24597.14
18.5709 | 24591.86
18.57507 | 24586.53
18.57926 | 24581.21
18.58341 | 24575.99
18.58749 | 24570.78
18.59162 | 24565.55
18.5958 | 24560.35
18.59995 | 24555.07
18.60411 | 24549.89
18.60828 | 24544.72
18.6124 | 24539.55
18.61653 | 24534.41
18.62074 | 24529.23
18.6249 | 24523.91
18.62898 | 24518.55
18.63312 | 24513.23
18.63729 | 24507.88
18.64143 | 24502.59
18.6456 | 24497.2
18.64977 | 24491.76
18.65391 | 24486.29
18.65806 | 24480.77
18.66225 | 24475.15
18.6664 | 24469.53
18.67051 | 24463.94
18.67466 | 24458.44
18.67883 | 24452.93
18.68293 | 24447.37
18.68709 | 24441.74
18.69128 | 24436.19
18.69542 | 24430.71
18.69956 | 24425.37
18.70373 | 24420.12
18.70788 | 24414.88
18.71198 | 24409.64
18.71614 | 24404.36
18.7203 | 24399.23
18.72443 | 24394.14
18.72857 | 24389.08
18.73276 | 24383.89
18.7369 | 24378.65625
18.74106 | 24373.4
18.74524 | 24368.17
18.74939 | 24362.86
18.75347 | 24357.41
18.75764 | 24352.01
18.76183 | 24346.52
18.76594 | 24341.01
18.77007 | 24335.51
18.77425 | 24330
18.77841 | 24324.43
18.78258 | 24318.85
18.78677 | 24313.23
18.7909 | 24307.71
18.79498 | 24302.34375
18.79915 | 24296.87
18.80334 | 24291.33
18.80746 | 24285.74
18.8116 | 24280.27
18.81577 | 24274.96
18.81991 | 24269.67
18.82406 | 24264.24
18.82824 | 24258.79
18.83241 | 24253.33
18.83651 | 24247.92
18.84065 | 24242.5
18.8448 | 24237.02
18.84894 | 24231.55
18.85311 | 24225.96
18.85728 | 24220.3
18.86141 | 24214.68
18.86554 | 24209.12
18.86973 | 24203.57
18.87391 | 24198.01
18.878 | 24192.28125
18.88214 | 24186.61
18.88631 | 24181.04
18.89043 | 24175.42
18.89459 | 24169.75
18.89878 | 24164
18.90293 | 24158.28
18.90707 | 24152.58
18.91125 | 24146.8
18.9154 | 24140.9
18.9195 | 24135.04
18.92367 | 24129.17
18.92784 | 24123.34
18.93195 | 24117.5625
18.93609 | 24111.79
18.94027 | 24106.0625
18.94442 | 24100.29
18.94857 | 24094.5
18.95274 | 24088.79
18.95689 | 24083.27
18.96098 | 24077.74
18.96515 | 24072.13
18.96932 | 24066.43
18.97344 | 24060.72
18.9776 | 24055.12
18.98177 | 24049.48
18.98591 | 24043.8125
18.99007 | 24038.15
18.99427 | 24032.54
18.99842 | 24026.79
19.00249 | 24020.99
19.00662 | 24015.32
19.01082 | 24009.61
19.01496 | 24003.89
19.01909 | 23998.14
19.02325 | 23992.44
19.0274 | 23986.71
19.03155 | 23980.94
19.03575 | 23975.08
19.0399 | 23969.28
19.04399 | 23963.61
19.04815 | 23957.95
19.05232 | 23952.26
19.05644 | 23946.54
19.0606 | 23940.8
19.06477 | 23935.13
19.06892 | 23929.53
19.07308 | 23923.88
19.07727 | 23918.24
19.08144 | 23912.57
19.08554 | 23906.77
19.08967 | 23900.96
19.09383 | 23895.21
19.09794 | 23889.49
19.10212 | 23883.71
19.10629 | 23877.78
19.11043 | 23871.81
19.11457 | 23865.94
19.11874 | 23860.04
19.12291 | 23854.17
19.12699 | 23848.29
19.13115 | 23842.41
19.13533 | 23836.61
19.13945 | 23830.78
19.14359 | 23824.86
19.14777 | 23818.92
19.15193 | 23813.03
19.15609 | 23807.23
19.16028 | 23801.41
19.16441 | 23795.5
19.16849 | 23789.55
19.17266 | 23783.56
19.17685 | 23777.5625
19.18095 | 23771.63
19.1851 | 23765.74
19.18927 | 23759.95
19.19342 | 23754.08
19.19757 | 23748.07
19.20175 | 23742.11
19.2059 | 23736.3
19.21 | 23730.56
19.21414 | 23724.75
19.21832 | 23718.78
19.22246 | 23712.74
19.22661 | 23706.88
19.23079 | 23700.99
19.23492 | 23695.05
19.23906 | 23689.02
19.24326 | 23683
19.24744 | 23676.90625
19.25152 | 23670.8
19.25565 | 23664.79
19.25982 | 23658.86
19.26396 | 23652.87
19.26811 | 23646.77
19.27227 | 23640.71875
19.2764 | 23634.79
19.28054 | 23629.04
19.28473 | 23623.2
19.2889 | 23617.27
19.29299 | 23611.28125
19.29713 | 23605.37
19.30132 | 23599.46
19.30543 | 23593.61
19.3096 | 23587.74
19.31379 | 23581.73
19.31793 | 23575.62
19.32208 | 23569.39
19.32626 | 23563.18
19.33043 | 23557.05
19.33454 | 23550.98
19.33869 | 23544.71
19.34284 | 23538.41
19.34696 | 23532.12
19.35113 | 23525.83
19.35531 | 23519.53
19.35945 | 23513.23
19.36359 | 23506.94
19.36777 | 23500.72
19.37192 | 23494.46875
19.376 | 23488.18
19.38016 | 23481.97
19.38434 | 23475.73
19.38846 | 23469.47
19.3926 | 23463.23
19.39677 | 23457.04
19.40092 | 23450.87
19.40508 | 23444.71
19.40927 | 23438.43
19.41342 | 23432.2
19.41751 | 23426.02
19.42166 | 23419.77
19.42584 | 23413.56
19.42996 | 23407.28
19.43412 | 23401.01
19.43829 | 23394.82
19.44243 | 23388.63
19.44658 | 23382.32
19.45077 | 23376.11
19.45493 | 23369.92
19.45902 | 23363.76
19.46316 | 23357.57
19.46732 | 23351.37
19.47145 | 23345.23
19.47562 | 23339.11
19.4798 | 23332.95
19.48393 | 23326.75
19.48807 | 23320.55
19.49226 | 23314.32
19.49643 | 23308.06
19.50052 | 23301.71875
19.50466 | 23295.55
19.50883 | 23289.36
19.51296 | 23283.1
19.51709 | 23276.73
19.52128 | 23270.36
19.52544 | 23264.13
19.52958 | 23257.98
19.53376 | 23251.79
19.53791 | 23245.48
19.54202 | 23239.24
19.54617 | 23232.91
19.55034 | 23226.6
19.55444 | 23220.28
19.5586 | 23213.99
19.56279 | 23207.66
19.56695 | 23201.22
19.5711 | 23194.82
19.57526 | 23188.48
19.57942 | 23182.19
19.58352 | 23175.81
19.58768 | 23169.36
19.59186 | 23162.88
19.59598 | 23156.52
19.60013 | 23150.14
19.60429 | 23143.66
19.60842 | 23137.2
19.61258 | 23130.72
19.61677 | 23124.28
19.62093 | 23117.92
19.625 | 23111.58
19.62914 | 23105.2
19.63332 | 23098.78
19.63746 | 23092.34
19.64161 | 23085.97
19.64578 | 23079.77
19.64992 | 23073.49
19.65408 | 23067.1
19.65828 | 23060.57
19.66242 | 23053.95
19.66651 | 23047.44
19.67067 | 23040.99
19.67485 | 23034.48
19.67896 | 23027.88
19.68313 | 23021.17
19.68731 | 23014.4375
19.69144 | 23007.78125
19.69558 | 23001.15
19.69975 | 22994.53
19.70393 | 22987.95
19.70803 | 22981.3
19.71218 | 22974.68
19.71633 | 22968.15
19.72045 | 22961.64
19.72461 | 22955.16
19.72879 | 22948.58
19.73294 | 22941.97
19.73708 | 22935.47
19.74126 | 22929.12
19.74542 | 22922.6875
19.7495 | 22916.15
19.75364 | 22909.48
19.75782 | 22902.85
19.76195 | 22896.29
19.76609 | 22889.75
19.77027 | 22883.13
19.77443 | 22876.46875
19.77859 | 22869.77
19.78277 | 22862.96
19.78692 | 22856.21
19.79101 | 22849.49
19.79518 | 22842.83
19.79936 | 22836.12
19.80347 | 22829.35
19.80763 | 22822.53
19.81181 | 22815.82
19.81597 | 22809.1
19.82012 | 22802.36
19.8243 | 22795.62
19.82845 | 22788.86
19.83254 | 22782.1
19.83668 | 22775.33
19.84084 | 22768.58
19.84498 | 22761.84
19.84914 | 22755.17
19.85331 | 22748.49
19.85743 | 22741.79
19.86157 | 22735.08
19.86576 | 22728.37
19.86993 | 22721.68
19.87401 | 22715.01
19.87815 | 22708.40625
19.88232 | 22701.75
19.88646 | 22695.04
19.89062 | 22688.2
19.89479 | 22681.44
19.89894 | 22674.71
19.90309 | 22667.92
19.90728 | 22661.02
19.91144 | 22654.07
19.91554 | 22647.14
19.91969 | 22640.19
19.92386 | 22633.1875
19.92797 | 22626.13
19.93213 | 22619.1
19.93632 | 22612.04
19.94046 | 22605.05
19.9446 | 22598.06
19.94877 | 22591.08
19.95292 | 22584.15
19.95702 | 22577.15
19.96119 | 22570.2
19.96534 | 22563.38
19.96947 | 22556.71
19.97362 | 22550.07
19.97779 | 22543.31
19.98193 | 22536.46
19.98609 | 22529.7
19.99028 | 22523.07
19.99444 | 22516.37
19.99851 | 22509.6
20.00266 | 22502.78
20.00686 | 22495.86
20.01098 | 22488.9
20.01511 | 22481.98
20.01928 | 22475.09
20.02343 | 22468.16
20.02758 | 22461.1
20.03175 | 22453.95
20.0359 | 22446.92
20.04001 | 22440.01
20.04417 | 22433.01
20.04835 | 22425.96
20.05247 | 22418.82
20.05664 | 22411.74
20.06081 | 22404.68
20.06496 | 22397.64
20.0691 | 22390.57
20.0733 | 22383.53
20.07746 | 22376.41
20.08155 | 22369.32
20.08569 | 22362.25
20.08986 | 22355.28
20.09399 | 22348.25
20.09815 | 22341.17
20.10232 | 22334.09
20.10644 | 22327.0625
20.11058 | 22320.15
20.11477 | 22313.19
20.11894 | 22306.11
20.12302 | 22298.96
20.12716 | 22291.86
20.13134 | 22284.77
20.13546 | 22277.69
20.13962 | 22270.45
20.14381 | 22263.13
20.14795 | 22255.81
20.15211 | 22248.46
20.15629 | 22241.07
20.16043 | 22233.67
20.16454 | 22226.2
20.16871 | 22218.73
20.17287 | 22211.23
20.17698 | 22203.79
20.18114 | 22196.39
20.18531 | 22189.03
20.18947 | 22181.71
20.19361 | 22174.37
20.19777 | 22167.14
20.20192 | 22160.06
20.20602 | 22153.02
20.21017 | 22145.93
20.21434 | 22138.79
20.21848 | 22131.71
20.22263 | 22124.74
20.22679 | 22117.71875
20.23093 | 22110.62
20.23509 | 22103.46
20.2393 | 22096.27
20.24346 | 22088.98
20.24753 | 22081.6
20.25166 | 22074.31
20.25586 | 22066.99
20.26 | 22059.59
20.26414 | 22052.07
20.26831 | 22044.55
20.27245 | 22037.03125
20.27659 | 22029.55
20.28079 | 22022.01
20.28495 | 22014.52
20.28904 | 22007.12
20.29319 | 21999.64
20.29735 | 21992.15
20.30147 | 21984.67
20.30564 | 21977.26
20.30981 | 21969.92
20.31396 | 21962.65
20.3181 | 21955.31
20.32228 | 21947.99
20.32645 | 21940.65
20.33056 | 21933.33
20.33469 | 21925.99
20.33885 | 21918.6875
20.34298 | 21911.3
20.34714 | 21903.89
20.35132 | 21896.41
20.35545 | 21888.91
20.35959 | 21881.44
20.36377 | 21873.97
20.36794 | 21866.43
20.37203 | 21858.78125
20.37618 | 21851.17
20.38036 | 21843.59
20.38448 | 21836.0625
20.38862 | 21828.45
20.39281 | 21820.79
20.39696 | 21813.08
20.40113 | 21805.34
20.40531 | 21797.62
20.40945 | 21789.88
20.41353 | 21782.15
20.4177 | 21774.4
20.42188 | 21766.6
20.42599 | 21758.9
20.43014 | 21751.29
20.43431 | 21743.74
20.43845 | 21736.15
20.4426 | 21728.61
20.44679 | 21721.12
20.45094 | 21713.73
20.45503 | 21706.375
20.45917 | 21698.95
20.46334 | 21691.49
20.46749 | 21683.94
20.47164 | 21676.48
20.47581 | 21668.98
20.47995 | 21661.46
20.4841 | 21653.88
20.4883 | 21646.19
20.49246 | 21638.47
20.49653 | 21630.76
20.50067 | 21623.06
20.50484 | 21615.34
20.50899 | 21607.53
20.51315 | 21599.59375
20.51731 | 21591.74
20.52144 | 21584
20.52558 | 21576.26
20.52977 | 21568.48
20.53395 | 21560.65
20.53806 | 21552.86
20.5422 | 21545.14
20.54637 | 21537.47
20.55048 | 21529.83
20.55464 | 21522.16
20.55884 | 21514.46
20.56299 | 21506.67
20.56712 | 21498.87
20.5713 | 21491.16
20.57545 | 21483.43
20.57955 | 21475.62
20.5837 | 21467.69
20.58786 | 21459.79
20.59199 | 21451.96
20.59614 | 21444.13
20.60032 | 21436.2
20.60447 | 21428.2
20.60861 | 21420.2
20.61279 | 21412.18
20.61695 | 21404.16
20.62103 | 21396.1
20.62518 | 21388.1
20.62937 | 21379.99
20.6335 | 21371.83
20.63764 | 21363.7
20.64181 | 21355.57
20.64596 | 21347.48
20.65013 | 21339.34
20.65432 | 21331.2
20.65845 | 21323.06
20.66254 | 21314.94
20.66669 | 21306.83
20.67088 | 21298.7
20.67499 | 21290.53125
20.67916 | 21282.42
20.68332 | 21274.38
20.68746 | 21266.34
20.6916 | 21258.29
20.69579 | 21250.18
20.69996 | 21242.1
20.70405 | 21234.06
20.70819 | 21225.97
20.71235 | 21217.9
20.71649 | 21209.88
20.72066 | 21201.79
20.72483 | 21193.63
20.72896 | 21185.44
20.7331 | 21177.25
20.7373 | 21169.12
20.74147 | 21160.9
20.74556 | 21152.66
20.74969 | 21144.44
20.75387 | 21136.21875
20.75798 | 21127.9
20.76214 | 21119.52
20.76632 | 21111.18
20.77045 | 21103
20.77459 | 21094.9
20.77877 | 21086.76
20.78291 | 21078.54
20.78703 | 21070.3
20.7912 | 21062.08
20.79538 | 21053.93
20.79949 | 21045.86
20.80364 | 21037.77
20.80781 | 21029.6875
20.81199 | 21021.41
20.81615 | 21013.09
20.82032 | 21004.86
20.82447 | 20996.72
20.82856 | 20988.48
20.83273 | 20980.15
20.83689 | 20971.73
20.84102 | 20963.35
20.84517 | 20955.02
20.84933 | 20946.58
20.85347 | 20938.12
20.85762 | 20929.61
20.86181 | 20921.08
20.86596 | 20912.61
20.87004 | 20904.21
20.87418 | 20895.77
20.87837 | 20887.29
20.88251 | 20878.81
20.88666 | 20870.36
20.89082 | 20862.04
20.89495 | 20853.77
20.89911 | 20845.46875
20.90331 | 20837
20.90746 | 20828.45
20.91155 | 20819.96
20.91571 | 20811.56
20.91988 | 20803.14
20.92399 | 20794.65
20.92816 | 20786.04
20.93234 | 20777.47
20.93647 | 20768.95
20.94061 | 20760.5
20.94479 | 20752.11
20.94896 | 20743.62
20.95307 | 20735.12
20.95721 | 20726.61
20.96136 | 20718.17
20.96549 | 20709.78
20.96965 | 20701.37
20.97383 | 20692.74
20.97798 | 20684.02
20.98212 | 20675.3
20.9863 | 20666.65
20.99046 | 20658.05
20.99456 | 20649.34375
20.99871 | 20640.64
21.00288 | 20631.89
21.007 | 20623.16
21.01115 | 20614.46
21.01532 | 20605.83
21.01947 | 20597.26
21.02362 | 20588.63
21.0278 | 20579.96
21.03194 | 20571.31
21.03604 | 20562.8
21.0402 | 20554.27
21.04438 | 20545.66
21.04849 | 20537
21.05264 | 20528.32
21.05682 | 20519.65625
21.06098 | 20510.85
21.06514 | 20502.03
21.06932 | 20493.18
21.07347 | 20484.37
21.07757 | 20475.39
21.08171 | 20466.33
21.08588 | 20457.32
21.09002 | 20448.28125
21.09418 | 20439.3
21.09834 | 20430.28
21.10246 | 20421.3
21.10661 | 20412.31
21.11081 | 20403.3
21.11497 | 20394.28125
21.11905 | 20385.34
21.12319 | 20376.43
21.12736 | 20367.49
21.1315 | 20358.53
21.13566 | 20349.46
21.13983 | 20340.49
21.14397 | 20331.55
21.14812 | 20322.57
21.15231 | 20313.46
21.15647 | 20304.26
21.16057 | 20295.06
21.16472 | 20285.88
21.16889 | 20276.7
21.17299 | 20267.47
21.17717 | 20258.24
21.18135 | 20248.93
21.18549 | 20239.68
21.18963 | 20230.51
21.1938 | 20221.40625
21.19795 | 20212.34
21.20206 | 20203.21
21.20622 | 20194.08
21.21037 | 20184.99
21.2145 | 20175.96
21.21866 | 20166.93
21.22283 | 20157.88
21.22698 | 20148.76
21.23111 | 20139.71
21.23529 | 20130.75
21.23945 | 20121.78
21.24353 | 20112.82
21.24769 | 20103.78
21.25188 | 20094.64
21.256 | 20085.54
21.26015 | 20076.5
21.26432 | 20067.43
21.26847 | 20058.34
21.27263 | 20049.1
21.27681 | 20039.74
21.28095 | 20030.39
21.28505 | 20021.09
21.28922 | 20011.76
21.29341 | 20002.44
21.29753 | 19993.05
21.30169 | 19983.71
21.30585 | 19974.36
21.30999 | 19964.96
21.31414 | 19955.49
21.31832 | 19946.07
21.32249 | 19936.65
21.32658 | 19927.24
21.33072 | 19917.82
21.33488 | 19908.41
21.33901 | 19898.9375
21.34318 | 19889.38
21.34735 | 19879.9
21.35148 | 19870.51
21.35561 | 19861.17
21.35979 | 19851.83
21.36396 | 19842.39
21.36806 | 19832.9
21.3722 | 19823.54
21.37637 | 19814.22
21.3805 | 19804.89
21.38466 | 19795.42
21.38884 | 19785.85
21.39298 | 19776.28
21.39713 | 19766.71
21.40132 | 19757.09
21.40547 | 19747.44
21.40958 | 19737.72
21.41374 | 19727.93
21.4179 | 19718.05
21.422 | 19708.25
21.42616 | 19698.51
21.43035 | 19688.78
21.4345 | 19678.94
21.43864 | 19669.11
21.44281 | 19659.31
21.44696 | 19649.6
21.45106 | 19639.89
21.45522 | 19630.15
21.45939 | 19620.41
21.46351 | 19610.73
21.46767 | 19601.12
21.47183 | 19591.49
21.47597 | 19581.82
21.48013 | 19572.14
21.48432 | 19562.51
21.48847 | 19552.84
21.49252 | 19543.17
21.49667 | 19533.52
21.50087 | 19523.84
21.50501 | 19513.94
21.50915 | 19503.95
21.51333 | 19493.99
21.51748 | 19484.07
21.52164 | 19474.08
21.52583 | 19463.88
21.52997 | 19453.63
21.53406 | 19443.46
21.53822 | 19433.28
21.5424 | 19423.1
21.54652 | 19412.95
21.55069 | 19402.84
21.55486 | 19392.73
21.559 | 19382.62
21.56315 | 19372.51
21.56733 | 19362.46
21.57151 | 19352.52
21.57561 | 19342.5
21.57975 | 19332.47
21.58389 | 19322.42
21.58802 | 19312.3
21.59218 | 19302.125
21.59635 | 19291.87
21.60049 | 19281.64
21.60463 | 19271.48
21.60881 | 19261.29
21.61296 | 19250.92
21.61706 | 19240.43
21.62121 | 19229.9375
21.62539 | 19219.55
21.62951 | 19209.2
21.63366 | 19198.8
21.63784 | 19188.33
21.642 | 19177.77
21.64616 | 19167.18
21.65034 | 19156.62
21.65448 | 19146.11
21.65857 | 19135.52
21.66274 | 19124.88
21.66692 | 19114.12
21.67102 | 19103.44
21.67518 | 19092.8
21.67935 | 19082.18
21.68349 | 19071.54
21.68765 | 19060.83
21.69183 | 19050.16
21.69598 | 19039.65
21.70007 | 19029.24
21.70421 | 19018.74
21.70837 | 19008.21
21.71252 | 18997.6
21.71668 | 18987.09
21.72084 | 18976.6
21.72497 | 18966.08
21.72912 | 18955.46
21.73333 | 18944.74
21.7375 | 18933.86
21.74157 | 18922.96
21.74571 | 18912.09375
21.74989 | 18901.24
21.75403 | 18890.31
21.75819 | 18879.16
21.76235 | 18867.98
21.76648 | 18856.88
21.77061 | 18845.85
21.77481 | 18834.77
21.77898 | 18823.56
21.78307 | 18812.35
21.78721 | 18801.18
21.79138 | 18790.04
21.7955 | 18778.94
21.79967 | 18767.84
21.80386 | 18756.69
21.808 | 18745.48
21.81215 | 18734.29
21.81633 | 18723.125
21.82049 | 18712.05
21.82459 | 18700.95
21.82875 | 18689.66
21.83291 | 18678.29
21.83703 | 18666.95
21.84118 | 18655.63
21.84536 | 18644.23
21.8495 | 18632.75
21.85365 | 18621.23
21.85783 | 18609.6875
21.86198 | 18598.12
21.86606 | 18586.43
21.87021 | 18574.84
21.8744 | 18563.16
21.87853 | 18551.38
21.88267 | 18539.52
21.88684 | 18527.65
21.89099 | 18515.85
21.89516 | 18503.96
21.89936 | 18491.96
21.90349 | 18479.91
21.90758 | 18467.88
21.91173 | 18455.79
21.91591 | 18443.66
21.92004 | 18431.53
21.92419 | 18419.44
21.92836 | 18407.4
21.93249 | 18395.25
21.93663 | 18382.98
21.94082 | 18370.77
21.94498 | 18358.5
21.94908 | 18346.31
21.95322 | 18334.04
21.95738 | 18321.67
21.96151 | 18309.15
21.96569 | 18296.59
21.96986 | 18283.91
21.97398 | 18271.19
21.97813 | 18258.42
21.98232 | 18245.51
21.9865 | 18232.5
21.99058 | 18219.27
21.99471 | 18206.02
21.9989 | 18192.76
22.00303 | 18179.40625
22.00718 | 18165.91
22.01137 | 18152.33
22.01551 | 18138.69
22.01966 | 18124.98
22.02383 | 18111.24
22.02799 | 18097.29
22.03209 | 18083.32
22.03625 | 18069.3125
22.04042 | 18055.31
22.04453 | 18041.23
22.04868 | 18027.03
22.05285 | 18012.64
22.05701 | 17998.07
22.06116 | 17983.25
22.06534 | 17968.16
22.06948 | 17952.89
22.07358 | 17937.29
22.07774 | 17921.2
22.08191 | 17904.65
22.08604 | 17887.78
22.09019 | 17870.12
22.09435 | 17850.62
22.09849 | 17828.08
22.10265 | 17500.94

## 1020T
1020T | 1020T
Deformación | Fuerza estándar
% | N
0 | -42.34134
3.084426e-06 | -43.52973
-2.937548e-06 | -44.61744
-2.937548e-06 | -45.85513
-2.790671e-06 | -47.11894
-4.406322e-06 | -48.16342
-2.056284e-06 | -49.24566
-1.321897e-06 | -50.32049
0.000416985 | -48.91964
0.0006083663 | -47.78382
0.0008471889 | -46.27027
0.001121556 | -44.48282
0.00142618 | -42.42142
0.001772957 | -39.93663
0.002155279 | -37.07988
0.002574027 | -33.8435
0.003041537 | -30.4223
0.003555021 | -26.81569
0.004104048 | -23.04903
0.00470228 | -19.14931
0.005349275 | -15.1897
0.006032108 | -11.2302
0.006754892 | -7.274316
0.007514542 | -3.537333
0.008299602 | 0.05401782
0.009116681 | 3.455755
0.009982671 | 6.682732
0.01089419 | 9.648409
0.01185492 | 12.34571
0.01285442 | 14.81293
0.01388212 | 17.0479
0.01493861 | 19.06607
0.01602447 | 20.878
0.01715117 | 22.5782
0.01834763 | 24.14511
0.01961092 | 25.6227
0.02090021 | 26.94849
0.02222843 | 28.19999
0.02356692 | 29.37879
0.02495579 | 30.51631
0.02639416 | 31.65182
0.02786925 | 32.77755
0.02935125 | 33.98091
0.03085556 | 35.19027
0.03245741 | 36.32774
0.03412432 | 37.41662
0.03580754 | 38.60113
0.03751572 | 39.83076
0.03927414 | 41.10373
0.04107852 | 42.47076
0.04288718 | 43.82598
0.044718 | 45.22089
0.04665076 | 46.56789
0.04864433 | 47.93606
0.05063364 | 49.38173
0.05267171 | 50.90379
0.0547603 | 52.46592
0.05683612 | 54.04749
0.05897084 | 55.59864
0.06119692 | 57.0737
0.06345075 | 58.62377
0.06572529 | 60.24223
0.06805021 | 61.96332
0.07035854 | 63.6766
0.07271034 | 65.43847
0.07517729 | 67.18755
0.07766598 | 68.95256
0.08019256 | 70.75523
0.08274515 | 72.65644
0.08529774 | 74.62714
0.08794681 | 76.60763
0.09065582 | 78.60191
0.09337437 | 80.56304
0.09612788 | 82.62253
0.09889065 | 84.65343
0.1017482 | 86.74397
0.1046579 | 88.8979
0.1075886 | 91.11707
0.1105141 | 93.37426
0.1134497 | 95.66422
0.1165048 | 98.08219
0.1196029 | 100.559
0.1227314 | 103.1165
0.1258493 | 105.639
0.1290538 | 108.2705
0.1323048 | 110.9631
0.1355996 | 113.6686
0.138886 | 116.4684
0.1422525 | 119.3043
0.1456809 | 122.2186
0.1491176 | 125.0048
0.1525501 | 127.8135
0.1560599 | 130.7442
0.1596477 | 133.7478
0.16324 | 136.7452
0.1668385 | 139.7706
0.1705424 | 142.8934
0.1742884 | 146.0496
0.1780348 | 149.156
0.1818289 | 152.3049
0.1857009 | 155.5926
0.1895976 | 158.906
0.1934658 | 162.1859
0.197404 | 165.5379
0.2013908 | 168.9077
0.205374 | 172.3192
0.2093576 | 175.6346
0.2133845 | 178.9318
0.2173853 | 182.3417
0.2213667 | 185.8346
0.2254039 | 189.2985
0.2294343 | 192.6819
0.2333798 | 196.0743
0.2373797 | 199.4559
0.241424 | 202.934
0.2454322 | 206.4398
0.2494238 | 210.0081
0.2534584 | 213.5201
0.2574789 | 216.9221
0.2614816 | 220.3134
0.2655325 | 223.7256
0.2695552 | 227.2604
0.2735029 | 230.7841
0.2775066 | 234.2936
0.2815562 | 237.7734
0.2855422 | 241.2275
0.2895493 | 244.7169
0.2935796 | 248.2019
0.2975896 | 251.734
0.3015772 | 255.3799
0.3056211 | 259.101
0.3096477 | 262.76
0.3136077 | 266.4522
0.3176036 | 270.1823
0.3216354 | 273.9117
0.3256351 | 277.689
0.3296439 | 281.5784
0.3336814 | 285.5054
0.3376881 | 289.4894
0.3416834 | 293.3268
0.3457296 | 297.1358
0.3497745 | 300.9971
0.3537186 | 304.8796
0.3577151 | 308.8278
0.3617497 | 312.8262
0.3657601 | 316.8184
0.3697502 | 320.6726
0.3737789 | 324.5635
0.3778001 | 328.4843
0.3817908 | 332.4805
0.3858314 | 336.4944
0.3898543 | 340.5373
0.3938203 | 344.5491
0.397831 | 348.5809
0.4018694 | 352.5956
0.4058503 | 356.6532
0.4098533 | 360.7308
0.4138898 | 364.8532
0.417916 | 368.9873
0.4219131 | 373.0496
0.4259526 | 377.1951
0.4299855 | 381.306
0.4339452 | 385.4705
0.4379382 | 389.6142
0.4419654 | 393.7543
0.4459674 | 397.9237
0.4499723 | 402.203
0.4540021 | 406.4087
0.4580028 | 410.569
0.4619974 | 414.9077
0.4660463 | 419.2346
0.4700766 | 423.5835
0.4740223 | 427.898
0.4780191 | 432.2627
0.4820674 | 436.6819
0.4860715 | 441.1379
0.4900716 | 445.5133
0.4941046 | 449.9461
0.4981208 | 454.475
0.5021255 | 458.8892
0.5061739 | 463.2841
0.5101992 | 467.76
0.5141548 | 472.244
0.5181581 | 476.6646
0.5222031 | 481.0986
0.5261798 | 485.5095
0.5301885 | 490.0446
0.5342256 | 494.6237
0.5382359 | 499.1465
0.5422169 | 503.6751
0.5462549 | 508.2661
0.5502884 | 512.8239
0.5542516 | 517.4795
0.5582549 | 522.1921
0.5622801 | 526.8605
0.5662763 | 531.5504
0.5702833 | 536.1594
0.5743218 | 540.8096
0.5783348 | 545.5629
0.5823318 | 550.3326
0.5863794 | 555.0897
0.5904199 | 559.809
0.5943662 | 564.4799
0.5983583 | 569.2181
0.6023986 | 574.0262
0.6064041 | 578.8063
0.6103892 | 583.5999
0.6144171 | 588.3655
0.6184388 | 593.1176
0.6224396 | 597.9426
0.6264787 | 602.7573
0.6304923 | 607.5923
0.6344549 | 612.4276
0.6384658 | 617.201
0.6425126 | 622.0482
0.6464958 | 626.9518
0.6504976 | 631.8673
0.6545344 | 636.7233
0.6585599 | 641.5673
0.6625591 | 646.373
0.666601 | 651.2086
0.6706302 | 656.0711
0.6745862 | 660.9384
0.6785814 | 665.7612
0.6826188 | 670.5233
0.6866174 | 675.2495
0.6906177 | 679.9869
0.6946505 | 684.7554
0.6986496 | 689.4998
0.7026435 | 694.2602
0.7066896 | 699.0148
0.7107301 | 703.7477
0.7146692 | 708.481
0.7186677 | 713.2639
0.722709 | 717.9833
0.7267113 | 722.6816
0.7307182 | 727.3685
0.7347529 | 732.0453
0.7387618 | 736.7347
0.7427659 | 741.3788
0.746818 | 745.9394
0.7508344 | 750.4602
0.7547964 | 754.9976
0.7588015 | 759.5291
0.7628405 | 764.0695
0.7668148 | 768.6177
0.7708275 | 773.1627
0.7748681 | 777.6931
0.7788827 | 782.1962
0.7828695 | 786.7917
0.786904 | 791.4501
0.7909283 | 796.2001
0.7948962 | 800.8887
0.7988966 | 805.6183
0.8029262 | 810.368
0.8069218 | 815.1752
0.8109294 | 820.0236
0.8149628 | 824.9326
0.8189772 | 829.8574
0.822975 | 834.7197
0.8270239 | 839.6049
0.8310632 | 844.4523
0.8350044 | 849.3661
0.8390028 | 854.2117
0.8430469 | 859.1226
0.8470511 | 864.0096
0.8510388 | 868.8393
0.8550742 | 873.7234
0.8590853 | 878.6901
0.8630821 | 883.7802
0.8671216 | 888.8593
0.8711452 | 893.9158
0.8751025 | 898.9139
0.8791035 | 904.0105
0.883152 | 909.1155
0.8871353 | 914.2711
0.8911421 | 919.5349
0.895177 | 924.6936
0.8991915 | 929.7485
0.9031985 | 934.7489
0.9072435 | 939.7165
0.9112699 | 944.8482
0.9152335 | 950.0245
0.9192255 | 955.1172
0.9232497 | 960.1908
0.9272546 | 965.2065
0.9312661 | 970.2449
0.9353024 | 975.3231
0.9392937 | 980.4008
0.9432844 | 985.4451
0.9473285 | 990.5309
0.951374 | 995.5472
0.9553196 | 1000.636
0.9593145 | 1005.785
0.9633545 | 1010.901
0.9673524 | 1015.948
0.9713562 | 1020.93
0.9753945 | 1025.996
0.9794095 | 1031.157
0.9834164 | 1036.32
0.9874547 | 1041.455
0.9914752 | 1046.496
0.9954405 | 1051.468
0.9994392 | 1056.502
1.003487 | 1061.556
1.007465 | 1066.684
1.011468 | 1071.783
1.015507 | 1076.842
1.019527 | 1081.859
1.02351 | 1086.969
1.027554 | 1092.057
1.031574 | 1097.187
1.035537 | 1102.332
1.039544 | 1107.466
1.043574 | 1112.607
1.04757 | 1117.802
1.051573 | 1123.074
1.055612 | 1128.263
1.059623 | 1133.348
1.063616 | 1138.434
1.067661 | 1143.586
1.071704 | 1148.776
1.07565 | 1153.923
1.079641 | 1158.977
1.083688 | 1164.018
1.087688 | 1169.04
1.091676 | 1174.047
1.095711 | 1179.186
1.099728 | 1184.451
1.103722 | 1189.641
1.107769 | 1194.764
1.111789 | 1199.943
1.115753 | 1205.254
1.119758 | 1210.621
1.123798 | 1215.984
1.127786 | 1221.347
1.131799 | 1226.75
1.13583 | 1232.162
1.139846 | 1237.601
1.14384 | 1243.01
1.147884 | 1248.535
1.151915 | 1254.072
1.155877 | 1259.605
1.159871 | 1265.212
1.163895 | 1270.823
1.167895 | 1276.459
1.171908 | 1282.14
1.175946 | 1287.772
1.179938 | 1293.389
1.183931 | 1299.149
1.18797 | 1304.924
1.192009 | 1310.643
1.195957 | 1316.381
1.199961 | 1322.159
1.204003 | 1328.045
1.207997 | 1333.936
1.211993 | 1339.786
1.216031 | 1345.699
1.220052 | 1351.634
1.224058 | 1357.585
1.228104 | 1363.506
1.232125 | 1369.44
1.236082 | 1375.409
1.240083 | 1381.278
1.244131 | 1387.204
1.248109 | 1393.139
1.252114 | 1399.082
1.256152 | 1405.039
1.260169 | 1411.077
1.26416 | 1417.058
1.268193 | 1423.115
1.272224 | 1429.238
1.276184 | 1435.328
1.280182 | 1441.562
1.284213 | 1447.72
1.288215 | 1453.919
1.292221 | 1460.21
1.296257 | 1466.482
1.300263 | 1472.673
1.304262 | 1478.907
1.308313 | 1485.139
1.312347 | 1491.486
1.316283 | 1497.805
1.320281 | 1503.997
1.324321 | 1510.227
1.328327 | 1516.441
1.332323 | 1522.636
1.336353 | 1528.896
1.340362 | 1535.22
1.344367 | 1541.506
1.348416 | 1547.705
1.352432 | 1553.819
1.356393 | 1560.062
1.360404 | 1566.436
1.364442 | 1572.738
1.368431 | 1579.047
1.372436 | 1585.276
1.376476 | 1591.521
1.380495 | 1597.775
1.384492 | 1604.033
1.388529 | 1610.347
1.392566 | 1616.654
1.396527 | 1622.892
1.400517 | 1629.075
1.404545 | 1635.323
1.408539 | 1641.563
1.412545 | 1647.872
1.416576 | 1654.125
1.420583 | 1660.418
1.424576 | 1666.78
1.428621 | 1673.166
1.432655 | 1679.523
1.436599 | 1685.887
1.440601 | 1692.274
1.444645 | 1698.727
1.448649 | 1705.24
1.452641 | 1711.745
1.456675 | 1718.249
1.460693 | 1724.723
1.464704 | 1731.169
1.468754 | 1737.666
1.472774 | 1744.201
1.476727 | 1750.787
1.480732 | 1757.361
1.48477 | 1763.844
1.488757 | 1770.374
1.492764 | 1776.917
1.496797 | 1783.525
1.500812 | 1790.068
1.504801 | 1796.671
1.508839 | 1803.214
1.512868 | 1809.829
1.516829 | 1816.405
1.520827 | 1822.979
1.524857 | 1829.6
1.528858 | 1836.235
1.532863 | 1842.923
1.536902 | 1849.582
1.540905 | 1856.281
1.544902 | 1862.922
1.548951 | 1869.66
1.552996 | 1876.308
1.556938 | 1882.975
1.560931 | 1889.697
1.564971 | 1896.45
1.568976 | 1903.205
1.572973 | 1909.895
1.577007 | 1916.627
1.581012 | 1923.468
1.585002 | 1930.353
1.589051 | 1937.203
1.593071 | 1944.036
1.597038 | 1950.858
1.601039 | 1957.654
1.60507 | 1964.534
1.609053 | 1971.355
1.613076 | 1978.181
1.617124 | 1984.956
1.621145 | 1991.683
1.625137 | 1998.451
1.629177 | 2005.224
1.633205 | 2012.098
1.637165 | 2018.961
1.64116 | 2025.842
1.645181 | 2032.635
1.649187 | 2039.488
1.653194 | 2046.413
1.65723 | 2053.37
1.661225 | 2060.341
1.665219 | 2067.307
1.669261 | 2074.346
1.673301 | 2081.353
1.677249 | 2088.373
1.681244 | 2095.424
1.685284 | 2102.45
1.689289 | 2109.482
1.693293 | 2116.554
1.697321 | 2123.592
1.701338 | 2130.604
1.705342 | 2137.544
1.709397 | 2144.436
1.713413 | 2151.406
1.717376 | 2158.338
1.721374 | 2165.212
1.725419 | 2172.159
1.729399 | 2179.057
1.733411 | 2185.908
1.737439 | 2192.901
1.741453 | 2199.83
1.745444 | 2206.798
1.749479 | 2213.737
1.75351 | 2220.737
1.757475 | 2227.824
1.761474 | 2234.934
1.765499 | 2241.996
1.769494 | 2249.096
1.773504 | 2256.227
1.777549 | 2263.248
1.781552 | 2270.359
1.785546 | 2277.506
1.789584 | 2284.653
1.793632 | 2291.673
1.797575 | 2298.682
1.801566 | 2305.8
1.805614 | 2312.955
1.809621 | 2320.015
1.813612 | 2326.999
1.817651 | 2334.066
1.821667 | 2341.145
1.825662 | 2348.226
1.829702 | 2355.287
1.833719 | 2362.283
1.837682 | 2369.323
1.841699 | 2376.341
1.845738 | 2383.356
1.849716 | 2390.453
1.853715 | 2397.595
1.857759 | 2404.662
1.861783 | 2411.71
1.865777 | 2418.755
1.869818 | 2425.887
1.873842 | 2433.094
1.877801 | 2440.318
1.881798 | 2447.426
1.885832 | 2454.493
1.889828 | 2461.601
1.893835 | 2468.727
1.897869 | 2475.921
1.901869 | 2483.113
1.905861 | 2490.255
1.909912 | 2497.383
1.913945 | 2504.542
1.917892 | 2511.627
1.921885 | 2518.857
1.925928 | 2526.12
1.929934 | 2533.336
1.933931 | 2540.528
1.937963 | 2547.629
1.941978 | 2554.724
1.945987 | 2561.842
1.950042 | 2568.928
1.954055 | 2575.946
1.958022 | 2583.015
1.962026 | 2590.055
1.966059 | 2597.045
1.970041 | 2604.024
1.974052 | 2611.014
1.978087 | 2618.075
1.982103 | 2625.161
1.986089 | 2632.259
1.990121 | 2639.343
1.99415 | 2646.511
1.998114 | 2653.627
2.002122 | 2660.702
2.006148 | 2667.862
2.010139 | 2674.979
2.014147 | 2682.184
2.018188 | 2689.338
2.022196 | 2696.468
2.026189 | 2703.643
2.030236 | 2710.925
2.03428 | 2718.154
2.03822 | 2725.344
2.04221 | 2732.516
2.046258 | 2739.712
2.050265 | 2746.933
2.054255 | 2754.061
2.058287 | 2761.238
2.062303 | 2768.429
2.066306 | 2775.597
2.070346 | 2782.719
2.074366 | 2789.836
2.078316 | 2796.963
2.082327 | 2804.128
2.086375 | 2811.31
2.09037 | 2818.558
2.094368 | 2825.855
2.098397 | 2833.139
2.102419 | 2840.359
2.106423 | 2847.583
2.110466 | 2854.858
2.114495 | 2862.213
2.118452 | 2869.612
2.122444 | 2876.991
2.126474 | 2884.25
2.130472 | 2891.505
2.134478 | 2898.794
2.138515 | 2906.1
2.142513 | 2913.464
2.146501 | 2920.863
2.150547 | 2928.196
2.154592 | 2935.496
2.15853 | 2942.832
2.162532 | 2950.198
2.166576 | 2957.652
2.170576 | 2965.088
2.174576 | 2972.505
2.178614 | 2979.929
2.18263 | 2987.385
2.186631 | 2994.808
2.190684 | 3002.14
2.194701 | 3009.454
2.198657 | 3016.864
2.202666 | 3024.292
2.206709 | 3031.705
2.210689 | 3039.108
2.214689 | 3046.467
2.218726 | 3053.885
2.222744 | 3061.323
2.226734 | 3068.824
2.230768 | 3076.401
2.23479 | 3083.971
2.238756 | 3091.484
2.242764 | 3099.028
2.246786 | 3106.608
2.250786 | 3114.302
2.25479 | 3122.041
2.25883 | 3129.64
2.262841 | 3137.225
2.266844 | 3144.779
2.270892 | 3152.459
2.27493 | 3160.158
2.278865 | 3167.79
2.282865 | 3175.38
2.286909 | 3183.009
2.290914 | 3190.642
2.294903 | 3198.22
2.298931 | 3205.885
2.302946 | 3213.596
2.306943 | 3221.258
2.310986 | 3228.842
2.314996 | 3236.486
2.318963 | 3244.24
2.322968 | 3252
2.327008 | 3259.669
2.330998 | 3267.233
2.335008 | 3274.948
2.33905 | 3282.718
2.343071 | 3290.415
2.347055 | 3298.145
2.351101 | 3305.908
2.355142 | 3313.635
2.359098 | 3321.316
2.363091 | 3329.017
2.367121 | 3336.756
2.371122 | 3344.544
2.375129 | 3352.284
2.379163 | 3359.97
2.38316 | 3367.703
2.38715 | 3375.515
2.391194 | 3383.307
2.395236 | 3391.046
2.39918 | 3398.716
2.40318 | 3406.445
2.40722 | 3414.204
2.411214 | 3421.918
2.415218 | 3429.609
2.419256 | 3437.288
2.423272 | 3444.976
2.427276 | 3452.665
2.431326 | 3460.357
2.435337 | 3468.054
2.4393 | 3475.815
2.443309 | 3483.507
2.447356 | 3491.197
2.451331 | 3498.962
2.455336 | 3506.69
2.459371 | 3514.451
2.463384 | 3522.249
2.467378 | 3530.03
2.471413 | 3537.861
2.475439 | 3545.771
2.479398 | 3553.705
2.483401 | 3561.655
2.487432 | 3569.563
2.491432 | 3577.488
2.495437 | 3585.494
2.499473 | 3593.491
2.503482 | 3601.351
2.507479 | 3609.238
2.511535 | 3617.184
2.515577 | 3625.144
2.519517 | 3633.044
2.523505 | 3640.919
2.527545 | 3648.844
2.531555 | 3656.765
2.535546 | 3664.687
2.539582 | 3672.601
2.543594 | 3680.571
2.547585 | 3688.499
2.551629 | 3696.356
2.555658 | 3704.226
2.559614 | 3712.187
2.563616 | 3720.193
2.56766 | 3728.156
2.571641 | 3736.088
2.57565 | 3743.967
2.579691 | 3752.008
2.583706 | 3760.098
2.587703 | 3768.126
2.591746 | 3776.003
2.595775 | 3783.873
2.599739 | 3791.838
2.603737 | 3799.857
2.60776 | 3807.974
2.611758 | 3816.091
2.615762 | 3824.188
2.619797 | 3832.156
2.623806 | 3840.138
2.627797 | 3848.237
2.631841 | 3856.553
2.63588 | 3864.79
2.639822 | 3872.912
2.643819 | 3880.992
2.647863 | 3889.151
2.651863 | 3897.394
2.65586 | 3905.623
2.659896 | 3913.855
2.663917 | 3922.085
2.667924 | 3930.283
2.671969 | 3938.424
2.675984 | 3946.655
2.679941 | 3954.839
2.683946 | 3963.051
2.687995 | 3971.115
2.691971 | 3979.113
2.695982 | 3987.255
2.700013 | 3995.426
2.704029 | 4003.561
2.708023 | 4011.716
2.712061 | 4019.915
2.716089 | 4028.037
2.720051 | 4036.243
2.724042 | 4044.365
2.728075 | 4052.571
2.732079 | 4060.779
2.736085 | 4068.991
2.74012 | 4077.219
2.744124 | 4085.43
2.748118 | 4093.641
2.752171 | 4101.766
2.756211 | 4109.932
2.760149 | 4118.177
2.764146 | 4126.504
2.768181 | 4134.806
2.772191 | 4143.076
2.776191 | 4151.221
2.780229 | 4159.382
2.784243 | 4167.709
2.788231 | 4175.981
2.792268 | 4184.237
2.796293 | 4192.532
2.800261 | 4200.754
2.804266 | 4208.983
2.808302 | 4217.197
2.812289 | 4225.489
2.816299 | 4233.813
2.820337 | 4242.175
2.824365 | 4250.425
2.82836 | 4258.655
2.832395 | 4266.988
2.836418 | 4275.382
2.840379 | 4283.769
2.844381 | 4292.107
2.848411 | 4300.505
2.852405 | 4308.888
2.856407 | 4317.347
2.860444 | 4325.771
2.864447 | 4334.218
2.868445 | 4342.754
2.87249 | 4351.336
2.876521 | 4359.916
2.880458 | 4368.418
2.884456 | 4376.991
2.888502 | 4385.559
2.89251 | 4394.191
2.896508 | 4402.737
2.900541 | 4411.273
2.904555 | 4419.818
2.908558 | 4428.326
2.912615 | 4436.731
2.916637 | 4445.097
2.920586 | 4453.589
2.924591 | 4462.029
2.928643 | 4470.427
2.932621 | 4478.71875
2.936626 | 4487.073
2.940661 | 4495.505
2.944675 | 4503.92
2.94866 | 4512.366
2.952698 | 4520.833
2.95673 | 4529.301
2.960697 | 4537.782
2.964698 | 4546.28
2.968717 | 4554.833
2.972714 | 4563.402
2.97673 | 4572
2.980769 | 4580.487
2.984772 | 4589.064
2.988766 | 4597.678
2.992813 | 4606.324
2.996854 | 4614.936
3.000799 | 4623.424
3.004799 | 4632.006
3.008839 | 4640.588
3.012836 | 4649.222
3.016823 | 4657.79
3.020861 | 4666.342
3.024873 | 4674.89
3.028864 | 4683.442
3.03291 | 4692.017
3.036927 | 4700.562
3.040897 | 4709.176
3.044905 | 4717.692
3.048954 | 4726.188
3.052936 | 4734.72
3.056941 | 4743.259
3.060979 | 4751.896
3.065002 | 4760.461
3.069001 | 4769.011
3.073044 | 4777.593
3.077075 | 4786.253
3.081028 | 4794.898
3.085024 | 4803.536
3.089057 | 4812.159
3.09305 | 4820.796
3.097057 | 4829.562
3.101091 | 4838.239
3.105087 | 4846.903
3.10908 | 4855.569
3.113128 | 4864.208
3.117164 | 4872.874
3.121111 | 4881.572
3.125101 | 4890.28125
3.129141 | 4899.012
3.13315 | 4907.64
3.137154 | 4916.238
3.141185 | 4924.846
3.145198 | 4933.559
3.149207 | 4942.21
3.153255 | 4950.839
3.157282 | 4959.331
3.161233 | 4967.82
3.165241 | 4976.315
3.169279 | 4984.78125
3.173259 | 4993.247
3.177275 | 5001.595
3.181307 | 5010.06
3.185318 | 5018.475
3.189314 | 5026.896
3.193346 | 5035.309
3.197373 | 5043.836
3.201339 | 5052.372
3.205341 | 5060.951
3.209365 | 5069.617
3.213358 | 5078.333
3.217358 | 5087.148
3.221401 | 5095.902
3.225415 | 5104.594
3.229412 | 5113.3125
3.233459 | 5122.139
3.237498 | 5130.925
3.241443 | 5139.664
3.245443 | 5148.377
3.249484 | 5157.02
3.253482 | 5165.693
3.257466 | 5174.285
3.261506 | 5182.867
3.265535 | 5191.542
3.26953 | 5200.27
3.27357 | 5208.838
3.277583 | 5217.444
3.281545 | 5226.09
3.285552 | 5234.784
3.289593 | 5243.472
3.29358 | 5252.167
3.297584 | 5260.952
3.301621 | 5269.731
3.305638 | 5278.399
3.30964 | 5287.042
3.313683 | 5295.793
3.317707 | 5304.653
3.321666 | 5313.497
3.325663 | 5322.224
3.329691 | 5330.947
3.33369 | 5339.677
3.337696 | 5348.423
3.341736 | 5357.211
3.345734 | 5366.025
3.349721 | 5374.863
3.353768 | 5383.673
3.357808 | 5392.347
3.361753 | 5401.054
3.365748 | 5409.914
3.369792 | 5418.77
3.373805 | 5427.576
3.377803 | 5436.304
3.381833 | 5444.992
3.38585 | 5453.721
3.389849 | 5462.442
3.393901 | 5471.101
3.397919 | 5479.707
3.401882 | 5488.34375
3.405888 | 5496.975
3.409926 | 5505.653
3.413902 | 5514.296
3.417911 | 5522.893
3.421948 | 5531.52
3.425969 | 5540.211
3.429954 | 5548.94
3.433986 | 5557.752
3.43801 | 5566.662
3.441972 | 5575.524
3.445981 | 5584.34375
3.450007 | 5593.214
3.454005 | 5602.244
3.458007 | 5611.433
3.462046 | 5620.57
3.466058 | 5629.539
3.470049 | 5638.467
3.474088 | 5647.48
3.478135 | 5656.548
3.48208 | 5665.553
3.486079 | 5674.538
3.490126 | 5683.437
3.494131 | 5692.255
3.498118 | 5701.006
3.502162 | 5709.794
3.506171 | 5718.745
3.510168 | 5727.664
3.514216 | 5736.502
3.518235 | 5745.336
3.522193 | 5754.301
3.526193 | 5763.26
3.530236 | 5772.308
3.534227 | 5781.351
3.538229 | 5790.514
3.542268 | 5799.715
3.546284 | 5808.884
3.550282 | 5818.015
3.55432 | 5827.22
3.558351 | 5836.349
3.562316 | 5845.488
3.56631 | 5854.665
3.570334 | 5863.734375
3.574333 | 5872.811
3.578343 | 5881.826
3.58238 | 5890.847
3.586374 | 5899.875
3.590369 | 5908.985
3.594412 | 5918.031
3.598451 | 5927.115
3.602399 | 5936.14
3.606396 | 5945.14
3.610439 | 5954.216
3.614436 | 5963.285
3.618439 | 5972.277
3.622477 | 5981.195
3.626494 | 5990.163
3.630495 | 5999.158
3.63454 | 6008.082
3.638562 | 6016.999
3.64252 | 6025.863
3.646534 | 6034.829
3.650574 | 6043.817
3.654556 | 6052.805
3.658556 | 6061.807
3.662582 | 6070.871
3.666608 | 6079.907
3.670597 | 6088.836
3.674639 | 6097.898
3.67866 | 6107.02
3.682615 | 6116.202
3.686618 | 6125.275
3.690656 | 6134.264
3.694653 | 6143.282
3.698656 | 6152.462
3.702694 | 6161.584
3.706703 | 6170.578
3.710705 | 6179.705
3.714755 | 6188.79
3.718786 | 6197.844
3.722718 | 6206.884
3.726712 | 6215.98
3.730769 | 6225.111
3.734781 | 6234.174
3.738756 | 6243.09
3.742788 | 6252.18
3.746806 | 6261.365
3.750809 | 6270.456
3.754855 | 6279.487
3.758876 | 6288.515
3.762833 | 6297.664
3.76684 | 6306.84375
3.770877 | 6315.946
3.774861 | 6325.073
3.77887 | 6334.237
3.782911 | 6343.369
3.786933 | 6352.55
3.790929 | 6361.757
3.794969 | 6370.983
3.799005 | 6380.205
3.802971 | 6389.388
3.806961 | 6398.558
3.810982 | 6407.84
3.814977 | 6417.16
3.818984 | 6426.473
3.823027 | 6435.616
3.827028 | 6444.793
3.831019 | 6454.064
3.835064 | 6463.37
3.839096 | 6472.663
3.84304 | 6481.887
3.84704 | 6491.079
3.851083 | 6500.352
3.855088 | 6509.663
3.859086 | 6518.938
3.863113 | 6528.295
3.867134 | 6537.574
3.871145 | 6546.854
3.87519 | 6556.171
3.879206 | 6565.499
3.883158 | 6574.8
3.887163 | 6584.134
3.891213 | 6593.36
3.895199 | 6602.595
3.899204 | 6611.875
3.903233 | 6621.234375
3.907244 | 6630.59
3.911242 | 6639.888
3.915282 | 6649.146
3.919307 | 6658.502
3.923269 | 6667.961
3.927264 | 6677.389
3.931292 | 6686.861
3.935299 | 6696.272
3.939307 | 6705.809
3.943341 | 6715.277
3.947345 | 6724.681
3.951339 | 6734.116
3.955399 | 6743.644
3.959439 | 6753.051
3.963379 | 6762.438
3.967369 | 6771.872
3.971412 | 6781.342
3.975418 | 6790.852
3.979416 | 6800.212
3.983448 | 6809.65625
3.987456 | 6819.284
3.991446 | 6828.947
3.995486 | 6838.464
3.999515 | 6848.059
4.003472 | 6857.666
4.007469 | 6867.293
4.011501 | 6876.995
4.01549 | 6886.681
4.01951 | 6896.405
4.023556 | 6906.036
4.027578 | 6915.62
4.031568 | 6925.165
4.035606 | 6934.819
4.039638 | 6944.379
4.043606 | 6953.978
4.047612 | 6963.515625
4.051637 | 6972.936
4.055625 | 6982.431
4.059631 | 6991.890625
4.063672 | 7001.367
4.067677 | 7010.834
4.071666 | 7020.329
4.075709 | 7029.909
4.079742 | 7039.515625
4.083681 | 7049.039
4.087681 | 7058.631
4.091729 | 7068.235
4.095737 | 7077.863
4.099733 | 7087.577
4.103758 | 7097.295
4.107772 | 7106.98
4.111781 | 7116.629
4.115833 | 7126.19
4.119855 | 7135.831
4.123812 | 7145.527
4.12781 | 7155.177
4.131847 | 7164.84375
4.135837 | 7174.377
4.139849 | 7183.896
4.143878 | 7193.544
4.14789 | 7203.265
4.15188 | 7212.918
4.155922 | 7222.55
4.159954 | 7232.182
4.163914 | 7241.83
4.167917 | 7251.523
4.171934 | 7261.182
4.175936 | 7270.945
4.179949 | 7280.668
4.183987 | 7290.305
4.187986 | 7299.971
4.191977 | 7309.714
4.196027 | 7319.413
4.200073 | 7329.122
4.20402 | 7338.76
4.208012 | 7348.489
4.212052 | 7358.312
4.21606 | 7368.038
4.220037 | 7377.725
4.224083 | 7387.415
4.228102 | 7397.119
4.232097 | 7406.9
4.236137 | 7416.74
4.24016 | 7426.515625
4.244125 | 7436.327
4.248139 | 7446.023
4.252175 | 7455.743
4.256157 | 7465.57
4.260159 | 7475.503
4.264199 | 7485.431
4.268222 | 7495.226
4.272217 | 7504.932
4.276251 | 7514.717
4.280277 | 7524.58
4.284238 | 7534.409
4.288238 | 7544.208
4.292278 | 7553.974
4.296275 | 7563.728
4.300281 | 7573.504
4.304305 | 7583.292
4.308309 | 7593.103
4.312303 | 7602.974
4.316352 | 7612.858
4.320392 | 7622.751
4.324329 | 7632.712
4.328316 | 7642.682
4.332363 | 7652.71
4.336368 | 7662.749
4.340372 | 7672.767
4.344401 | 7682.848
4.348414 | 7692.933
4.352422 | 7702.99
4.356471 | 7712.908
4.360497 | 7722.809
4.364451 | 7732.764
4.368462 | 7742.825
4.372497 | 7752.775
4.376481 | 7762.67
4.380496 | 7772.467
4.384524 | 7782.241
4.388542 | 7792.124
4.392532 | 7801.998
4.396561 | 7811.923
4.400589 | 7821.853
4.404559 | 7831.751
4.408562 | 7841.617
4.412588 | 7851.534
4.416579 | 7861.514
4.420584 | 7871.595
4.424633 | 7881.599
4.428639 | 7891.5625
4.432633 | 7901.564
4.436684 | 7911.699
4.440716 | 7921.783
4.444658 | 7931.785
4.448659 | 7941.742
4.452689 | 7951.799
4.456691 | 7961.859
4.460686 | 7971.907
4.464708 | 7982.006
4.468737 | 7992.102
4.47274 | 8002.172
4.476779 | 8012.149
4.480803 | 8022.138
4.484761 | 8032.245
4.488771 | 8042.427
4.49282 | 8052.474
4.496803 | 8062.557
4.500801 | 8072.624
4.504851 | 8082.671
4.508869 | 8092.711
4.512875 | 8102.699
4.516913 | 8112.733
4.520937 | 8122.919
4.524896 | 8133.028
4.528885 | 8143.013
4.532916 | 8152.966
4.536915 | 8162.877
4.540925 | 8172.941
4.544956 | 8183.057
4.548951 | 8193.149
4.552933 | 8203.288
4.556985 | 8213.39
4.561029 | 8223.385
4.564977 | 8233.475
4.56897 | 8243.701
4.573005 | 8254.014
4.577003 | 8264.296875
4.581015 | 8274.421
4.585059 | 8284.462
4.589067 | 8294.6
4.593069 | 8304.749
4.597117 | 8314.857
4.601138 | 8324.932
4.605102 | 8334.909
4.609107 | 8344.83
4.613143 | 8354.723
4.617123 | 8364.649
4.621135 | 8374.53125
4.625172 | 8384.464
4.62919 | 8394.341
4.633177 | 8404.248
4.637204 | 8414.21
4.641227 | 8424.198
4.645197 | 8434.183
4.649204 | 8444.116
4.653232 | 8454.146
4.657228 | 8464.236
4.661231 | 8474.402
4.665259 | 8484.591
4.669273 | 8494.737
4.673281 | 8504.916
4.677324 | 8515.183
4.681365 | 8525.45
4.685299 | 8535.676
4.689297 | 8546.002
4.693351 | 8556.251
4.697355 | 8566.458
4.701337 | 8576.688
4.705365 | 8586.913
4.709384 | 8597.171875
4.713382 | 8607.382
4.717422 | 8617.515625
4.721435 | 8627.691
4.725401 | 8638.042
4.729405 | 8648.329
4.733444 | 8658.566
4.737433 | 8668.768
4.741446 | 8678.994
4.745489 | 8689.261
4.749506 | 8699.558
4.753501 | 8709.81
4.757551 | 8720.069
4.761584 | 8730.316
4.765541 | 8740.536
4.769535 | 8750.772
4.773559 | 8761.09
4.777556 | 8771.486
4.781569 | 8781.9
4.785602 | 8792.245
4.789599 | 8802.659
4.793588 | 8813.171
4.797633 | 8823.703125
4.801672 | 8834.204
4.805622 | 8844.687
4.809617 | 8855.249
4.813657 | 8865.773
4.817651 | 8876.275
4.821657 | 8886.722
4.825701 | 8897.182
4.829715 | 8907.613
4.833717 | 8917.98
4.837765 | 8928.289
4.841778 | 8938.596
4.84574 | 8948.85
4.849752 | 8959.03
4.853793 | 8969.225
4.85777 | 8979.403
4.861775 | 8989.56
4.865809 | 8999.713
4.869828 | 9009.897
4.873819 | 9020.153
4.877858 | 9030.507
4.881876 | 9040.918
4.885832 | 9051.355
4.889839 | 9061.813
4.893868 | 9072.282
4.897872 | 9082.83
4.90188 | 9093.515625
4.905911 | 9104.244
4.909918 | 9114.855
4.913919 | 9125.369
4.917972 | 9135.898
4.922006 | 9146.476
4.925947 | 9157.052
4.929939 | 9167.591
4.933985 | 9178.104
4.938 | 9188.56
4.941991 | 9198.894
4.94602 | 9209.259
4.950037 | 9219.7
4.954029 | 9230.171875
4.958076 | 9240.554
4.962107 | 9250.846
4.966058 | 9261.27
4.97006 | 9271.739
4.974098 | 9282.205
4.978082 | 9292.619
4.982093 | 9303.073
4.986128 | 9313.581
4.99014 | 9324.121
4.994139 | 9334.745
4.998173 | 9345.341
5.002206 | 9355.965
5.006175 | 9366.509
5.010174 | 9377.101
5.014195 | 9387.743
5.018197 | 9398.479
5.022203 | 9409.205
5.026247 | 9419.765625
5.030249 | 9430.248
5.034242 | 9440.808
5.038288 | 9451.457
5.042315 | 9462.1
5.046265 | 9472.637
5.050263 | 9483.107
5.054307 | 9493.606
5.058305 | 9504.104
5.062304 | 9514.577
5.066337 | 9525.145
5.070353 | 9535.659
5.074365 | 9546.101
5.07841 | 9556.458
5.082425 | 9566.847
5.086379 | 9577.321
5.090384 | 9587.796
5.094433 | 9598.232
5.098423 | 9608.683
5.102425 | 9619.159
5.106447 | 9629.669
5.110466 | 9640.268
5.114456 | 9650.839
5.118499 | 9661.446
5.122525 | 9672.087
5.126486 | 9682.731
5.130482 | 9693.417
5.134508 | 9704.16
5.138514 | 9714.862
5.142526 | 9725.64
5.146554 | 9736.382
5.15056 | 9747.093
5.154565 | 9757.789
5.158615 | 9768.509
5.162659 | 9779.199
5.166591 | 9789.923
5.170586 | 9800.667
5.174628 | 9811.306
5.178634 | 9821.902
5.182628 | 9832.439
5.18666 | 9843.012
5.190671 | 9853.701
5.19467 | 9864.464
5.198702 | 9875.112
5.20273 | 9885.735
5.206701 | 9896.431
5.21071 | 9907.205
5.21475 | 9918.095
5.21873 | 9929.003
5.222732 | 9939.924
5.226774 | 9950.866
5.2308 | 9961.717
5.234796 | 9972.515625
5.238831 | 9983.449
5.242853 | 9994.413
5.246819 | 10005.31
5.250818 | 10016.08
5.254847 | 10026.86
5.258844 | 10037.66
5.262848 | 10048.43
5.266884 | 10059.13
5.270889 | 10069.83
5.274883 | 10080.59
5.278924 | 10091.39
5.282961 | 10102.11
5.286901 | 10112.71
5.290899 | 10123.36
5.294951 | 10133.99
5.298957 | 10144.68
5.302953 | 10155.36
5.306977 | 10166.04
5.310995 | 10176.68
5.315006 | 10187.22
5.319058 | 10197.75
5.323075 | 10208.37
5.327027 | 10219.18
5.331027 | 10229.88
5.335071 | 10240.5
5.339053 | 10251.03
5.343065 | 10261.69
5.3471 | 10272.41
5.351108 | 10283.25
5.355096 | 10294.04
5.359142 | 10304.82
5.363176 | 10315.53
5.367135 | 10326.17
5.371131 | 10336.95
5.375151 | 10347.8
5.379156 | 10358.67
5.383172 | 10369.44
5.38721 | 10380.15
5.391213 | 10390.79
5.395209 | 10401.54
5.399255 | 10412.26
5.403298 | 10422.96
5.407249 | 10433.61
5.411241 | 10444.29
5.415279 | 10454.95
5.419272 | 10465.64
5.423269 | 10476.26
5.427307 | 10486.88
5.431317 | 10497.61
5.435311 | 10508.39
5.439347 | 10519.17
5.443359 | 10529.94
5.447331 | 10540.81
5.451337 | 10551.54
5.45538 | 10562.28
5.459365 | 10573.08
5.463371 | 10584.01
5.467403 | 10594.95
5.471441 | 10605.76
5.475445 | 10616.48
5.479487 | 10627.29
5.483512 | 10638.15
5.487471 | 10648.92
5.49147 | 10659.74
5.495495 | 10670.55
5.499491 | 10681.35
5.503499 | 10692.05
5.507528 | 10702.79
5.511527 | 10713.53
5.515524 | 10724.26
5.519573 | 10735.01
5.523614 | 10745.76
5.527549 | 10756.5
5.531539 | 10767.26
5.53559 | 10778.03
5.539592 | 10788.82
5.543591 | 10799.67
5.547625 | 10810.51
5.551637 | 10821.42
5.555637 | 10832.27
5.559688 | 10843.04
5.563712 | 10853.79
5.567674 | 10864.62
5.571677 | 10875.49
5.575713 | 10886.31
5.579694 | 10897.03
5.58371 | 10907.72
5.587744 | 10918.46
5.59176 | 10929.22
5.595743 | 10939.99
5.59978 | 10950.75
5.603812 | 10961.58
5.607778 | 10972.33
5.611785 | 10983.07
5.615803 | 10993.86
5.619794 | 11004.7
5.623807 | 11015.54
5.627851 | 11026.29
5.631859 | 11037.03
5.635845 | 11047.92
5.639888 | 11058.83
5.643934 | 11069.67
5.647889 | 11080.4
5.651889 | 11091.18
5.655925 | 11102.05
5.659918 | 11112.93
5.663912 | 11123.77
5.667947 | 11134.6
5.671972 | 11145.42
5.67597 | 11156.25
5.680008 | 11167.13
5.684027 | 11178.1
5.687978 | 11189.24
5.691983 | 11200.31
5.696029 | 11211.27
5.700007 | 11222.26
5.704011 | 11233.37
5.708047 | 11244.58
5.712076 | 11255.73
5.716084 | 11266.76
5.720128 | 11277.81
5.724153 | 11288.84375
5.728112 | 11299.83
5.732101 | 11310.8
5.73613 | 11321.76
5.740142 | 11332.71
5.744157 | 11343.69
5.748181 | 11354.65625
5.752173 | 11365.58
5.756162 | 11376.51
5.760213 | 11387.44
5.764256 | 11398.37
5.768197 | 11409.35
5.772188 | 11420.39
5.776223 | 11431.43
5.780228 | 11442.41
5.784241 | 11453.34
5.788273 | 11464.23
5.792287 | 11475.25
5.796285 | 11486.31
5.800327 | 11497.23
5.804355 | 11508.06
5.808322 | 11518.85
5.812328 | 11529.68
5.816363 | 11540.48
5.820335 | 11551.32
5.824347 | 11562.13
5.828395 | 11572.94
5.83241 | 11583.68
5.836392 | 11594.44
5.840425 | 11605.26
5.844452 | 11616.17
5.848419 | 11627.11
5.852423 | 11637.91
5.856453 | 11648.75
5.860447 | 11659.68
5.864454 | 11670.65
5.868486 | 11681.6
5.872502 | 11692.48
5.876496 | 11703.45
5.880526 | 11714.55
5.884561 | 11725.62
5.888511 | 11736.65
5.892509 | 11747.76
5.896564 | 11758.76
5.900564 | 11769.73
5.904555 | 11780.73
5.908594 | 11791.73
5.912599 | 11802.83
5.916609 | 11813.85
5.920653 | 11824.73
5.924658 | 11835.58
5.928627 | 11846.46
5.93264 | 11857.40625
5.936688 | 11868.4
5.940678 | 11879.36
5.944676 | 11890.35
5.948712 | 11901.34
5.952725 | 11912.26
5.956723 | 11923.14
5.960765 | 11934.07
5.964797 | 11945.02
5.968766 | 11955.96875
5.972754 | 11966.88
5.976772 | 11977.79
5.98077 | 11988.7
5.984786 | 11999.55
5.988823 | 12010.46
5.992819 | 12021.42
5.996807 | 12032.44
6.000849 | 12043.45
6.004888 | 12054.43
6.00884 | 12065.41
6.012834 | 12076.44
6.016874 | 12087.56
6.02087 | 12098.68
6.024879 | 12109.74
6.028913 | 12120.68
6.032935 | 12131.72
6.036941 | 12142.78
6.040981 | 12153.75
6.044997 | 12164.69
6.048964 | 12175.6
6.052971 | 12186.45
6.057014 | 12197.25
6.060993 | 12208.06
6.064994 | 12218.89
6.069026 | 12229.71875
6.073046 | 12240.51
6.077045 | 12251.25
6.081081 | 12262.11
6.085094 | 12272.98
6.089056 | 12283.89
6.093061 | 12294.74
6.097094 | 12305.6
6.101095 | 12316.59375
6.105095 | 12327.69
6.109131 | 12338.84
6.113135 | 12349.87
6.117141 | 12360.93
6.121189 | 12371.98
6.125231 | 12383.125
6.129167 | 12394.28
6.133154 | 12405.5
6.137203 | 12416.68
6.141216 | 12427.72
6.145196 | 12438.68
6.14921 | 12449.78
6.153228 | 12461.04
6.15724 | 12472.24
6.161292 | 12483.32
6.165316 | 12494.26
6.169275 | 12505.3
6.173278 | 12516.41
6.177313 | 12527.48
6.181308 | 12538.55
6.185324 | 12549.59
6.18936 | 12560.59
6.193374 | 12571.61
6.19737 | 12582.61
6.201417 | 12593.67
6.205452 | 12604.87
6.209411 | 12615.97
6.213402 | 12627.1
6.217424 | 12638.32
6.221419 | 12649.59
6.225425 | 12660.84
6.229459 | 12672.01
6.233466 | 12683.08
6.237453 | 12694.3
6.241498 | 12705.62
6.245532 | 12716.86
6.249479 | 12728.1
6.253487 | 12739.19
6.257524 | 12750.29
6.261517 | 12761.47
6.265522 | 12772.67
6.269555 | 12783.85
6.273579 | 12795.04
6.277593 | 12806.12
6.281634 | 12817.15
6.285647 | 12828.11
6.289603 | 12839.07
6.293607 | 12850.07
6.297659 | 12860.97
6.301638 | 12871.81
6.305651 | 12882.66
6.309668 | 12893.51
6.313684 | 12904.34375
6.317687 | 12915.16
6.321723 | 12925.99
6.325744 | 12936.97
6.329704 | 12948.03
6.333702 | 12959.05
6.337725 | 12970.11
6.341732 | 12981.19
6.345746 | 12992.35
6.349777 | 13003.57
6.35378 | 13014.78
6.357776 | 13026.04
6.361828 | 13037.35
6.365879 | 13048.58
6.369821 | 13059.7
6.373811 | 13070.93
6.377844 | 13082.15
6.381855 | 13093.33
6.385861 | 13104.48
6.38989 | 13115.57
6.393889 | 13126.74
6.397881 | 13137.96
6.401917 | 13149.08
6.405954 | 13160.16
6.409915 | 13171.29
6.413909 | 13182.43
6.417948 | 13193.62
6.421939 | 13204.83
6.425954 | 13215.98
6.429996 | 13227.12
6.434018 | 13238.29
6.438009 | 13249.44
6.442051 | 13260.66
6.446075 | 13271.87
6.450037 | 13283.14
6.454043 | 13294.37
6.458065 | 13305.55
6.462063 | 13316.82
6.46607 | 13328.11
6.470107 | 13339.38
6.474118 | 13350.58
6.478113 | 13361.76
6.48215 | 13373.04
6.48618 | 13384.42
6.490123 | 13395.74
6.494123 | 13407.02
6.498165 | 13418.32
6.502165 | 13429.59
6.506171 | 13440.87
6.510198 | 13452.14
6.514212 | 13463.36
6.518228 | 13474.59
6.522285 | 13485.74
6.526297 | 13496.81
6.53025 | 13507.9
6.534245 | 13518.95
6.538291 | 13529.93
6.542282 | 13540.86
6.546288 | 13551.93
6.550318 | 13563.06
6.554331 | 13574.27
6.558314 | 13585.41
6.562362 | 13596.53
6.566387 | 13607.77
6.57035 | 13619.09
6.574349 | 13630.47
6.57837 | 13641.83
6.58237 | 13653.24
6.586387 | 13664.61
6.59043 | 13675.96
6.594428 | 13687.3
6.598427 | 13698.69
6.602468 | 13710.11
6.606515 | 13721.43
6.610465 | 13732.69
6.614461 | 13744.02
6.618496 | 13755.44
6.622491 | 13766.76
6.626487 | 13777.96
6.630528 | 13789.16
6.63455 | 13800.44
6.638543 | 13811.8
6.642581 | 13823.14
6.646598 | 13834.33
6.650564 | 13845.57
6.654574 | 13856.82
6.658614 | 13868.1
6.66259 | 13879.49
6.666591 | 13890.95
6.670623 | 13902.42
6.674653 | 13913.83
6.678654 | 13925.12
6.682682 | 13936.49
6.686707 | 13948.05
6.69067 | 13959.54
6.69468 | 13970.99
6.69872 | 13982.31
6.70271 | 13993.65
6.706709 | 14005.1
6.71074 | 14016.53
6.71475 | 14027.87
6.718754 | 14039.25
6.722804 | 14050.62
6.726837 | 14061.98
6.73077 | 14073.34
6.734763 | 14084.67
6.738807 | 14096.05
6.742815 | 14107.41
6.746822 | 14118.67
6.750848 | 14129.95
6.754855 | 14141.26
6.758863 | 14152.51
6.762912 | 14163.65
6.766939 | 14174.72
6.770898 | 14185.87
6.7749 | 14197.07
6.778931 | 14208.22
6.782911 | 14219.32
6.78693 | 14230.37
6.790959 | 14241.46875
6.794975 | 14252.59
6.798965 | 14263.75
6.802992 | 14274.96
6.80703 | 14286.2
6.811002 | 14297.48
6.815 | 14308.72
6.819018 | 14319.98
6.823007 | 14331.26
6.827022 | 14342.58
6.831077 | 14353.82
6.835087 | 14365.07
6.83908 | 14376.42
6.843121 | 14387.82
6.847152 | 14399.19
6.851104 | 14410.42
6.8551 | 14421.65
6.859125 | 14433.06
6.863123 | 14444.49
6.86712 | 14455.81
6.87115 | 14467.07
6.87518 | 14478.37
6.879184 | 14489.71
6.883223 | 14501.07
6.887242 | 14512.45
6.891194 | 14523.87
6.895197 | 14535.3
6.899254 | 14546.6
6.903245 | 14557.99
6.907247 | 14569.56
6.911288 | 14581.28
6.915305 | 14592.89
6.919305 | 14604.33
6.923354 | 14615.69
6.927375 | 14627.19
6.931336 | 14638.8
6.935317 | 14650.34375
6.939351 | 14661.86
6.943352 | 14673.27
6.947367 | 14684.6
6.951397 | 14696
6.95539 | 14707.4
6.959382 | 14718.86
6.963434 | 14730.35
6.967477 | 14741.74
6.971418 | 14753.07
6.975408 | 14764.53
6.979444 | 14775.98
6.983453 | 14787.45
6.987464 | 14798.91
6.991494 | 14810.3
6.995501 | 14821.83
6.999511 | 14833.40625
7.003555 | 14844.9
7.007579 | 14856.37
7.01154 | 14867.81
7.015542 | 14879.24
7.019574 | 14890.76
7.023551 | 14902.24
7.027568 | 14913.7
7.031606 | 14925.09
7.035627 | 14936.47
7.03961 | 14947.84375
7.043649 | 14959.31
7.047667 | 14970.75
7.05164 | 14982.21
7.055653 | 14993.6
7.059671 | 15004.97
7.063662 | 15016.43
7.067668 | 15028
7.071706 | 15039.54
7.075715 | 15050.99
7.079728 | 15062.43
7.083772 | 15073.96
7.087806 | 15085.51
7.091744 | 15097.02
7.095746 | 15108.55
7.099789 | 15120.04
7.103794 | 15131.6
7.10777 | 15143.16
7.111787 | 15154.83
7.115793 | 15166.57
7.119809 | 15178.33
7.123853 | 15189.96
7.127874 | 15201.68
7.131846 | 15213.5
7.135847 | 15225.35
7.139882 | 15237.13
7.143875 | 15248.67
7.147897 | 15260.21
7.151927 | 15271.75
7.155949 | 15283.26
7.159939 | 15294.65
7.16399 | 15306.13
7.168027 | 15317.58
7.171983 | 15329.02
7.175973 | 15340.44
7.179997 | 15351.86
7.184003 | 15363.42
7.188025 | 15374.93
7.192059 | 15386.45
7.196051 | 15398.01
7.200032 | 15409.67
7.204075 | 15421.24
7.208112 | 15432.74
7.212059 | 15444.16
7.216059 | 15455.72
7.220101 | 15467.44
7.224094 | 15479.08
7.22809 | 15490.62
7.232129 | 15502.15
7.236151 | 15513.75
7.240162 | 15525.40625
7.244203 | 15537.03
7.248211 | 15548.61
7.252171 | 15560.18
7.256193 | 15571.66
7.26023 | 15583.06
7.264208 | 15594.5
7.268213 | 15605.97
7.272246 | 15617.43
7.276267 | 15628.77
7.280263 | 15640.03
7.284298 | 15651.37
7.288316 | 15662.74
7.292279 | 15674.17
7.296289 | 15685.54
7.300324 | 15696.91
7.304318 | 15708.37
7.308322 | 15719.97
7.31235 | 15731.47
7.316357 | 15742.89
7.320362 | 15754.37
7.324419 | 15765.9
7.328452 | 15777.56
7.332397 | 15789.2
7.336375 | 15800.8
7.340415 | 15812.45
7.344431 | 15824.03
7.34843 | 15835.59
7.352455 | 15847.34
7.356456 | 15859.17
7.360455 | 15871
7.364509 | 15882.71
7.36853 | 15894.3
7.372491 | 15905.99
7.376493 | 15917.8
7.380531 | 15929.58
7.384519 | 15941.31
7.388539 | 15952.96
7.39257 | 15964.59
7.396577 | 15976.33
7.400571 | 15988.07
7.404617 | 15999.78
7.408652 | 16011.57
7.412629 | 16023.23
7.416621 | 16034.87
7.42064 | 16046.54
7.424639 | 16058.28
7.428651 | 16070.03
7.432694 | 16081.73
7.436692 | 16093.34
7.440686 | 16105.08
7.444721 | 16116.89
7.44875 | 16128.68
7.452698 | 16140.48
7.456696 | 16152.25
7.460743 | 16164.11
7.464743 | 16175.99
7.468738 | 16187.82
7.472768 | 16199.63
7.476793 | 16211.41
7.480804 | 16223.06
7.484844 | 16234.76
7.488857 | 16246.41
7.492817 | 16258.04
7.496831 | 16269.65
7.500879 | 16281.12
7.504861 | 16292.56
7.508863 | 16304.1
7.512891 | 16315.6
7.5169 | 16327.17
7.520907 | 16338.69
7.524949 | 16350.15
7.52897 | 16361.76
7.532929 | 16373.46
7.536918 | 16385.11
7.54095 | 16396.75
7.544962 | 16408.40625
7.548968 | 16420.17
7.552993 | 16432.02
7.557 | 16443.77
7.560993 | 16455.64
7.565047 | 16467.55
7.569092 | 16479.31
7.573028 | 16491.08
7.577019 | 16502.90625
7.581056 | 16514.77
7.585057 | 16526.63
7.589066 | 16538.32
7.593102 | 16550
7.597108 | 16561.74
7.601104 | 16573.44
7.605144 | 16585.1
7.609182 | 16596.82
7.613146 | 16608.54
7.617153 | 16620.24
7.621183 | 16631.98
7.625169 | 16643.65
7.629188 | 16655.38
7.63323 | 16667.07
7.637249 | 16678.81
7.64124 | 16690.57
7.645273 | 16702.33
7.649294 | 16714.03
7.653261 | 16725.69
7.657261 | 16737.37
7.661291 | 16749.17
7.665284 | 16761.02
7.669285 | 16772.9
7.673312 | 16784.7
7.677319 | 16796.43
7.681323 | 16808.17
7.685368 | 16820.07
7.689394 | 16832.01
7.693331 | 16843.91
7.697335 | 16855.71
7.701385 | 16867.4
7.705389 | 16879.12
7.709385 | 16890.83
7.713413 | 16902.58
7.717434 | 16914.35
7.721448 | 16926.03
7.725499 | 16937.55
7.729512 | 16949.12
7.733468 | 16960.69
7.737466 | 16972.25
7.741515 | 16983.79
7.745505 | 16995.25
7.749518 | 17006.71875
7.753539 | 17018.29
7.757546 | 17029.81
7.761543 | 17041.37
7.765579 | 17052.88
7.76961 | 17064.4
7.773576 | 17076.13
7.777572 | 17087.93
7.781589 | 17099.78
7.785581 | 17111.65
7.789599 | 17123.52
7.793644 | 17135.4
7.797649 | 17147.36
7.801649 | 17159.32
7.805687 | 17171.39
7.809734 | 17183.35
7.813682 | 17195.14
7.817674 | 17206.98
7.821705 | 17218.85
7.825698 | 17230.79
7.829706 | 17242.64
7.833744 | 17254.4375
7.83775 | 17266.24
7.841737 | 17278.21
7.845782 | 17290.0625
7.849793 | 17301.93
7.853771 | 17313.79
7.857787 | 17325.59
7.86184 | 17337.41
7.865823 | 17349.2
7.869821 | 17361.03
7.873846 | 17372.85
7.877885 | 17384.61
7.881896 | 17396.26
7.885931 | 17408.06
7.889955 | 17419.96
7.893907 | 17431.87
7.897906 | 17443.8
7.901946 | 17455.64
7.905941 | 17467.53
7.909945 | 17479.51
7.913966 | 17491.48
7.917966 | 17503.4
7.921963 | 17515.3
7.926017 | 17527.16
7.930043 | 17539
7.933985 | 17550.9
7.93798 | 17562.75
7.942025 | 17574.63
7.946032 | 17586.44
7.950038 | 17598.21
7.954069 | 17609.95
7.958079 | 17621.76
7.962082 | 17633.47
7.966138 | 17645
7.970163 | 17656.53125
7.974118 | 17667.99
7.978126 | 17679.51
7.982158 | 17690.96
7.986141 | 17702.39
7.990155 | 17713.69
7.994187 | 17725.09
7.998193 | 17736.55
8.002184 | 17748.09
8.006215 | 17759.73
8.010244 | 17771.34
8.014219 | 17782.98
8.018222 | 17794.66
8.022239 | 17806.43
8.026228 | 17818.2
8.030238 | 17830.04
8.034281 | 17841.82
8.038297 | 17853.52
8.042296 | 17865.1875
8.046339 | 17876.9
8.050372 | 17888.57
8.054334 | 17900.19
8.058329 | 17911.73
8.062368 | 17923.21
8.066367 | 17934.7
8.070353 | 17946.09
8.074382 | 17957.41
8.078415 | 17968.72
8.082418 | 17980.08
8.086451 | 17991.44
8.090453 | 18002.79
8.094415 | 18014.09
8.09843 | 18025.38
8.10247 | 18036.62
8.106448 | 18048
8.110449 | 18059.45
8.114483 | 18070.92
8.118502 | 18082.39
8.12252 | 18093.78
8.126561 | 18105.11
8.130585 | 18116.6
8.13455 | 18128.19
8.138532 | 18139.66
8.142566 | 18151.13
8.146581 | 18162.46
8.150593 | 18173.83
8.154613 | 18185.3
8.158607 | 18196.74
8.162604 | 18208.18
8.166654 | 18219.59
8.170701 | 18230.85
8.174638 | 18242.09
8.178628 | 18253.43
8.182664 | 18264.75
8.186669 | 18276.02
8.190686 | 18287.125
8.194717 | 18298.21
8.198723 | 18309.34
8.202728 | 18320.47
8.206772 | 18331.51
8.210792 | 18342.49
8.214761 | 18353.42
8.218761 | 18364.41
8.222797 | 18375.39
8.226771 | 18386.38
8.230779 | 18397.35
8.234819 | 18408.24
8.238847 | 18419.12
8.242837 | 18430.01
8.246866 | 18440.97
8.250883 | 18451.99
8.254856 | 18462.91
8.258863 | 18473.68
8.262884 | 18484.48
8.266879 | 18495.28125
8.270888 | 18506.18
8.274923 | 18516.93
8.278941 | 18527.52
8.28294 | 18537.97
8.286978 | 18548.4
8.291 | 18558.66
8.294953 | 18568.8
8.298964 | 18578.82
8.303014 | 18588.58
8.307001 | 18598.21
8.310986 | 18607.53
8.315022 | 18616.61
8.319047 | 18625.46
8.323061 | 18634.07
8.327106 | 18642.26
8.331112 | 18650.15
8.335061 | 18657.78
8.339069 | 18664.87
8.343114 | 18671.39
8.347111 | 18677.12
8.351121 | 18682.21
8.355148 | 18686.65
8.359165 | 18690.35
8.363156 | 18693.23
8.367202 | 18695.44
8.371237 | 18696.98
8.379192 | 18698.15
8.399265 | 18699.53
8.403251 | 18701.74
8.407292 | 18704.99
8.411334 | 18709.27
8.415299 | 18714.59
8.419283 | 18721.18
8.423318 | 18729
8.427309 | 18737.67
8.431318 | 18746.87
8.435358 | 18756.42
8.439372 | 18766.15
8.443379 | 18776.05
8.447417 | 18785.75
8.451435 | 18795.24
8.455399 | 18804.55
8.459407 | 18813.71
8.46345 | 18822.77
8.467421 | 18831.8
8.471428 | 18840.72
8.475461 | 18849.6
8.479485 | 18858.44
8.483485 | 18867.13
8.487514 | 18875.97
8.491533 | 18884.93
8.495496 | 18893.89
8.499507 | 18902.76
8.503538 | 18911.55
8.507537 | 18920.36
8.511541 | 18929.2
8.515567 | 18937.92
8.519578 | 18946.44
8.523586 | 18954.94
8.527642 | 18963.35
8.531664 | 18971.71
8.535588 | 18980.06
8.539575 | 18988.4
8.543633 | 18996.65
8.547648 | 19004.73
8.55163 | 19012.8
8.555657 | 19020.98
8.559676 | 19029.26
8.563674 | 19037.46
8.567729 | 19045.48
8.571756 | 19053.37
8.575707 | 19061.36
8.579719 | 19069.37
8.583758 | 19077.36
8.587744 | 19085.27
8.591756 | 19093.1
8.595794 | 19100.92
8.599801 | 19108.71
8.603806 | 19116.54
8.607849 | 19124.39
8.611894 | 19132.23
8.615863 | 19139.90625
8.619854 | 19147.55
8.623869 | 19155.27
8.62786 | 19163
8.63187 | 19170.67
8.63591 | 19178.18
8.639918 | 19185.66
8.643899 | 19193.2
8.64794 | 19200.8
8.651969 | 19208.42
8.655924 | 19216
8.659927 | 19223.52
8.663965 | 19231.02
8.667959 | 19238.58
8.671953 | 19246.21
8.675985 | 19253.83
8.680008 | 19261.37
8.684023 | 19268.83
8.688071 | 19276.23
8.692082 | 19283.63
8.696034 | 19291
8.700046 | 19298.3
8.704091 | 19305.47
8.708072 | 19312.62
8.712079 | 19319.7
8.7161 | 19326.8
8.720126 | 19333.91
8.724134 | 19340.9
8.728167 | 19347.79
8.732187 | 19354.71
8.736145 | 19361.65
8.740144 | 19368.6
8.744173 | 19375.57
8.748181 | 19382.44
8.752195 | 19389.34
8.756222 | 19396.1875
8.760223 | 19402.98
8.764213 | 19409.75
8.768277 | 19416.49
8.77232 | 19423.18
8.776265 | 19429.79
8.780255 | 19436.43
8.784281 | 19442.99
8.788289 | 19449.45
8.792292 | 19455.87
8.796318 | 19462.3
8.800315 | 19468.79
8.804294 | 19475.33
8.80834 | 19481.83
8.812385 | 19488.23
8.81635 | 19494.57
8.820336 | 19500.85
8.824376 | 19507.14
8.828372 | 19513.51
8.832401 | 19519.77
8.836446 | 19525.89
8.840457 | 19531.86
8.844454 | 19537.74
8.848498 | 19543.64
8.852525 | 19549.56
8.856503 | 19555.45
8.860499 | 19561.31
8.864517 | 19567.11
8.868512 | 19572.85
8.872517 | 19578.56
8.876559 | 19584.29
8.880576 | 19590.06
8.884566 | 19595.91
8.888597 | 19601.84
8.892618 | 19607.77
8.896561 | 19613.63
8.900559 | 19619.44
8.904605 | 19625.26
8.908603 | 19631.14
8.91261 | 19636.99
8.91663 | 19642.75
8.920641 | 19648.47
8.924667 | 19653.99
8.928722 | 19659.28
8.932732 | 19664.58
8.936685 | 19669.9
8.940687 | 19675.11
8.944733 | 19680.17
8.948724 | 19685.09375
8.952733 | 19690.04
8.95676 | 19695
8.960765 | 19699.91
8.964762 | 19704.74
8.968807 | 19709.59375
8.972835 | 19714.33
8.976798 | 19719.05
8.980794 | 19723.83
8.984813 | 19728.54
8.988814 | 19733.22
8.992828 | 19737.78
8.996872 | 19742.31
9.000871 | 19746.8
9.004861 | 19751.36
9.008901 | 19755.82
9.012943 | 19760.2
9.016894 | 19764.41
9.020891 | 19768.59
9.024928 | 19772.89
9.028924 | 19777.0625
9.032923 | 19781.15
9.036963 | 19785.07
9.040985 | 19788.90625
9.044977 | 19792.74
9.049014 | 19796.56
9.053037 | 19800.3
9.057009 | 19804.05
9.061017 | 19807.625
9.065052 | 19811.11
9.069031 | 19814.63
9.073031 | 19818.08
9.077069 | 19821.58
9.081104 | 19825.0625
9.085106 | 19828.35
9.089133 | 19831.64
9.093149 | 19834.99
9.097108 | 19838.35
9.101127 | 19841.64
9.105168 | 19844.81
9.109151 | 19848.01
9.113156 | 19851.28
9.117187 | 19854.45
9.121186 | 19857.57
9.125183 | 19860.74
9.129235 | 19863.91
9.133269 | 19867.03
9.137206 | 19870.1
9.141194 | 19873.19
9.145233 | 19876.3
9.149247 | 19879.29
9.153256 | 19882.26
9.157282 | 19885.21
9.161289 | 19888.22
9.165305 | 19891.08
9.169364 | 19893.8
9.173379 | 19896.43
9.177341 | 19899.09
9.181342434 | 19901.76
9.185371 | 19904.37
9.189353 | 19906.97
9.193383 | 19909.51
9.197412 | 19912.04
9.201423 | 19914.58
9.20541 | 19917.19
9.209437 | 19919.8
9.213467 | 19922.46
9.217444 | 19925.12
9.221442 | 19927.8125
9.225462 | 19930.53
9.229448 | 19933.19
9.233458 | 19935.82
9.237505 | 19938.5
9.241519 | 19941.13
9.245506 | 19943.8
9.249545 | 19946.57
9.253576 | 19949.31
9.257534 | 19951.85
9.261525 | 19954.33
9.265549 | 19956.86
9.269559 | 19959.43
9.273565 | 19961.99
9.277598 | 19964.4
9.281625 | 19966.79
9.285631 | 19969.14
9.289668 | 19971.43
9.293687 | 19973.68
9.297642 | 19975.96
9.301651 | 19978.26
9.305702 | 19980.49
9.309693 | 19982.78
9.313691 | 19985.09375
9.317728 | 19987.46
9.321751 | 19989.77
9.325764 | 19992.04
9.32981 | 19994.32
9.333824 | 19996.71
9.337779 | 19999.21
9.34176 | 20001.68
9.345787 | 20004.03125
9.349791 | 20006.375
9.353801 | 20008.77
9.357828 | 20011.24
9.361823 | 20013.71
9.365812 | 20016.2
9.369864 | 20018.58
9.373912 | 20020.83
9.377849 | 20023.1
9.381847 | 20025.39
9.385885 | 20027.79
9.389895 | 20030.06
9.393907 | 20032.21
9.397938 | 20034.29
9.401947 | 20036.48
9.405948 | 20038.61
9.409998 | 20040.72
9.414023 | 20042.79
9.417989 | 20044.79
9.421991 | 20046.78
9.426024 | 20048.75
9.430002 | 20050.76
9.434011 | 20052.79
9.438046 | 20054.83
9.442066 | 20056.9
9.446053 | 20059.03
9.450087 | 20061.23
9.4541 | 20063.47
9.458069 | 20065.74
9.46208 | 20067.96
9.466112 | 20070.22
9.470102 | 20072.56
9.474104 | 20074.89
9.478133 | 20077.21
9.482154 | 20079.37
9.486158 | 20081.52
9.49021 | 20083.73
9.494239 | 20085.88
9.498181 | 20087.96
9.502184 | 20090.03
9.506235 | 20092.06
9.510235 | 20094.11
9.51421 | 20096.13
9.518229 | 20098.17
9.522245 | 20100.21875
9.526259 | 20102.23
9.530295 | 20104.09
9.534312 | 20106.09
9.538284 | 20108.15
9.542289 | 20110.2
9.546329 | 20112.16
9.550324 | 20114.01
9.554331 | 20115.94
9.558361 | 20117.94
9.562387 | 20119.97
9.566371 | 20121.96
9.570417 | 20124.01
9.574467 | 20126.03
9.578427 | 20128.02
9.582422 | 20130.01
9.586441 | 20132.06
9.590438 | 20134.11
9.594456 | 20136.15
9.598488 | 20138.07
9.60248 | 20139.98
9.606469 | 20141.96
9.610509 | 20143.95
9.614556 | 20145.85
9.618505 | 20147.73
9.622501 | 20149.66
9.626538 | 20151.61
9.630531 | 20153.51
9.634537 | 20155.26
9.63858 | 20157.04
9.642603 | 20158.83
9.646608 | 20160.64
9.650646 | 20162.33
9.654659 | 20164.01
9.658621 | 20165.65
9.662636 | 20167.29
9.666672 | 20168.90625
9.670651 | 20170.6
9.674647 | 20172.35
9.678681 | 20174.04
9.6827 | 20175.71
9.686699 | 20177.37
9.690735 | 20179.15
9.694755 | 20181.03
9.698712 | 20182.94
9.702724 | 20184.73
9.70675 | 20186.49
9.710751 | 20188.3
9.714748 | 20190.19
9.718783 | 20192.06
9.722799 | 20193.84
9.726813 | 20195.54
9.73086 | 20197.26
9.734896 | 20198.91
9.738839 | 20200.51
9.742823 | 20202.13
9.746863 | 20203.82
9.750883 | 20205.4
9.754882 | 20206.94
9.7589 | 20208.53
9.762905 | 20210.21
9.766905 | 20211.86
9.77095 | 20213.36
9.774977 | 20214.86
9.778938 | 20216.55
9.782939 | 20218.29
9.786967 | 20219.92
9.790949 | 20221.54
9.794965 | 20223.14
9.799007 | 20224.8125
9.803025 | 20226.5
9.807014 | 20228.27
9.811054 | 20230.04
9.815091 | 20231.7
9.819062 | 20233.2
9.823058 | 20234.7
9.827076 | 20236.32
9.831073 | 20237.96
9.835083 | 20239.54
9.839125 | 20240.97
9.843133 | 20242.34
9.847118 | 20243.74
9.851156 | 20245.17
9.85519 | 20246.63
9.859145 | 20248.03
9.863157 | 20249.4
9.86719 | 20250.75
9.871185 | 20252.09375
9.875174 | 20253.48
9.879212 | 20254.89
9.883235 | 20256.23
9.887248 | 20257.6
9.891293 | 20259.02
9.895303 | 20260.5
9.899252 | 20262.04
9.903255 | 20263.46
9.907312 | 20264.84
9.911297 | 20266.28
9.915298 | 20267.75
9.919323 | 20269.23
9.923336 | 20270.78
9.927344 | 20272.22
9.931383 | 20273.61
9.935402 | 20274.99
9.939364 | 20276.44
9.943364 | 20277.91
9.9474 | 20279.38
9.951399 | 20280.77
9.955407 | 20282.15
9.959437 | 20283.57
9.963443 | 20284.98
9.967444 | 20286.32
9.971499 | 20287.62
9.975534 | 20288.89
9.979475 | 20290.1
9.983468 | 20291.39
9.987495 | 20292.64
9.9915 | 20293.88
9.995509 | 20295
9.999536 | 20296.16
10.00355 | 20297.31
10.00754 | 20298.57
10.01157 | 20299.87
10.01561 | 20301.12
10.01959 | 20302.33
10.0236 | 20303.57
10.02763 | 20304.86
10.0316 | 20306.13
10.03561 | 20307.45
10.03967 | 20308.72
10.04369 | 20309.98
10.04768 | 20311.2
10.05171 | 20312.43
10.05573 | 20313.68
10.0597 | 20314.93
10.06371 | 20316.09
10.06774 | 20317.22
10.07172 | 20318.42
10.07573 | 20319.58
10.07975 | 20320.64
10.08377 | 20321.67
10.08777 | 20322.74
10.09181 | 20323.85
10.09584 | 20324.93
10.09977 | 20325.96
10.10378 | 20327
10.10783 | 20328.01
10.11184 | 20329.07
10.11584 | 20330.16
10.11986 | 20331.22
10.12387 | 20332.28
10.12788 | 20333.32
10.13595 | 20335.28
10.1399 | 20336.39
10.14391 | 20337.41
10.15194 | 20339.17
10.15998 | 20340.96
10.16798 | 20342.72
10.17606 | 20344.4
10.18401 | 20346.13
10.19203 | 20347.98
10.20009 | 20349.85
10.20809 | 20351.78
10.21618 | 20353.65625
10.22412 | 20355.42
10.23215 | 20357.35
10.24017 | 20358.95
10.24818 | 20360.73
10.25622 | 20362.52
10.26423 | 20364.09
10.27225 | 20365.6
10.28029 | 20367.29
10.28834 | 20368.69
10.29639 | 20370.1
10.30436 | 20371.48
10.31238 | 20372.71
10.3204 | 20374.05
10.3284 | 20375.24
10.33649 | 20376.58
10.34441 | 20378.12
10.35246 | 20379.59
10.3605 | 20380.93
10.36851 | 20382.52
10.3766 | 20383.6
10.38859 | 20385.1
10.40063 | 20386.35
10.41266 | 20387.52
10.42467 | 20388.93
10.43668 | 20390.44
10.44474 | 20391.51
10.45278 | 20392.63
10.46476 | 20394.04
10.4728 | 20395.08
10.48485 | 20396.14
10.4969 | 20397.15
10.5129 | 20398.24
10.53704 | 20399.29
10.56504 | 20400.25
10.5891 | 20401.46
10.61321 | 20401.74
10.63723 | 20400.59375
10.6613 | 20399.55
10.68537 | 20399.24
10.70945 | 20398.75
10.72549 | 20397.59375
10.73755 | 20396.36
10.74957 | 20395.31
10.76561 | 20394.3
10.78164 | 20393
10.79364 | 20391.87
10.80569 | 20390.34375
10.81777 | 20389.03
10.82572 | 20387.87
10.83374 | 20386.77
10.8418 | 20385.48
10.84982 | 20384.13
10.85788 | 20382.54
10.86586 | 20380.98
10.87387 | 20379.33
10.8819 | 20377.59
10.88992 | 20375.78
10.89798 | 20374.35
10.90593 | 20372.86
10.91397 | 20371.18
10.92201 | 20369.8
10.93003 | 20368.09
10.93811 | 20366.23
10.94602 | 20364.28125
10.95409 | 20362.27
10.95807 | 20361.14
10.96209 | 20360.04
10.96612 | 20359.01
10.97013 | 20357.90625
10.97418 | 20356.57
10.9782 | 20355.21875
10.98216 | 20353.93
10.98617 | 20352.65625
10.99021 | 20351.34375
10.99419 | 20350.01
10.99821 | 20348.6875
11.00224 | 20347.42
11.00624 | 20346.23
11.01025 | 20345.08
11.01429 | 20343.99
11.01833 | 20342.86
11.0223 | 20341.69
11.02629 | 20340.61
11.03031 | 20339.5625
11.03429 | 20338.48
11.0383 | 20337.37
11.04234 | 20336.07
11.04634 | 20334.6875
11.05033 | 20333.36
11.05437 | 20332.1
11.05841 | 20330.82
11.06237 | 20329.42
11.06637 | 20327.88
11.07041 | 20326.37
11.07441 | 20324.89
11.0784 | 20323.35
11.08243 | 20321.82
11.08646 | 20320.23
11.09047 | 20318.58
11.09452 | 20316.91
11.09853 | 20315.21875
11.10247 | 20313.56
11.10649 | 20311.92
11.11054 | 20310.22
11.11452 | 20308.53
11.11852 | 20306.9
11.12254 | 20305.32
11.12656 | 20303.73
11.13056 | 20302.11
11.1346 | 20300.45
11.13862 | 20298.9
11.14258 | 20297.41
11.14658 | 20295.875
11.1506 | 20294.28125
11.15461 | 20292.56
11.15863 | 20290.87
11.16265 | 20289.19
11.16666 | 20287.52
11.17066 | 20285.83
11.17472 | 20284.13
11.17877 | 20282.26
11.18271 | 20280.34
11.18669 | 20278.4375
11.19073 | 20276.59
11.19473 | 20274.8
11.19874 | 20272.87
11.20277 | 20270.99
11.20678 | 20269.07
11.21077 | 20267.14
11.21481 | 20265.16
11.21884 | 20263.22
11.22279 | 20261.3125
11.22679 | 20259.49
11.23081 | 20257.6875
11.2348 | 20255.8125
11.23881 | 20253.9375
11.24287 | 20251.99
11.24689 | 20250.09
11.25088 | 20248.19
11.25492 | 20246.36
11.25895 | 20244.52
11.26293 | 20242.59
11.26694 | 20240.47
11.27096 | 20238.34
11.27494 | 20236.28
11.27895 | 20234.31
11.28299 | 20232.22
11.287 | 20230.02
11.29099 | 20227.79
11.29503 | 20225.61
11.29906 | 20223.41
11.303 | 20221.13
11.30701 | 20218.91
11.31105 | 20216.63
11.31506 | 20214.28
11.31905 | 20211.9
11.32307 | 20209.48
11.32709 | 20207.12
11.33111 | 20204.69
11.33516 | 20202.22
11.33918 | 20199.77
11.34313 | 20197.33
11.34713 | 20194.89
11.35116 | 20192.42
11.35515 | 20189.9
11.35917 | 20187.4
11.36319 | 20185.02
11.3672 | 20182.66
11.3712 | 20180.25
11.37524 | 20177.77
11.37927 | 20175.29
11.38323 | 20172.9
11.38723 | 20170.45
11.39125 | 20167.98
11.39526 | 20165.5
11.39928 | 20162.96875
11.40331 | 20160.42
11.4073 | 20157.81
11.4113 | 20155.1875
11.41534 | 20152.63
11.4194 | 20149.93
11.42335 | 20147.13
11.42733 | 20144.47
11.43136 | 20141.89
11.43537 | 20139.26
11.43936 | 20136.54
11.44341 | 20133.76
11.44744 | 20131.05
11.45143 | 20128.55
11.45546 | 20125.96
11.45948 | 20123.35
11.46344 | 20120.81
11.46746 | 20118.15
11.4715 | 20115.49
11.47547 | 20112.875
11.47948 | 20110.33
11.48351 | 20107.82
11.48754 | 20105.21
11.49154 | 20102.45
11.49557 | 20099.7
11.49959 | 20097.07
11.50355 | 20094.35
11.50757 | 20091.58
11.5116 | 20088.68
11.5156 | 20085.81
11.5196 | 20082.99
11.52363 | 20080.06
11.52763 | 20077.08
11.53163 | 20074.11
11.53568 | 20071.15
11.53971 | 20068.17
11.54365 | 20065.29
11.54765 | 20062.36
11.55169 | 20059.42
11.55569 | 20056.46
11.5597 | 20053.48
11.56372 | 20050.63
11.56773 | 20047.79
11.57174 | 20044.9
11.57579 | 20041.93
11.57981 | 20038.86
11.58378 | 20035.75
11.58777 | 20032.76
11.59181 | 20029.8
11.59579 | 20026.79
11.59981 | 20023.61
11.60385 | 20020.37
11.60786 | 20017.23
11.61184 | 20014.14
11.61588 | 20011.07
11.61991 | 20008.11
11.62389 | 20005.12
11.62788 | 20002.04
11.6319 | 19999.02
11.63589 | 19996.01
11.63991 | 19993.17
11.64395 | 19990.26
11.64797 | 19987.29
11.65196 | 19984.375
11.656 | 19981.45
11.66003 | 19978.38
11.66398 | 19975.31
11.66798 | 19972.28125
11.672 | 19969.36
11.67599 | 19966.42
11.67999 | 19963.41
11.68402 | 19960.37
11.68805 | 19957.3125
11.69205 | 19954.24
11.6961 | 19951.26
11.70012 | 19948.27
11.70408 | 19945.26
11.70809 | 19942.22
11.71215 | 19939.01
11.71612 | 19935.82
11.72013 | 19932.59375
11.72417 | 19929.48
11.72819 | 19926.35
11.7322 | 19923.06
11.73624 | 19919.66
11.74026 | 19916.46
11.74422 | 19913.27
11.7482 | 19909.96
11.75223 | 19906.61
11.75624 | 19903.24
11.76026 | 19899.91
11.76428 | 19896.58
11.76827 | 19893.23
11.77226 | 19889.9375
11.77632 | 19886.64
11.78035 | 19883.22
11.7843 | 19879.85
11.78829 | 19876.59
11.79232 | 19873.33
11.79632 | 19870.08
11.80033 | 19866.74
11.80437 | 19863.38
11.80838 | 19859.98
11.81239 | 19856.6
11.81643 | 19853.17
11.82046 | 19849.67
11.82442 | 19846.14
11.82843 | 19842.57
11.83246 | 19839.03
11.83644 | 19835.44
11.84045 | 19831.86
11.8445 | 19828.23
11.84851 | 19824.71
11.8525 | 19821.17
11.85653 | 19817.64
11.86055 | 19814.1
11.86452 | 19810.5625
11.86853 | 19807.08
11.87256 | 19803.65
11.87655 | 19800.29
11.88054 | 19796.96
11.88458 | 19793.54
11.8886 | 19790.05
11.89261 | 19786.67
11.89665 | 19783.47
11.90069 | 19780.3
11.90462 | 19777.01
11.90861 | 19773.65
11.91266 | 19770.24
11.91667 | 19766.82
11.92066 | 19763.39
11.92468 | 19760.03
11.9287 | 19756.71
11.93271 | 19753.25
11.93675 | 19749.59375
11.94075 | 19746.05
11.94471 | 19742.61
11.94871 | 19739.23
11.95276 | 19735.88
11.95676 | 19732.4
11.96077 | 19728.92
11.9648 | 19725.45
11.96882 | 19721.96
11.97283 | 19718.46
11.97689 | 19714.92
11.98092 | 19711.33
11.98487 | 19707.71
11.98886 | 19704.02
11.99288 | 19700.27
11.99688 | 19696.59375
12.00089 | 19692.96
12.00493 | 19689.34
12.00892 | 19685.72
12.01291 | 19682.16
12.01695 | 19678.74
12.02099 | 19675.29
12.02494 | 19671.8
12.02893 | 19668.4
12.03297 | 19664.99
12.03696 | 19661.61
12.04097 | 19658.14
12.04501 | 19654.58
12.04903 | 19650.98
12.05304 | 19647.41
12.05708 | 19643.77
12.06109 | 19640.02
12.06506 | 19636.28
12.06908 | 19632.51
12.07312 | 19628.71
12.07709 | 19624.86
12.08109 | 19621.04
12.08513 | 19617.25
12.08915 | 19613.47
12.09315 | 19609.66
12.09718 | 19605.91
12.10119 | 19602.31
12.10516 | 19598.6875
12.10917 | 19595
12.1132 | 19591.36
12.1172 | 19587.84375
12.12119 | 19584.43
12.12522 | 19581.01
12.12923 | 19577.55
12.13323 | 19574.07
12.13729 | 19570.57
12.14133 | 19567.08
12.14527 | 19563.54
12.14925 | 19560.01
12.15329 | 19556.47
12.15732 | 19552.8
12.16131 | 19549.08
12.16533 | 19545.42
12.16935 | 19541.75
12.17335 | 19538.04
12.1774 | 19534.26
12.18142 | 19530.44
12.18538 | 19526.79
12.18938 | 19523.19
12.19342 | 19519.5
12.1974 | 19515.78125
12.20142 | 19512.05
12.20546 | 19508.39
12.20946 | 19504.83
12.21346 | 19501.21
12.21749 | 19497.48
12.22154 | 19493.78
12.22551 | 19490.05
12.22951 | 19486.32
12.23352 | 19482.66
12.23751 | 19479.05
12.24152 | 19475.38
12.24556 | 19471.56
12.24957 | 19467.68
12.25356 | 19463.97
12.2576 | 19460.37
12.26163 | 19456.71
12.26558 | 19452.85
12.26959 | 19448.94
12.27362 | 19445.05
12.27762 | 19441.19
12.28162 | 19437.33
12.28566 | 19433.43
12.28968 | 19429.46
12.29369 | 19425.41
12.29773 | 19421.4
12.30174 | 19417.44
12.3057 | 19413.5625
12.30971 | 19409.68
12.31376 | 19405.65
12.31774 | 19401.63
12.32175 | 19397.65
12.32577 | 19393.78
12.32978 | 19389.93
12.33379 | 19386.05
12.33783 | 19382.2
12.34185 | 19378.37
12.34581 | 19374.63
12.34979 | 19370.95
12.35382 | 19367.27
12.35783 | 19363.62
12.36184 | 19360.03
12.36588 | 19356.41
12.36988 | 19352.79
12.37388 | 19349.15625
12.37793 | 19345.46
12.38197 | 19341.65
12.38591 | 19337.76
12.3899 | 19333.9
12.39394 | 19330.17
12.39795 | 19326.3
12.40195 | 19322.29
12.40598 | 19318.28125
12.41 | 19314.31
12.41399 | 19310.39
12.41802 | 19306.46
12.42206 | 19302.58
12.42603 | 19298.69
12.43003 | 19294.84
12.43407 | 19290.9
12.43805 | 19287.03
12.44206 | 19283.23
12.44611 | 19279.36
12.45013 | 19275.54
12.45411 | 19271.71
12.45815 | 19267.94
12.46218 | 19264.18
12.46614 | 19260.37
12.47014 | 19256.45
12.47416 | 19252.66
12.47816 | 19248.92
12.48216 | 19245.18
12.48619 | 19241.44
12.4902 | 19237.56
12.4942 | 19233.67
12.49824 | 19229.81
12.50228 | 19225.92
12.50622 | 19222.03125
12.51022 | 19218.18
12.51427 | 19214.2
12.51828 | 19210.18
12.52227 | 19206.14
12.5263 | 19202.09
12.53031 | 19198.06
12.53433 | 19194.06
12.53839 | 19190
12.5424 | 19185.96
12.54635 | 19181.96
12.55035 | 19177.86
12.55439 | 19173.78
12.55838 | 19169.75
12.56239 | 19165.74
12.56641 | 19161.86
12.57043 | 19158
12.57441 | 19154.05
12.57846 | 19150.11
12.58249 | 19146.19
12.58646 | 19142.36
12.59045 | 19138.65
12.59447 | 19134.93
12.59847 | 19131.09
12.60248 | 19127.24
12.60653 | 19123.43
12.61053 | 19119.63
12.61452 | 19115.87
12.61857 | 19112.05
12.62262 | 19108.17
12.62657 | 19104.21
12.63056 | 19100.26
12.63459 | 19096.33
12.6386 | 19092.4
12.64259 | 19088.35
12.64663 | 19084.17
12.65065 | 19080.16
12.65464 | 19076.17
12.65867 | 19072.21
12.66268 | 19068.18
12.66666 | 19064.18
12.67068 | 19060.17
12.67471 | 19056.23
12.67869 | 19052.37
12.68269 | 19048.55
12.68673 | 19044.75
12.69076 | 19040.76
12.69477 | 19036.77
12.6988 | 19032.82
12.70283 | 19028.93
12.70678 | 19025.01
12.71078 | 19020.93
12.71482 | 19016.73
12.71881 | 19012.61
12.72282 | 19008.57
12.72684 | 19004.45
12.73085 | 19000.31
12.73485 | 18996.09
12.7389 | 18991.92
12.74293 | 18987.81
12.74686 | 18983.74
12.75086 | 18979.71
12.75491 | 18975.7
12.75892 | 18971.57
12.76293 | 18967.42
12.76695 | 18963.375
12.77096 | 18959.37
12.77496 | 18955.37
12.77902 | 18951.25
12.78305 | 18947.01
12.787 | 18942.79
12.791 | 18938.74
12.79503 | 18934.64
12.79901 | 18930.46
12.80303 | 18926.23
12.80706 | 18922.02
12.81108 | 18917.96
12.81507 | 18913.96
12.81909 | 18909.9375
12.82312 | 18905.98
12.8271 | 18901.97
12.83109 | 18897.87
12.83512 | 18893.84375
12.83911 | 18889.9
12.84312 | 18886.03
12.84718 | 18881.99
12.85118 | 18877.83
12.85517 | 18873.71
12.85922 | 18869.64
12.86325 | 18865.59375
12.86721 | 18861.45
12.87121 | 18857.28
12.87525 | 18853.12
12.87924 | 18848.89
12.88323 | 18844.71
12.88726 | 18840.59375
12.89129 | 18836.58
12.89529 | 18832.54
12.89933 | 18828.51
12.90334 | 18824.49
12.90729 | 18820.58
12.9113 | 18816.71
12.91535 | 18812.73
12.91933 | 18808.88
12.92333 | 18804.99
12.92737 | 18801.12
12.93139 | 18797.18
12.9354 | 18793.15
12.93944 | 18789.16
12.94345 | 18785.15
12.94742 | 18781.1
12.95142 | 18776.96
12.95545 | 18772.88
12.95946 | 18768.72
12.96347 | 18764.54
12.9675 | 18760.3
12.97149 | 18756.02
12.97549 | 18751.76
12.97954 | 18747.52
12.98358 | 18743.29
12.98752 | 18739.09375
12.99151 | 18734.89
12.99555 | 18730.71
12.99955 | 18726.51
13.00356 | 18722.28
13.0076 | 18718.13
13.01161 | 18714.09
13.01561 | 18709.95
13.01965 | 18705.69
13.02367 | 18701.37
13.02764 | 18697.04
13.03165 | 18692.86
13.03568 | 18688.68
13.03965 | 18684.49
13.04366 | 18680.25
13.04771 | 18676.01
13.05173 | 18671.73
13.05571 | 18667.57
13.05974 | 18663.41
13.06377 | 18659.28
13.06774 | 18655.18
13.07175 | 18650.96
13.07577 | 18646.75
13.07976 | 18642.59375
13.08377 | 18638.49
13.08781 | 18634.28
13.09183 | 18630.03
13.09583 | 18625.8
13.09986 | 18621.69
13.10388 | 18617.57
13.10783 | 18613.35
13.11184 | 18609.09
13.11589 | 18604.78
13.11988 | 18600.48
13.12387 | 18596.28
13.12791 | 18592.11
13.13192 | 18587.92
13.13593 | 18583.66
13.13997 | 18579.34
13.14399 | 18575.08
13.14795 | 18570.9
13.15195 | 18566.8
13.156 | 18562.71875
13.15999 | 18558.55
13.164 | 18554.39
13.16802 | 18550.27
13.17204 | 18546.13
13.17604 | 18541.93
13.18009 | 18537.7
13.18412 | 18533.4
13.18808 | 18529.08
13.19207 | 18524.72
13.19609 | 18520.39
13.20009 | 18516
13.20411 | 18511.54
13.20815 | 18507.01
13.21214 | 18502.55
13.21613 | 18498.21
13.22017 | 18493.86
13.22421 | 18489.51
13.22817 | 18485.18
13.23217 | 18480.87
13.2362 | 18476.63
13.24019 | 18472.42
13.2442 | 18468.18
13.24823 | 18463.96
13.25225 | 18459.7
13.25625 | 18455.46875
13.2603 | 18451.22
13.26431 | 18446.92
13.26828 | 18442.6
13.27229 | 18438.21
13.27632 | 18433.83
13.2803 | 18429.48
13.28431 | 18425.1
13.28834 | 18420.72
13.29237 | 18416.3
13.29637 | 18411.87
13.3004 | 18407.45
13.30442 | 18403.14
13.30838 | 18398.82
13.31239 | 18394.49
13.31643 | 18390.1
13.32043 | 18385.75
13.32442 | 18381.52
13.32845 | 18377.24
13.33246 | 18372.99
13.33647 | 18368.67
13.34052 | 18364.47
13.34455 | 18360.29
13.34849 | 18356.03
13.35248 | 18351.83
13.35652 | 18347.68
13.36053 | 18343.44
13.36452 | 18339.16
13.36852 | 18334.99
13.37254 | 18330.89
13.37655 | 18326.76
13.3806 | 18322.43
13.38463 | 18317.98
13.38858 | 18313.72
13.39259 | 18309.5
13.39664 | 18305.16
13.40063 | 18300.9
13.40464 | 18296.62
13.40867 | 18292.29
13.41268 | 18287.89
13.41669 | 18283.46
13.42073 | 18279.07
13.42477 | 18274.69
13.42874 | 18270.18
13.43273 | 18265.71
13.43675 | 18261.26
13.44073 | 18256.75
13.44474 | 18252.25
13.44879 | 18247.65625
13.45279 | 18243.16
13.45678 | 18238.79
13.46082 | 18234.46875
13.46485 | 18230.14
13.4688 | 18225.74
13.4728 | 18221.28125
13.47684 | 18216.92
13.48084 | 18212.59
13.48483 | 18208.2
13.48886 | 18203.8
13.49289 | 18199.29
13.49691 | 18194.79
13.50095 | 18190.25
13.50496 | 18185.74
13.50892 | 18181.27
13.51294 | 18176.74
13.51698 | 18172.11
13.52096 | 18167.46
13.52497 | 18162.89
13.52899 | 18158.32
13.533 | 18153.73
13.53701 | 18149.02
13.54105 | 18144.41
13.54507 | 18139.89
13.54903 | 18135.45
13.55302 | 18130.97
13.55705 | 18126.49
13.56106 | 18121.96
13.56507 | 18117.55
13.5691 | 18113.21
13.5731 | 18108.9375
13.57709 | 18104.58
13.58115 | 18100.21
13.5852 | 18095.77
13.58914 | 18091.29
13.59313 | 18086.95
13.59717 | 18082.63
13.60117 | 18078.28125
13.60517 | 18073.7
13.6092 | 18069.18
13.61321 | 18064.67
13.6172 | 18060.34
13.62125 | 18055.92
13.62528 | 18051.4
13.62923 | 18046.85
13.63323 | 18042.27
13.63726 | 18037.74
13.64125 | 18033.24
13.64527 | 18028.78
13.64932 | 18024.19
13.65334 | 18019.58
13.65734 | 18014.9
13.66137 | 18010.23
13.6654 | 18005.66
13.66937 | 18001.18
13.67338 | 17996.61
13.6774 | 17992
13.68138 | 17987.4
13.68539 | 17982.88
13.68942 | 17978.33
13.69343 | 17973.75
13.69743 | 17969.2
13.70147 | 17964.74
13.7055 | 17960.3
13.70944 | 17955.76
13.71344 | 17951.24
13.71749 | 17946.67
13.72148 | 17942.13
13.72548 | 17937.52
13.72952 | 17932.93
13.73353 | 17928.37
13.73755 | 17923.76
13.7416 | 17919.05
13.74561 | 17914.3
13.74957 | 17909.59375
13.75357 | 17904.8
13.75761 | 17900.06
13.76161 | 17895.29
13.76562 | 17890.59
13.76964 | 17886
13.77365 | 17881.4
13.77764 | 17876.8
13.78168 | 17872.2
13.78571 | 17867.68
13.78967 | 17863.24
13.79367 | 17858.84375
13.79769 | 17854.42
13.80169 | 17849.99
13.8057 | 17845.56
13.80974 | 17841.15
13.81375 | 17836.71
13.81774 | 17832.23
13.82178 | 17827.78
13.82583 | 17823.17
13.82978 | 17818.46
13.83377 | 17813.87
13.83781 | 17809.27
13.84181 | 17804.65
13.84581 | 17799.95
13.84986 | 17795.15
13.85387 | 17790.42
13.85786 | 17785.81
13.8619 | 17781.11
13.86592 | 17776.36
13.86989 | 17771.65
13.87389 | 17766.88
13.87794 | 17762.24
13.88192 | 17757.6
13.88592 | 17752.96
13.88995 | 17748.27
13.89398 | 17743.53
13.89798 | 17738.74
13.90201 | 17734.16
13.90602 | 17729.63
13.90999 | 17725.1
13.91399 | 17720.45
13.91804 | 17715.65
13.92203 | 17711
13.92603 | 17706.45
13.93006 | 17701.875
13.93406 | 17697.1875
13.93807 | 17692.44
13.94212 | 17687.6
13.94615 | 17682.83
13.95008 | 17678.03
13.95408 | 17673.28
13.95813 | 17668.53125
13.96214 | 17663.64
13.96615 | 17658.67
13.97017 | 17653.77
13.97417 | 17648.91
13.97818 | 17644.03
13.98224 | 17639.06
13.98626 | 17634.03
13.99022 | 17629.03
13.99422 | 17624.08
13.99825 | 17619.13
14.00223 | 17614.16
14.00626 | 17609.16
14.01029 | 17604.24
14.01429 | 17599.43
14.01828 | 17594.67
14.02231 | 17589.91
14.02635 | 17585.24
14.03032 | 17580.53125
14.03432 | 17575.83
14.03834 | 17571.17
14.04233 | 17566.57
14.04634 | 17562.02
14.05039 | 17557.39
14.0544 | 17552.63
14.0584 | 17547.91
14.06244 | 17543.24
14.06647 | 17538.49
14.07043 | 17533.68
14.07442 | 17528.81
14.07845 | 17524.04
14.08244 | 17519.17
14.08644 | 17514.24
14.09047 | 17509.32
14.0945 | 17504.44
14.09851 | 17499.57
14.10254 | 17494.63
14.10656 | 17489.72
14.11052 | 17484.84
14.11454 | 17479.97
14.11859 | 17474.98
14.12257 | 17470.13
14.12658 | 17465.39
14.13061 | 17460.62
14.13462 | 17455.78
14.13862 | 17450.87
14.14267 | 17446.04
14.14669 | 17441.28
14.15065 | 17436.53
14.15464 | 17431.76
14.15866 | 17426.93
14.16267 | 17421.96
14.16668 | 17416.97
14.17071 | 17412.05
14.17471 | 17407.19
14.1787 | 17402.32
14.18275 | 17397.42
14.1868 | 17392.43
14.19074 | 17387.5
14.19473 | 17382.55
14.19877 | 17377.64
14.20277 | 17372.79
14.20678 | 17367.9
14.21082 | 17362.98
14.21483 | 17358.05
14.21883 | 17353.07
14.22288 | 17348.09
14.2269 | 17343.06
14.23086 | 17338.06
14.23487 | 17333.13
14.2389 | 17328.21
14.24288 | 17323.23
14.24689 | 17318.14
14.25092 | 17313.08
14.25494 | 17308.17
14.25893 | 17303.29
14.26296 | 17298.39
14.26698 | 17293.56
14.27096 | 17288.67
14.27497 | 17283.71
14.27899 | 17278.76
14.28298 | 17273.9
14.28698 | 17269.17
14.29102 | 17264.3
14.29504 | 17259.25
14.29905 | 17254.23
14.30309 | 17249.32
14.30713 | 17244.35
14.31106 | 17239.28
14.31506 | 17234.19
14.31911 | 17229.07
14.32312 | 17224
14.32711 | 17218.84
14.33112 | 17213.75
14.33513 | 17208.6875
14.33914 | 17203.59
14.34318 | 17198.43
14.34719 | 17193.4
14.35115 | 17188.49
14.35515 | 17183.59375
14.35919 | 17178.66
14.36319 | 17173.6
14.36721 | 17168.6
14.37125 | 17163.65
14.37527 | 17158.73
14.37925 | 17153.76
14.38331 | 17148.71875
14.38734 | 17143.57
14.3913 | 17138.4
14.39529 | 17133.22
14.39932 | 17128.11
14.40333 | 17122.96
14.40734 | 17117.79
14.41137 | 17112.5
14.41537 | 17107.21
14.41936 | 17102.01
14.4234 | 17096.78
14.42743 | 17091.52
14.43139 | 17086.22
14.43538 | 17081.03
14.43941 | 17075.77
14.44342 | 17070.59
14.44742 | 17065.33
14.45146 | 17060.12
14.45547 | 17054.9375
14.45948 | 17049.77
14.46353 | 17044.625
14.46753 | 17039.43
14.47149 | 17034.26
14.47551 | 17029.04
14.47955 | 17023.84
14.48352 | 17018.58
14.48753 | 17013.37
14.49156 | 17008.21
14.49559 | 17002.98
14.49958 | 16997.71
14.50362 | 16992.49
14.50763 | 16987.38
14.5116 | 16982.23
14.51561 | 16976.99
14.51964 | 16971.77
14.52363 | 16966.67
14.52764 | 16961.62
14.53167 | 16956.4375
14.53567 | 16951.23
14.53968 | 16946
14.54374 | 16940.79
14.54777 | 16935.62
14.55172 | 16930.4
14.5557 | 16925.16
14.55974 | 16919.92
14.56376 | 16914.61
14.56776 | 16909.31
14.57178 | 16904.1
14.57579 | 16898.93
14.57978 | 16893.71
14.58383 | 16888.41
14.58785 | 16883.12
14.59181 | 16877.99
14.59581 | 16872.92
14.59985 | 16867.73
14.60383 | 16862.5
14.60785 | 16857.19
14.61188 | 16852.01
14.61589 | 16846.86
14.61989 | 16841.68
14.62393 | 16836.43
14.62797 | 16831.09
14.63195 | 16825.64
14.63594 | 16820.29
14.63996 | 16815.03
14.64396 | 16809.72
14.64797 | 16804.38
14.65201 | 16798.84375
14.65602 | 16793.29
14.66001 | 16787.95
14.66404 | 16782.68
14.66807 | 16777.35
14.67202 | 16771.98
14.67603 | 16766.57
14.68006 | 16761.27
14.68406 | 16756.07
14.68806 | 16750.84375
14.69208 | 16745.56
14.69611 | 16740.29
14.70013 | 16734.89
14.70417 | 16729.54
14.70818 | 16724.22
14.71213 | 16718.95
14.71615 | 16713.59
14.7202 | 16708.05
14.72417 | 16702.51
14.72818 | 16696.99
14.73221 | 16691.61
14.73623 | 16686.19
14.74023 | 16680.74
14.74426 | 16675.22
14.74829 | 16669.8
14.75225 | 16664.39
14.75624 | 16658.97
14.76027 | 16653.6
14.76427 | 16648.18
14.76829 | 16642.875
14.77232 | 16637.52
14.77632 | 16632.15625
14.78032 | 16626.68
14.78438 | 16621.27
14.78842 | 16615.73
14.79237 | 16610.25
14.79635 | 16604.74
14.80038 | 16599.23
14.80439 | 16593.69
14.80839 | 16588.05
14.81242 | 16582.4
14.81643 | 16576.84
14.82043 | 16571.41
14.82446 | 16565.84
14.82849 | 16560.3
14.83246 | 16554.7
14.83646 | 16549.18
14.8405 | 16543.65
14.84449 | 16538.13
14.8485 | 16532.6
14.85255 | 16527.09
14.85657 | 16521.5
14.86056 | 16515.9
14.86459 | 16510.33
14.86861 | 16504.77
14.87258 | 16499.18
14.87659 | 16493.52
14.88061 | 16487.96
14.8846 | 16482.42
14.8886 | 16476.86
14.89263 | 16471.2
14.89664 | 16465.5
14.90065 | 16459.93
14.90469 | 16454.45
14.90872 | 16448.95
14.91266 | 16443.35
14.91666 | 16437.78
14.9207 | 16432.1
14.92471 | 16426.56
14.92871 | 16421.03
14.93273 | 16415.48
14.93675 | 16409.93
14.94076 | 16404.21
14.94482 | 16398.37
14.94883 | 16392.58
14.95279 | 16386.88
14.95679 | 16381.17
14.96083 | 16375.45
14.96482 | 16369.51
14.96883 | 16363.6
14.97286 | 16357.8
14.97687 | 16352
14.98086 | 16346.25
14.98491 | 16340.53
14.98894 | 16334.79
14.9929 | 16329.12
14.9969 | 16323.40625
15.00092 | 16317.7
15.00491 | 16312.04
15.00893 | 16306.44
15.01297 | 16300.84375
15.01697 | 16295.31
15.02096 | 16289.73
15.025 | 16284.13
15.02905 | 16278.5
15.03301 | 16272.77
15.037 | 16267.19
15.04103 | 16261.58
15.04502 | 16255.96
15.04902 | 16250.15
15.05306 | 16244.31
15.05707 | 16238.55
15.06106 | 16232.85
15.0651 | 16227.125
15.06911 | 16221.36
15.0731 | 16215.59
15.07711 | 16209.74
15.08115 | 16203.96
15.08513 | 16198.26
15.08914 | 16192.64
15.09317 | 16186.93
15.09721 | 16181.06
15.10122 | 16175.12
15.10525 | 16169.33
15.10928 | 16163.65
15.11323 | 16157.92
15.11723 | 16152.08
15.12126 | 16146.22
15.12526 | 16140.35
15.12926 | 16134.54
15.13328 | 16128.79
15.13728 | 16123.06
15.14128 | 16117.34
15.14533 | 16111.57
15.14936 | 16105.75
15.1533 | 16099.9
15.1573 | 16094.17
15.16134 | 16088.36
15.16535 | 16082.5
15.16936 | 16076.59
15.17338 | 16070.65
15.17739 | 16064.67
15.1814 | 16058.72
15.18546 | 16052.64
15.18948 | 16046.47
15.19344 | 16040.43
15.19744 | 16034.29
15.20147 | 16028.13
15.20546 | 16021.92
15.20948 | 16015.75
15.21352 | 16009.66
15.21752 | 16003.66
15.2215 | 15997.59
15.22554 | 15991.55
15.22957 | 15985.58
15.23354 | 15979.59
15.23754 | 15973.73
15.24156 | 15967.94
15.24555 | 15962.13
15.24956 | 15956.29
15.2536 | 15950.35
15.25761 | 15944.34
15.26161 | 15938.41
15.26565 | 15932.52
15.26969 | 15926.62
15.27365 | 15920.56
15.27765 | 15914.4
15.28168 | 15908.25
15.28568 | 15902.13
15.28967 | 15895.95
15.2937 | 15889.76
15.29773 | 15883.62
15.30173 | 15877.5
15.30576 | 15871.33
15.30978 | 15865.1
15.31374 | 15858.91
15.31775 | 15852.72
15.32179 | 15846.49
15.32577 | 15840.4
15.32978 | 15834.31
15.33381 | 15828.23
15.33783 | 15822.07
15.34184 | 15815.82
15.34588 | 15809.69
15.34991 | 15803.78
15.35387 | 15797.86
15.35785 | 15791.84
15.36188 | 15785.8
15.3659 | 15779.67
15.36991 | 15773.59
15.37394 | 15767.57
15.37793 | 15761.55
15.38192 | 15755.53
15.38597 | 15749.44
15.39001 | 15743.15
15.39395 | 15736.86
15.39795 | 15730.66
15.40198 | 15724.48
15.40599 | 15718.25
15.41 | 15711.95
15.41403 | 15705.62
15.41804 | 15699.36
15.42205 | 15693.01
15.42609 | 15686.54
15.43011 | 15680.07
15.43409 | 15673.71
15.43809 | 15667.37
15.44213 | 15661.05
15.4461 | 15654.68
15.45011 | 15648.27
15.45415 | 15641.84
15.45817 | 15635.49
15.46216 | 15629.33
15.46619 | 15623.22
15.4702 | 15617.08
15.47417 | 15610.9
15.47818 | 15604.63
15.48221 | 15598.51
15.48621 | 15592.52
15.4902 | 15586.53
15.49423 | 15580.5
15.49825 | 15574.25
15.50226 | 15567.88
15.5063 | 15561.66
15.51033 | 15555.5
15.51427 | 15549.25
15.51828 | 15542.97
15.52233 | 15536.51
15.52632 | 15530.02
15.53031 | 15523.56
15.53434 | 15517.12
15.53836 | 15510.75
15.54238 | 15504.38
15.54643 | 15497.91
15.55043 | 15491.45
15.55439 | 15485.09375
15.5584 | 15478.74
15.56245 | 15472.36
15.56643 | 15465.93
15.57044 | 15459.57
15.57447 | 15453.33
15.57849 | 15447.04
15.58248 | 15440.66
15.58652 | 15434.25
15.59056 | 15427.79
15.59452 | 15421.32
15.59851 | 15414.88
15.60253 | 15408.45
15.60653 | 15402.01
15.61055 | 15395.49
15.61458 | 15388.84
15.61857 | 15382.3
15.62257 | 15375.82
15.62661 | 15369.34
15.63065 | 15362.85
15.6346 | 15356.31
15.6386 | 15349.71
15.64263 | 15343.13
15.64663 | 15336.53
15.65064 | 15329.9
15.65468 | 15323.3
15.6587 | 15316.63
15.6627 | 15310
15.66674 | 15303.28
15.67075 | 15296.51
15.67472 | 15289.72
15.67873 | 15283.04
15.68277 | 15276.36
15.68675 | 15269.74
15.69075 | 15263.07
15.69478 | 15256.38
15.6988 | 15249.66
15.7028 | 15242.96
15.70684 | 15236.33
15.71086 | 15229.82
15.71481 | 15223.27
15.71882 | 15216.64
15.72285 | 15209.98
15.72685 | 15203.3
15.73086 | 15196.71
15.73489 | 15190.11
15.73889 | 15183.5
15.74291 | 15176.78
15.74696 | 15170.1
15.75099 | 15163.37
15.75492 | 15156.6
15.75891 | 15149.87
15.76296 | 15143.17
15.76698 | 15136.4
15.77096 | 15129.57
15.77498 | 15122.78
15.779 | 15116.03
15.783 | 15109.3
15.78705 | 15102.44
15.79107 | 15095.51
15.79503 | 15088.77
15.79904 | 15082.05
15.80308 | 15075.21
15.80706 | 15068.35
15.81107 | 15061.5
15.81511 | 15054.73
15.81913 | 15047.99
15.82313 | 15041.21
15.82717 | 15034.41
15.8312 | 15027.64
15.83518 | 15020.78
15.83916 | 15013.9
15.84318 | 15007.08
15.84718 | 15000.33
15.85119 | 14993.44
15.85522 | 14986.4
15.85923 | 14979.37
15.86322 | 14972.4375
15.86726 | 14965.57
15.87129 | 14958.64
15.87524 | 14951.7
15.87925 | 14944.71
15.88328 | 14937.8125
15.88728 | 14930.88
15.89128 | 14923.96
15.89531 | 14917.01
15.89933 | 14909.96
15.90335 | 14902.95
15.90739 | 14895.96
15.91141 | 14889
15.91536 | 14882
15.91937 | 14874.99
15.92341 | 14867.91
15.9274 | 14860.85
15.9314 | 14853.83
15.93543 | 14846.91
15.93944 | 14840
15.94344 | 14832.96
15.94748 | 14825.88
15.95151 | 14818.91
15.95546 | 14811.96
15.95946 | 14804.99
15.96349 | 14797.89
15.9675 | 14790.79
15.97151 | 14783.82
15.97554 | 14776.77
15.97954 | 14769.69
15.98354 | 14762.57
15.9876 | 14755.48
15.99164 | 14748.25
15.99559 | 14741.08
15.99957 | 14733.88
16.00361 | 14726.83
16.00761 | 14719.74
16.01162 | 14712.51
16.01564 | 14705.32
16.01964 | 14698.26
16.02363 | 14691.25
16.02767 | 14684.15
16.03171 | 14677.04
16.03567 | 14669.8
16.03967 | 14662.65
16.0437 | 14655.46
16.04769 | 14648.28125
16.05171 | 14641.06
16.05576 | 14633.74
16.05977 | 14626.31
16.06377 | 14618.82
16.06781 | 14611.4
16.07184 | 14604.01
16.07581 | 14596.62
16.07981 | 14589.09
16.08383 | 14581.6
16.08782 | 14574.05
16.09184 | 14566.49
16.09588 | 14558.98
16.09989 | 14551.44
16.10388 | 14543.92
16.10792 | 14536.52
16.11194 | 14529.03
16.11589 | 14521.51
16.11988 | 14514.09
16.12393 | 14506.61
16.12793 | 14499.18
16.13193 | 14491.78
16.13595 | 14484.33
16.13997 | 14476.86
16.14398 | 14469.33
16.14804 | 14461.68
16.15206 | 14454.03
16.15601 | 14446.36
16.16 | 14438.57
16.16405 | 14430.74
16.16804 | 14422.82
16.17205 | 14414.83
16.17608 | 14406.82
16.18009 | 14398.69
16.18409 | 14390.44
16.18813 | 14382.07
16.19215 | 14373.69
16.19611 | 14365.28
16.20011 | 14356.8
16.20413 | 14348.1
16.20814 | 14339.34
16.21215 | 14330.42
16.21619 | 14321.43
16.22019 | 14312.43
16.22419 | 14303.29
16.22823 | 14294.04
16.23228 | 14284.66
16.23623 | 14275.14
16.24021 | 14265.71
16.24425 | 14256.31
16.24825 | 14246.7
16.25224 | 14236.92
16.25628 | 14226.875
16.2603 | 14216.65
16.2643 | 14206.27
16.26834 | 14195.43
16.27236 | 14184.02
16.27632 | 14172.04
16.28033 | 14159.31
16.28437 | 14145.9
16.28835 | 14131.6
16.29235 | 14115.48
16.29639 | 14095.35
16.30042 | 14020.46

## Laton
Laton | Laton
Deformación | Fuerza estándar
% | N
0 | -25.01816
1.751557e-06 | -26.2356
-2.627336e-06 | -27.41006
-2.627336e-06 | -28.49572
0 | -29.49796
0.0002436416 | -28.27997
0.0006438724 | -26.11983
0.0009080072 | -24.55034
0.001213129 | -22.56739
0.00156309 | -20.2543
0.001964371 | -17.56182
0.002420302 | -14.54064
0.00291897 | -11.33391
0.003453896 | -8.029528
0.004033836 | -4.641944
0.004670877 | -1.095054
0.005348555 | 2.386529
0.006065292 | 5.711563
0.006818111 | 8.833975
0.007638716 | 11.65088
0.008508889 | 14.17972
0.009455606 | 16.39402
0.0104554 | 18.3437
0.01149354 | 19.95012
0.01257828 | 21.24668
0.01369192 | 22.26899
0.01603183 | 23.77409
0.01861695 | 24.83282
0.02277322 | 26.3091
0.02577381 | 27.3912
0.02907234 | 28.60212
0.03247475 | 29.79152
0.03611886 | 31.07926
0.03986929 | 32.44281
0.04390173 | 33.91319
0.04812 | 35.42773
0.05252097 | 37.22578
0.05702159 | 38.98685
0.06185432 | 40.80576
0.06681122 | 42.79013
0.06936516 | 43.8722
0.07190738 | 44.87737
0.07452105 | 45.89456
0.07724787 | 46.89536
0.08000973 | 48.06336
0.08281082 | 49.29352
0.08563153 | 50.57332
0.08846975 | 51.85511
0.09139608 | 53.08394
0.09442504 | 54.32501
0.09745769 | 55.60085
0.1005614 | 56.97703
0.1036405 | 58.39321
0.1067924 | 59.82674
0.1100475 | 61.25964
0.1133289 | 62.63773
0.116656 | 63.97645
0.1199741 | 65.41891
0.1233433 | 66.9859
0.1268339 | 68.54655
0.130353 | 70.09209
0.1339095 | 71.64935
0.137465 | 73.22322
0.1411347 | 74.89967
0.1448603 | 76.577
0.1486196 | 78.25729
0.1523811 | 79.89108
0.15622 | 81.46191
0.1601447 | 83.05585
0.1641206 | 84.63922
0.1680519 | 86.27383
0.172028 | 87.94936
0.1761259 | 89.57567
0.1802949 | 91.022
0.1844474 | 92.41626
0.1886476 | 93.90468
0.1929458 | 95.49302
0.1972845 | 97.10395
0.201614 | 98.663
0.2060486 | 100.2264
0.2105423 | 101.6316
0.2150385 | 103.0299
0.2195446 | 104.4826
0.2241604 | 106.057
0.228846 | 107.576
0.2335057 | 108.9964
0.238255 | 110.329
0.2430324 | 111.5625
0.2477963 | 112.7415
0.2525484 | 113.871
0.2573605 | 115.0754
0.2621538 | 116.2355
0.2668715 | 117.3171
0.2764337 | 119.0833
0.2859895 | 120.8521
0.2955576 | 122.6424
0.3051467 | 124.2543
0.3146585 | 125.6135
0.3242609 | 127.1237
0.3337969 | 128.5349
0.3434021 | 129.8695
0.3530055 | 131.1375
0.3625004 | 132.4895
0.3721152 | 133.6776
0.3816448 | 134.8018
0.3912248 | 135.9579
0.4008194 | 137.3402
0.410325 | 138.8167
0.419916 | 140.6702
0.424678 | 141.7068
0.4294695 | 142.711
0.4342778 | 143.719
0.4390502 | 144.7379
0.4438246 | 145.7903
0.448661 | 146.8784
0.4534599 | 147.8814
0.4629313 | 149.7237
0.4725174 | 151.4139
0.482091 | 153.2357
0.4916504 | 154.996
0.501264 | 156.5929
0.5107742 | 158.4527
0.5203277 | 160.1511
0.5299415 | 161.8867
0.5395015 | 163.6193
0.5491165 | 165.4259
0.5586154 | 167.2188
0.568171 | 169.0927
0.5777644 | 170.8172
0.5873034 | 172.8464
0.592126 | 173.9229
0.5969263 | 174.9649
0.6016238 | 176
0.606411 | 177.1049
0.6112369 | 178.3012
0.6159962 | 179.6949
0.620779 | 181.092
0.6255914 | 182.4762
0.6303726 | 183.7746
0.6351612 | 185.0541
0.6399866 | 186.3622
0.6447589 | 187.7863
0.6494779 | 189.2332
0.6542758 | 190.6339
0.6590886 | 191.9288
0.6638251 | 193.1774
0.6686175 | 194.4775
0.6734308 | 195.8334
0.6782029 | 197.2914
0.6829768 | 198.7852
0.6877929 | 200.3002
0.6925831 | 201.7684
0.6973026 | 203.2629
0.7020865 | 204.7529
0.706885 | 206.3335
0.7116564 | 207.9434
0.7164464 | 209.5554
0.7212494 | 211.103
0.7260253 | 212.5915
0.7307945 | 214.0794
0.7356344 | 215.6345
0.7404367 | 217.2637
0.7451413 | 218.9435
0.749916 | 220.6525
0.75474 | 222.3129
0.7594988 | 223.9321
0.7642692 | 225.6272
0.7690775 | 227.4427
0.7738456 | 229.3191
0.778618 | 231.2186
0.7834451 | 232.9921
0.7882323 | 234.7233
0.7929481 | 236.3867
0.7977353 | 238.0943
0.8025404 | 239.9305
0.8072915 | 241.7637
0.812099 | 243.5027
0.8169233 | 245.1383
0.8217089 | 246.6922
0.8264794 | 248.2391
0.8312976 | 249.9091
0.8360908 | 251.5447
0.8408054 | 253.187
0.845587 | 254.7304
0.8503917 | 256.168
0.8551513 | 257.6082
0.859934 | 259.1415
0.8647413 | 260.6708
0.8694999 | 262.2116
0.8742836 | 263.6966
0.8791072 | 265.062
0.8839058 | 266.4231
0.8886044 | 267.7881
0.8933837 | 269.241
0.8982107 | 270.7081
0.9029671 | 272.179
0.9077548 | 273.4997
0.9125581 | 274.8025
0.9173451 | 276.1723
0.9221318 | 277.5999
0.9269668 | 279.1136
0.9317437 | 280.6365
0.9364576 | 282.1013
0.9412458 | 283.459
0.946061 | 284.8508
0.9507965 | 286.3011
0.9555978 | 287.8533
0.9604089 | 289.4344
0.9651728 | 290.9314
0.9699474 | 292.3487
0.9747663 | 293.7254
0.9795555 | 295.1117
0.9842786 | 296.5808
0.9890649 | 298.0896
0.993863 | 299.5128
0.9986186 | 300.8875
1.003413 | 302.2437
1.00823 | 303.5822
1.013 | 304.9584
1.017777 | 306.3278
1.022607 | 307.6708
1.027407 | 308.9539
1.032106 | 310.1606
1.036885 | 311.4139
1.041706 | 312.6766
1.046461 | 313.8147
1.051243 | 314.9156
1.056053 | 315.9721
1.060834 | 317.0893
1.065603 | 318.2844
1.070425 | 319.412
1.075211 | 320.5438
1.079933 | 321.6493
1.084729 | 322.6813
1.089551 | 323.8037
1.094283 | 324.9891
1.099068 | 326.1956
1.103887 | 327.4269
1.108677 | 328.5142
1.113448 | 329.6236
1.118261 | 330.8766
1.123057 | 332.1928
1.127773 | 333.5196
1.13256 | 334.8322
1.137359 | 336.0891
1.142122 | 337.4024
1.146911 | 338.7584
1.15171 | 340.2046
1.156477 | 341.6963
1.161255 | 343.1775
1.166081 | 344.575
1.170883 | 345.9819
1.17559 | 347.4288
1.18037 | 348.9758
1.185185 | 350.5063
1.189939 | 352.06
1.194727 | 353.5774
1.199542 | 355.1021
1.204319 | 356.6135
1.209105 | 358.1136
1.213938 | 359.6473
1.218723 | 361.1596
1.223435 | 362.6944
1.228228 | 364.1891
1.233035 | 365.6685
1.237768 | 367.1104
1.242574 | 368.5654
1.247383 | 369.9808
1.252151 | 371.4438
1.256925 | 372.8921
1.261734 | 374.3513
1.266533 | 375.8275
1.271253 | 377.2971
1.276043 | 378.755
1.28084 | 380.3035
1.285596 | 381.9077
1.290392 | 383.4886
1.295198 | 384.9967
1.299974 | 386.509
1.304751 | 388.0319
1.309587 | 389.5944
1.314385 | 391.1302
1.319083 | 392.6409
1.323865 | 394.1268
1.328674 | 395.6022
1.33344 | 397.0066
1.338217 | 398.4041
1.343021 | 399.9056
1.347804 | 401.4431
1.352582 | 402.9645
1.357404 | 404.3937
1.362189 | 405.8271
1.3669 | 407.3659
1.371695 | 408.9947
1.376512 | 410.5989
1.381258 | 412.2832
1.386046 | 413.9955
1.390865 | 415.6309
1.395651 | 417.2639
1.400426 | 418.9314
1.405244 | 420.7385
1.410042 | 422.5642
1.414753 | 424.3009
1.419532 | 425.9626
1.424328 | 427.6615
1.429093 | 429.3986
1.43389 | 431.2403
1.438692 | 433.1491
1.443459 | 435.0246
1.448224 | 436.9189
1.45305 | 438.8233
1.457861 | 440.8204
1.462556 | 442.9451
1.467335 | 445.1175
1.472162 | 447.3006
1.476919 | 449.4635
1.481703 | 451.6626
1.486521 | 453.8632
1.4913 | 456.1082
1.496086 | 458.3531
1.500913 | 460.5819
1.505689 | 462.8065
1.510409 | 465.0594
1.515201 | 467.3929
1.520014 | 469.7006
1.524744 | 471.989
1.529542 | 474.2244
1.534354 | 476.4697
1.539126 | 478.8014
1.543901 | 481.1716
1.548715 | 483.5107
1.553502 | 485.8232
1.558227 | 488.033
1.563023 | 490.2268
1.567824 | 492.467
1.572572 | 494.746
1.577366 | 497.0132
1.582173 | 499.2408
1.58695 | 501.3656
1.591729 | 503.442
1.596565 | 505.5616
1.601359 | 507.6747
1.60606 | 509.8039
1.610836 | 511.8918
1.615662 | 513.9696
1.620426 | 516.047
1.62519 | 518.1272
1.629995 | 520.2244
1.634771 | 522.3431
1.639547 | 524.4941
1.644376 | 526.5839
1.649155 | 528.6246
1.653883 | 530.6592
1.658666 | 532.6979
1.663486 | 534.7004
1.668231 | 536.6274
1.673022 | 538.5806
1.677846 | 540.5215
1.682623 | 542.4386
1.687392 | 544.3479
1.692211 | 546.2836
1.697017 | 548.2732
1.70173 | 550.3011
1.706515 | 552.3419
1.711314 | 554.3768
1.716074 | 556.4842
1.720865 | 558.5923
1.725672 | 560.7312
1.730431 | 562.8781
1.735205 | 565.099
1.740032 | 567.3589
1.744831 | 569.5795
1.749523 | 571.7848
1.754316 | 574.0131
1.759142 | 576.3367
1.763892 | 578.5983
1.768676 | 580.876
1.773496 | 583.1755
1.778279 | 585.4622
1.783057 | 587.6865
1.787877 | 589.806
1.792657 | 592.0051
1.797376 | 594.2581
1.802174 | 596.4895
1.806995 | 598.5802
1.811731 | 600.7199
1.816518 | 602.7985
1.821326 | 604.8733
1.826098 | 606.9907
1.830872 | 609.115
1.835689 | 611.2642
1.840484 | 613.3198
1.845201 | 615.312
1.849989 | 617.3231
1.854792 | 619.3926
1.85955 | 621.4862
1.86434 | 623.5148
1.869154 | 625.4519
1.873921 | 627.3268
1.878705 | 629.2385
1.883541 | 631.241
1.888341 | 633.241
1.893037 | 635.1222
1.897813 | 636.9565
1.90263 | 638.8174
1.907405 | 640.6198
1.912172 | 642.4293
1.916974 | 644.3127
1.921748 | 646.1902
1.926531 | 648.0209
1.931348 | 649.7817
1.936136 | 651.5397
1.940855 | 653.4031
1.945642 | 655.2338
1.950459 | 656.993
1.955198 | 658.7487
1.959989 | 660.553
1.964809 | 662.382
1.969587 | 664.2327
1.974371 | 666.0084
1.979184 | 667.8198
1.983988 | 669.674
1.98871 | 671.5219
1.993489 | 673.4503
1.998296 | 675.3677
2.003047 | 677.303
2.007839 | 679.2053
2.01265 | 681.0984
2.01741 | 683.0991
2.022177 | 685.1946
2.027016 | 687.1818
2.031801 | 689.0403
2.036501 | 690.8677
2.041293 | 692.7125
2.046116 | 694.6209
2.05087 | 696.5529
2.055651 | 698.4372
2.060463 | 700.2159
2.065246 | 701.9412
2.07003 | 703.644
2.07486 | 705.3959
2.079636 | 707.2307
2.084349 | 709.0582
2.089149 | 710.757
2.093967 | 712.3498
2.098703 | 713.9348
2.103498 | 715.5739
2.108304 | 717.2552
2.113074 | 718.8336
2.117851 | 720.3744
2.122669 | 721.9207
2.127465 | 723.4721
2.132177 | 725.0314
2.136964 | 726.6699
2.141772 | 728.3159
2.146524 | 729.9673
2.151319 | 731.6327
2.156131 | 733.3652
2.160901 | 735.1853
2.165677 | 737.0935
2.170505 | 739.0089
2.175311 | 740.9221
2.180008 | 742.8759
2.184785 | 744.9118
2.189606 | 747.1071
2.194368 | 749.3231
2.199146 | 751.5651
2.203952 | 753.8453
2.208727 | 756.1338
2.213499 | 758.3471
2.218316 | 760.5932
2.223109 | 762.8797
2.227832 | 765.2278
2.232627 | 767.5488
2.237439 | 769.81
2.24218 | 771.9987
2.246973 | 774.2125
2.251794 | 776.4099
2.256577 | 778.5771
2.261349 | 780.7662
2.266165 | 782.9615
2.270963 | 785.1083
2.275684 | 787.2357
2.280466 | 789.3283
2.285265 | 791.4717
2.29002 | 793.6481
2.294807 | 795.7598
2.299609 | 797.8585
2.304378 | 799.9496
2.309159 | 802.1115
2.313982 | 804.2681
2.318776 | 806.4899
2.323474 | 808.7579
2.32826 | 810.973
2.333084 | 813.1027
2.337844 | 815.2275
2.342625 | 817.4255
2.347438 | 819.6468
2.352218 | 821.8723
2.357012 | 823.9712
2.361837 | 826.0432
2.366613 | 828.1115
2.371331 | 830.1252
2.376128 | 832.2014
2.38094 | 834.2968
2.385674 | 836.3504
2.390472 | 838.3071
2.395283 | 840.2556
2.400048 | 842.2346
2.404824 | 844.3124
2.409642 | 846.4144
2.414435 | 848.5186
2.419154 | 850.5536
2.423942 | 852.5684
2.428741 | 854.5751
2.433501 | 856.6791
2.438295 | 858.8453
2.443106 | 860.9564
2.447876 | 863.0516
2.452645 | 865.1451
2.457482 | 867.2445
2.462286 | 869.3175
2.466986 | 871.4952
2.471762 | 873.7233
2.476585 | 875.9743
2.481338 | 878.1343
2.486115 | 880.3087
2.490925 | 882.4901
2.495694 | 884.7559
2.500471 | 887.0193
2.505297 | 889.2463
2.510074 | 891.5504
2.514795 | 893.7571
2.519603 | 895.9495
2.524425 | 898.244
2.529159 | 900.5499
2.533946 | 902.8801
2.538765 | 905.2805
2.543554 | 907.5491
2.548334 | 909.8193
2.553148 | 912.2053
2.55794 | 914.5384
2.562654 | 916.8854
2.567438 | 919.2324
2.572244 | 921.53
2.577001 | 923.9512
2.581785 | 926.401
2.58659 | 928.7896
2.591353 | 931.2662
2.596128 | 933.7594
2.600956 | 936.283
2.605757 | 938.8707
2.610447 | 941.499
2.615241 | 944.2154
2.620059 | 946.9183
2.624819 | 949.5683
2.629605 | 952.2001
2.634413 | 954.8934
2.639195 | 957.5858
2.643981 | 960.218
2.648808 | 962.762
2.653595 | 965.2345
2.658308 | 967.7392
2.6631 | 970.1637
2.667914 | 972.548
2.672654 | 974.894
2.677452 | 977.2294
2.682259 | 979.53
2.687025 | 981.8422
2.6918 | 984.1595
2.696613 | 986.4491
2.701411 | 988.7091
2.70613 | 990.9128
2.710917 | 993.0808
2.715717 | 995.2384
2.720473 | 997.389
2.725264 | 999.4823
2.730076 | 1001.497
2.734855 | 1003.387
2.739625 | 1005.341
2.744454 | 1007.322
2.749257 | 1009.336
2.753964 | 1011.391
2.758743 | 1013.446
2.763561 | 1015.443
2.768317 | 1017.481
2.773092 | 1019.531
2.777901 | 1021.732
2.782684 | 1024.046
2.787461 | 1026.307
2.792276 | 1028.513
2.797062 | 1030.714
2.801774 | 1032.923
2.806573 | 1035.199
2.811391 | 1037.504
2.816125 | 1039.776
2.820922 | 1042.043
2.825737 | 1044.218
2.830508 | 1046.299
2.835301 | 1048.369
2.840123 | 1050.521
2.844919 | 1052.684
2.849636 | 1054.743
2.854409 | 1056.664
2.859207 | 1058.586
2.863971 | 1060.43
2.868765 | 1062.256
2.873568 | 1064.073
2.878324 | 1065.877
2.883101 | 1067.595
2.887933 | 1069.213
2.892732 | 1070.76
2.897434 | 1072.426
2.902216 | 1074.13
2.907038 | 1075.876
2.911795 | 1077.651
2.916578 | 1079.398
2.921397 | 1081.129
2.926176 | 1082.841
2.930962 | 1084.632
2.935787 | 1086.381
2.940568 | 1088.14
2.945287 | 1089.836
2.950079 | 1091.502
2.954887 | 1093.166
2.959623 | 1094.792
2.964421 | 1096.442
2.969228 | 1098.18
2.974006 | 1100.015
2.978779 | 1101.825
2.983593 | 1103.621
2.988377 | 1105.443
2.993096 | 1107.198
2.997884 | 1108.996
3.00269 | 1110.818
3.007449 | 1112.699
3.012241 | 1114.448
3.017052 | 1116.014
3.021824 | 1117.457
3.026601 | 1118.869
3.031432 | 1120.338
3.036225 | 1121.75
3.040932 | 1123.037
3.045712 | 1124.256
3.050538 | 1125.3125
3.060068 | 1127.367
3.064877 | 1128.413
3.074433 | 1130.273
3.084032 | 1131.962
3.088751 | 1132.967
3.093548 | 1133.987
3.098373 | 1135.053
3.103114 | 1136.116
3.107903 | 1137.244
3.112719 | 1138.522
3.117501 | 1139.94
3.122269 | 1141.493
3.127087 | 1143.106
3.131891 | 1144.729
3.13661 | 1146.41
3.141385 | 1148.135
3.14618 | 1149.939
3.150942 | 1151.863
3.155737 | 1153.87
3.16054 | 1155.794
3.165306 | 1157.774
3.170079 | 1159.791
3.174902 | 1161.786
3.179708 | 1163.794
3.184406 | 1165.776
3.189191 | 1167.843
3.19401 | 1169.906
3.198763 | 1171.926
3.203553 | 1173.831
3.208373 | 1175.738
3.213149 | 1177.588
3.217933 | 1179.388
3.222757 | 1181.138
3.227539 | 1182.958
3.232255 | 1184.743
3.237051 | 1186.446
3.241866 | 1188.113
3.246597 | 1189.761
3.25139 | 1191.446
3.256198 | 1193.204
3.260973 | 1194.89
3.265754 | 1196.575
3.27057 | 1198.337
3.275356 | 1200.026
3.280073 | 1201.761
3.284859 | 1203.519
3.289666 | 1205.29
3.294425 | 1207.134
3.299218 | 1208.984
3.304033 | 1210.793
3.308797 | 1212.679
3.31358 | 1214.643
3.318413 | 1216.653
3.323206 | 1218.686
3.327897 | 1220.635
3.332682 | 1222.593
3.337513 | 1224.564
3.342268 | 1226.469
3.347045 | 1228.418
3.351844 | 1230.462
3.356625 | 1232.474
3.361409 | 1234.478
3.366231 | 1236.403
3.371013 | 1238.396
3.375735 | 1240.561
3.380529 | 1242.7
3.385337 | 1244.794
3.390081 | 1246.908
3.394873 | 1249.009
3.399693 | 1251.106
3.404483 | 1253.373
3.409252 | 1255.54
3.414075 | 1257.732
3.418865 | 1259.95
3.423581 | 1262.114
3.428361 | 1264.378
3.433165 | 1266.717
3.437921 | 1269.074
3.44271 | 1271.447
3.44752 | 1273.772
3.452283 | 1276.08
3.457053 | 1278.48
3.461884 | 1280.924
3.466677 | 1283.317
3.471374 | 1285.659
3.476174 | 1287.995
3.480992 | 1290.391
3.485751 | 1292.833
3.49052 | 1295.222
3.495338 | 1297.698
3.500127 | 1300.133
3.504915 | 1302.613
3.509736 | 1305.097
3.514513 | 1307.619
3.519227 | 1310.215
3.524019 | 1312.787
3.528837 | 1315.3125
3.533579 | 1317.903
3.538371 | 1320.511
3.543178 | 1323.122
3.547948 | 1325.725
3.552729 | 1328.3
3.557548 | 1330.95
3.562336 | 1333.638
3.567055 | 1336.284
3.571837 | 1338.897
3.576644 | 1341.55
3.581399 | 1344.135
3.586194 | 1346.759
3.591011 | 1349.345
3.595778 | 1351.906
3.600548 | 1354.472
3.605384 | 1356.969
3.610188 | 1359.379
3.614898 | 1361.796875
3.619672 | 1364.233
3.624484 | 1366.617
3.629245 | 1368.961
3.634017 | 1371.263
3.63882 | 1373.555
3.643593 | 1375.832
3.648373 | 1378.107
3.653189 | 1380.335
3.657977 | 1382.572
3.662696 | 1384.739
3.667494 | 1386.918
3.672303 | 1389.094
3.677042 | 1391.285
3.681852 | 1393.474
3.686672 | 1395.643
3.691455 | 1397.767
3.696226 | 1399.93
3.701052 | 1402.135
3.705843 | 1404.355
3.710558 | 1406.621
3.715342 | 1408.866
3.720138 | 1411.209
3.724901 | 1413.48
3.729695 | 1415.742
3.734497 | 1418.036
3.739259 | 1420.482
3.744031 | 1422.912
3.748864 | 1425.356
3.753662 | 1427.806
3.758357 | 1430.306
3.763142 | 1432.866
3.767965 | 1435.412
3.772722 | 1438.117
3.777503 | 1440.921
3.782315 | 1443.687
3.787096 | 1446.393
3.791881 | 1449.13
3.796715 | 1451.88
3.801492 | 1454.676
3.806209 | 1457.441
3.810998 | 1460.169
3.815814 | 1462.849
3.820551 | 1465.48
3.825346 | 1468.066
3.830155 | 1470.669
3.834923 | 1473.216
3.839702 | 1475.695
3.844517 | 1478.168
3.849314 | 1480.642
3.854033 | 1483.138
3.858815 | 1485.586
3.863611 | 1488.032
3.868375 | 1490.502
3.873165 | 1492.971
3.877984 | 1495.431
3.882751 | 1497.963
3.887524 | 1500.51
3.892355 | 1503.072
3.89716 | 1505.655
3.901855 | 1508.25
3.906635 | 1510.966
3.911461 | 1513.695
3.916218 | 1516.297
3.92099 | 1518.899
3.925794 | 1521.579
3.930576 | 1524.248
3.935359 | 1526.959
3.94018 | 1529.57
3.944959 | 1532.109
3.94968 | 1534.652
3.954482 | 1537.118
3.959291 | 1539.645
3.96403 | 1542.221
3.968825 | 1544.784
3.97364 | 1547.25
3.978425 | 1549.666
3.983198 | 1552.076
3.988011 | 1554.576
3.992808 | 1557.14
3.997529 | 1559.649
4.002313 | 1562.124
4.007116 | 1564.563
4.011879 | 1567.097
4.016664 | 1569.636
4.021464 | 1572.228
4.026228 | 1574.884
4.031007 | 1577.57
4.035837 | 1580.31
4.040634 | 1583.029
4.045333 | 1585.853
4.050113 | 1588.772
4.054938 | 1591.712
4.05969 | 1594.692
4.064482 | 1597.763
4.069293 | 1600.852
4.074065 | 1603.978
4.078854 | 1607.1
4.083684 | 1610.19
4.08847 | 1613.377
4.093179 | 1616.544
4.097982 | 1619.712
4.102794 | 1622.892
4.107523 | 1626.034
4.112319 | 1629.153
4.11713 | 1632.358
4.121904 | 1635.493
4.126679 | 1638.632
4.131486 | 1641.799
4.136279 | 1644.943
4.141004 | 1648.116
4.145789 | 1651.286
4.1506 | 1654.435
4.15535 | 1657.557
4.160139 | 1660.766
4.164954 | 1663.916
4.16973 | 1667.16
4.1745 | 1670.461
4.17933 | 1673.756
4.184123 | 1677.015
4.188826 | 1680.219
4.193608 | 1683.509
4.198432 | 1686.903
4.203194 | 1690.325
4.207973 | 1693.63
4.212767 | 1696.937
4.217556 | 1700.208
4.222328 | 1703.53
4.227151 | 1706.811
4.231939 | 1710.027
4.236653 | 1713.28
4.241442 | 1716.447
4.24627 | 1719.509
4.251013 | 1722.619
4.255806 | 1725.735
4.260617 | 1728.809
4.265392 | 1731.882
4.270176 | 1734.819
4.275003 | 1737.817
4.2798 | 1740.85
4.284506 | 1743.765
4.289284 | 1746.594
4.29409 | 1749.406
4.298848 | 1752.203
4.303642 | 1755.078
4.308446 | 1757.901
4.313207 | 1760.653
4.317969 | 1763.393
4.322808 | 1766.027
4.327602 | 1768.682
4.332306 | 1771.402
4.337095 | 1774.186
4.341909 | 1776.937
4.346662 | 1779.588
4.351449 | 1782.141
4.356271 | 1784.765625
4.361045 | 1787.411
4.36583 | 1790.03
4.370663 | 1792.659
4.375444 | 1795.196
4.38016 | 1797.774
4.384956 | 1800.354
4.389762 | 1802.947
4.394496 | 1805.546
4.399299 | 1808.125
4.404104 | 1810.677
4.408879 | 1813.268
4.413656 | 1815.89
4.418469 | 1818.538
4.423252 | 1821.178
4.42797 | 1823.78
4.43276 | 1826.372
4.437569 | 1828.992
4.442325 | 1831.605
4.447113 | 1834.232
4.451929 | 1836.776
4.456699 | 1839.248
4.461474 | 1841.6875
4.466314 | 1844.134
4.47111 | 1846.603
4.475808 | 1849.062
4.480588 | 1851.461
4.485415 | 1853.849
4.490165 | 1856.291
4.49493 | 1858.766
4.499742 | 1861.321
4.504515 | 1863.921
4.509301 | 1866.528
4.514123 | 1869.153
4.518905 | 1871.828
4.523629 | 1874.567
4.528424 | 1877.335
4.53324 | 1880.031
4.537984 | 1882.623
4.542782 | 1885.243
4.547595 | 1887.901
4.552375 | 1890.503
4.557146 | 1893.09
4.561967 | 1895.728
4.566776 | 1898.384
4.571492 | 1900.971
4.57627 | 1903.563
4.581059 | 1906.197
4.585822 | 1908.975
4.59062 | 1911.68
4.595423 | 1914.315
4.600182 | 1917.009
4.604954 | 1919.71
4.609783 | 1922.341
4.614582 | 1924.9
4.619283 | 1927.429
4.624067 | 1929.954
4.628882 | 1932.46875
4.633637 | 1934.868
4.638426 | 1937.186
4.643246 | 1939.412
4.648025 | 1941.566
4.652811 | 1943.639
4.657636 | 1945.62
4.662414 | 1947.567
4.667132 | 1949.53
4.671928 | 1951.514
4.676747 | 1953.424
4.681478 | 1955.355
4.686267 | 1957.359
4.691082 | 1959.538
4.695854 | 1961.757
4.700632 | 1964.15
4.705445 | 1966.635
4.710231 | 1969.152
4.71495 | 1971.689
4.719742 | 1974.306
4.724539 | 1977.114
4.729298 | 1980.035
4.734093 | 1983.019
4.738898 | 1985.948
4.74367 | 1988.932
4.748455 | 1991.974
4.753294 | 1995.104
4.758089 | 1998.359
4.762789 | 2001.618
4.767564 | 2004.808
4.772381 | 2008.01
4.777149 | 2011.241
4.781923 | 2014.485
4.78673 | 2017.788
4.791503 | 2021.123
4.796276 | 2024.398
4.8011 | 2027.706
4.805893 | 2030.984
4.810609 | 2034.343
4.815402 | 2037.764
4.820212 | 2041.148
4.824954 | 2044.509
4.829756 | 2047.936
4.834569 | 2051.482
4.839346 | 2054.984
4.844117 | 2058.448
4.84894 | 2061.856
4.853737 | 2065.333
4.858461 | 2068.78
4.863242 | 2072.256
4.86804 | 2075.72
4.872791 | 2079.142
4.877581 | 2082.532
4.882395 | 2085.815
4.887159 | 2089.168
4.891926 | 2092.596
4.896755 | 2096.034
4.901555 | 2099.394
4.906255 | 2102.718
4.911047 | 2106.1
4.915869 | 2109.546
4.920625 | 2113.041
4.925404 | 2116.454
4.930222 | 2119.856
4.935 | 2123.247
4.939791 | 2126.634
4.944614 | 2130.028
4.949389 | 2133.449
4.954104 | 2136.857
4.958895 | 2140.219
4.963718 | 2143.554
4.968455 | 2146.892
4.973247 | 2150.279
4.978058 | 2153.71
4.982825 | 2157.111
4.987598 | 2160.566
4.992414 | 2164.017
4.997211 | 2167.546
5.001931 | 2171.151
5.006712 | 2174.695
5.011506 | 2178.204
5.016271 | 2181.669
5.021065 | 2185.222
5.025879 | 2188.741
5.030641 | 2192.258
5.035424 | 2195.678
5.040265 | 2199.064
5.04506 | 2202.361
5.049746 | 2205.622
5.05453 | 2208.849
5.059356 | 2212.015
5.064117 | 2215.137
5.068896 | 2218.081
5.073706 | 2220.994
5.078483 | 2223.834
5.083253 | 2226.594
5.088074 | 2229.286
5.092864 | 2231.9
5.097588 | 2234.473
5.102373 | 2236.993
5.107192 | 2239.48
5.111927 | 2241.899
5.116721 | 2244.293
5.121544 | 2246.55
5.12633 | 2248.738
5.131105 | 2250.885
5.135922 | 2252.955
5.14071 | 2254.999
5.145434 | 2256.878
5.15022 | 2258.67
5.155016 | 2260.347
5.159769 | 2261.942
5.164557 | 2263.381
5.169368 | 2264.6875
5.17413 | 2265.891
5.178905 | 2267.025
5.183738 | 2268.037
5.193222 | 2269.624
5.202846 | 2270.911
5.212387 | 2271.992
5.221971 | 2273.028
5.236369 | 2274.53
5.245875 | 2275.586
5.255423 | 2276.649
5.265037 | 2277.736
5.279389 | 2278.879
5.298484 | 2280.014
5.308052 | 2281.593
5.312859 | 2282.774
5.317623 | 2284.307
5.3224 | 2286.143
5.327238 | 2288.374
5.332039 | 2290.956
5.336742 | 2293.931
5.341514 | 2297.322
5.346337 | 2300.877
5.351092 | 2304.607
5.355867 | 2308.479
5.360671 | 2312.567
5.365449 | 2316.821
5.370228 | 2321.224
5.375052 | 2325.693
5.379827 | 2330.175
5.384549 | 2334.673
5.38935 | 2339.083
5.394168 | 2343.52
5.398908 | 2347.93
5.403694 | 2352.342
5.408512 | 2356.668
5.413295 | 2360.911
5.418079 | 2365.164
5.422901 | 2369.441
5.427695 | 2373.747
5.432403 | 2378.038
5.437185 | 2382.318
5.441992 | 2386.568
5.446757 | 2390.844
5.451548 | 2395.117
5.456346 | 2399.347
5.461111 | 2403.604
5.465876 | 2407.839
5.470712 | 2412.116
5.475514 | 2416.388
5.480203 | 2420.668
5.484988 | 2424.926
5.48981 | 2429.199
5.49457 | 2433.474
5.499355 | 2437.739
5.504169 | 2442.056
5.50894 | 2446.308
5.513727 | 2450.595
5.518562 | 2454.832
5.523344 | 2459.13
5.528063 | 2463.441
5.532855 | 2467.777
5.537661 | 2472.11
5.542398 | 2476.46
5.5472 | 2480.801
5.552011 | 2485.245
5.556775 | 2489.721
5.561546 | 2494.217
5.566363 | 2498.678
5.571161 | 2503.155
5.575881 | 2507.624
5.580673 | 2512.166
5.585471 | 2516.707
5.590222 | 2521.227
5.595015 | 2525.823
5.599831 | 2530.251
5.604606 | 2534.718
5.609378 | 2539.264
5.614214 | 2543.808
5.619009 | 2548.279
5.623706 | 2552.747
5.628491 | 2557.195
5.633313 | 2561.633
5.638071 | 2566.065
5.642843 | 2570.432
5.647647 | 2574.87
5.65243 | 2579.294
5.657201 | 2583.647
5.662034 | 2587.996
5.666815 | 2592.371
5.671523 | 2596.754
5.67632 | 2601.156
5.681145 | 2605.579
5.68588 | 2610.059
5.690664 | 2614.568
5.695482 | 2619.091
5.700268 | 2623.563
5.705049 | 2628.011
5.709875 | 2632.486
5.714665 | 2636.997
5.719383 | 2641.473
5.724154 | 2645.893
5.728963 | 2650.323
5.73374 | 2654.71
5.738516 | 2659.146
5.743321 | 2663.581
5.748076 | 2668.054
5.752849 | 2672.528
5.757684 | 2676.994
5.762485 | 2681.442
5.767181 | 2685.94
5.771974 | 2690.449
5.776787 | 2694.918
5.781538 | 2699.395
5.786327 | 2703.785
5.791148 | 2708.173
5.795926 | 2712.581
5.800706 | 2716.932
5.805535 | 2721.232
5.810316 | 2725.497
5.815035 | 2729.751
5.819829 | 2734.046
5.824636 | 2738.351
5.82937 | 2742.6
5.834166 | 2746.818
5.838989 | 2751.02
5.843757 | 2755.258
5.848531 | 2759.507
5.853341 | 2763.821
5.858131 | 2768.153
5.86285 | 2772.385
5.86765 | 2776.572
5.872448 | 2780.782
5.87721 | 2785.042
5.881995 | 2789.361
5.886799 | 2793.589
5.891577 | 2797.679
5.896352 | 2801.798
5.90117 | 2805.953
5.905976 | 2810.067
5.910675 | 2814.192
5.915455 | 2818.24
5.920286 | 2822.176
5.925046 | 2826.095
5.929822 | 2829.965
5.93463 | 2833.88
5.939406 | 2837.775
5.944185 | 2841.568
5.949008 | 2845.241
5.953782 | 2848.934
5.958507 | 2852.666
5.963304 | 2856.399
5.968118 | 2860.133
5.97286 | 2863.747
5.977657 | 2867.349
5.98247 | 2870.882
5.987253 | 2874.427
5.992029 | 2877.953
5.996838 | 2881.46
6.001646 | 2884.964
6.006366 | 2888.395
6.01114 | 2891.847
6.015931 | 2895.28
6.0207 | 2898.791
6.025491 | 2902.363
6.030299 | 2905.954
6.035059 | 2909.598
6.039826 | 2913.349
6.044656 | 2917.122
6.049449 | 2920.852
6.05416 | 2924.633
6.058945 | 2928.513
6.063767 | 2932.513
6.06852 | 2936.536
6.073299 | 2940.49
6.07812 | 2944.477
6.082895 | 2948.509
6.087685 | 2952.526
6.09251 | 2956.575
6.097285 | 2960.657
6.102008 | 2964.679
6.106807 | 2968.659
6.111617 | 2972.616
6.116353 | 2976.576
6.121144 | 2980.542
6.125952 | 2984.551
6.130731 | 2988.572
6.13551 | 2992.616
6.140318 | 2996.695
6.145106 | 3000.765
6.149824 | 3004.926
6.154617 | 3009.018
6.159423 | 3013.105
6.164176 | 3017.241
6.168973 | 3021.404
6.173778 | 3025.496
6.17854 | 3029.458
6.18333 | 3033.43
6.188165 | 3037.407
6.192944 | 3041.399
6.197641 | 3045.328
6.202432 | 3049.237
6.207259 | 3053.116
6.212023 | 3056.885
6.216789 | 3060.708
6.221587 | 3064.623
6.226371 | 3068.592
6.231161 | 3072.457
6.235991 | 3076.206
6.24077 | 3079.964
6.245486 | 3083.862
6.250279 | 3087.802
6.25509 | 3091.674
6.259834 | 3095.539
6.264634 | 3099.343
6.269446 | 3103.179
6.27423 | 3107.091
6.279001 | 3111.071
6.283824 | 3115.168
6.28862 | 3119.252
6.293341 | 3123.283
6.298121 | 3127.442
6.302922 | 3131.705
6.307671 | 3136.03
6.312463 | 3140.316
6.317265 | 3144.545
6.322031 | 3148.813
6.326812 | 3153.208
6.331632 | 3157.613
6.336426 | 3162.033
6.341134 | 3166.41
6.345925 | 3170.663
6.350741 | 3175.021
6.355491 | 3179.464
6.360276 | 3184.009
6.365091 | 3188.501
6.369876 | 3192.961
6.374662 | 3197.405
6.379491 | 3201.85
6.384264 | 3206.332
6.388979 | 3210.89
6.393783 | 3215.441
6.398597 | 3219.884
6.403333 | 3224.328
6.408125 | 3228.819
6.412928 | 3233.354
6.417706 | 3237.886
6.422478 | 3242.321
6.427296 | 3246.842
6.432089 | 3251.397
6.43681 | 3255.953125
6.441586 | 3260.538
6.446383 | 3265.181
6.45115 | 3269.778
6.455947 | 3274.421
6.460755 | 3279.065
6.465523 | 3283.666
6.470294 | 3288.317
6.475139 | 3292.891
6.479942 | 3297.456
6.484637 | 3301.97
6.489417 | 3306.505
6.494233 | 3311.056
6.499001 | 3315.603
6.503775 | 3320.022
6.508581 | 3324.484375
6.513346 | 3329.048
6.518117 | 3333.56
6.522949 | 3338.017
6.527739 | 3342.417
6.532455 | 3346.853
6.537238 | 3351.307
6.542047 | 3355.698
6.546797 | 3360.098
6.551602 | 3364.49
6.556423 | 3368.733
6.561205 | 3372.902
6.565973 | 3377.119
6.570802 | 3381.345
6.575591 | 3385.511
6.580303 | 3389.622
6.585089 | 3393.675
6.589891 | 3397.665
6.594645 | 3401.634
6.59944 | 3405.526
6.604255 | 3409.487
6.609015 | 3413.322
6.613779 | 3417.144
6.61861 | 3420.94
6.623403 | 3424.748
6.628105 | 3428.506
6.632888 | 3432.243
6.637719 | 3435.985
6.642477 | 3439.733
6.647255 | 3443.53125
6.652065 | 3447.23
6.656844 | 3450.966
6.661638 | 3454.647
6.666472 | 3458.344
6.671246 | 3462.028
6.675957 | 3465.662
6.680748 | 3469.229
6.68556 | 3472.77
6.690298 | 3476.223
6.695099 | 3479.668
6.699911 | 3483.2
6.704671 | 3486.653
6.709443 | 3490.002
6.714265 | 3493.242
6.719059 | 3496.449
6.723782 | 3499.739
6.728565 | 3502.96875
6.733363 | 3506.144
6.738122 | 3509.256
6.742922 | 3512.304
6.74772 | 3515.292
6.752481 | 3518.274
6.757267 | 3521.261
6.762099 | 3524.24
6.766905 | 3527.128
6.771611 | 3529.906
6.776392 | 3532.782
6.781223 | 3535.689
6.785968 | 3538.604
6.790742 | 3541.542
6.795557 | 3544.448
6.800338 | 3547.526
6.805114 | 3550.737
6.809938 | 3554.034
6.814714 | 3557.461
6.819435 | 3561.083
6.824233 | 3564.782
6.829052 | 3568.634
6.833793 | 3572.631
6.838571 | 3576.693
6.843391 | 3580.928
6.84817 | 3585.138
6.85295 | 3589.407
6.857764 | 3593.799
6.862557 | 3598.334
6.86727 | 3602.771
6.872059 | 3607.24
6.876873 | 3611.73
6.881622 | 3616.349
6.886414 | 3621.084
6.891222 | 3625.818
6.895984 | 3630.595
6.900758 | 3635.328
6.905585 | 3640.128
6.91039 | 3644.915
6.915076 | 3649.787
6.91986 | 3654.719
6.924683 | 3659.59
6.929444 | 3664.402
6.934236 | 3669.187
6.939045 | 3674.01
6.943821 | 3678.902
6.948609 | 3683.76
6.953438 | 3688.552
6.958217 | 3693.359375
6.962932 | 3698.243
6.967724 | 3703.096
6.972539 | 3707.998
6.97727 | 3712.869
6.982074 | 3717.736
6.986887 | 3722.606
6.991655 | 3727.463
6.996421 | 3732.439
7.001233 | 3737.45
7.006039 | 3742.473
7.010758 | 3747.407
7.01554 | 3752.35
7.020334 | 3757.323
7.025095 | 3762.3
7.029897 | 3767.304
7.034709 | 3772.293
7.039481 | 3777.317
7.044252 | 3782.324
7.049077 | 3787.38
7.053874 | 3792.326
7.058578 | 3797.274
7.063355 | 3802.178
7.068183 | 3807.138
7.07295 | 3812.163
7.077723 | 3817.072
7.082524 | 3822.027
7.087307 | 3826.899
7.092082 | 3831.85
7.096907 | 3836.719
7.101686 | 3841.657
7.106398 | 3846.618
7.111191 | 3851.587
7.116013 | 3856.532
7.120757 | 3861.469
7.125558 | 3866.467
7.13037 | 3871.435
7.135153 | 3876.405
7.139934 | 3881.229
7.144755 | 3886.094
7.149549 | 3890.992
7.154261 | 3895.915
7.159045 | 3900.821
7.163841 | 3905.63
7.168599 | 3910.402
7.173389 | 3915.245
7.178193 | 3920.069
7.182959 | 3924.829
7.18773 | 3929.566
7.192559 | 3934.242
7.197363 | 3938.862
7.202056 | 3943.461
7.206841 | 3948.075
7.21166 | 3952.666
7.216415 | 3957.23
7.221211 | 3961.713
7.22602 | 3966.164
7.230799 | 3970.718
7.235585 | 3975.314
7.240409 | 3979.884
7.245188 | 3984.429
7.249911 | 3988.921875
7.2547 | 3993.491
7.259507 | 3998.083
7.264246 | 4002.629
7.269049 | 4007.129
7.273855 | 4011.661
7.278633 | 4016.162
7.283403 | 4020.708
7.28822 | 4025.245
7.293 | 4029.744
7.297728 | 4034.263
7.302526 | 4038.707
7.307325 | 4043.224
7.312074 | 4047.774
7.316865 | 4052.399
7.321674 | 4056.993
7.326453 | 4061.549
7.331236 | 4066.094
7.336067 | 4070.717
7.340862 | 4075.34
7.345564 | 4079.983
7.350343 | 4084.612
7.355163 | 4089.184
7.359928 | 4093.812
7.364696 | 4098.403
7.369497 | 4102.993
7.374268 | 4107.608
7.379048 | 4112.159
7.383866 | 4116.661
7.388642 | 4121.28
7.393369 | 4125.911
7.398172 | 4130.53125
7.402986 | 4135.11
7.407731 | 4139.632
7.412531 | 4144.204
7.41735 | 4148.867
7.422133 | 4153.556
7.426901 | 4158.261
7.431726 | 4162.988
7.436521 | 4167.609
7.441239 | 4172.257
7.446016 | 4176.93
7.45082 | 4181.626
7.455582 | 4186.351
7.460377 | 4191.027
7.465179 | 4195.652
7.469938 | 4200.253
7.474704 | 4204.875
7.479533 | 4209.482
7.484332 | 4214.102
7.489039 | 4218.673
7.493817 | 4223.299
7.498637 | 4227.943
7.50339 | 4232.59
7.508172 | 4237.224
7.512994 | 4241.752
7.517776 | 4246.261
7.522564 | 4250.797
7.527389 | 4255.286
7.532162 | 4259.776
7.536881 | 4264.311
7.541682 | 4268.813
7.546488 | 4273.313
7.551215 | 4277.783
7.556014 | 4282.239
7.560833 | 4286.856
7.565606 | 4291.474
7.57038 | 4296.045
7.575195 | 4300.694
7.579984 | 4305.357
7.584699 | 4310.033
7.589492 | 4314.697
7.594301 | 4319.389
7.599055 | 4324.116
7.603847 | 4328.936
7.608656 | 4333.612
7.613427 | 4338.279
7.618206 | 4343.015
7.623035 | 4347.81
7.627832 | 4352.609
7.632524 | 4357.301
7.637296 | 4361.95
7.64213 | 4366.573
7.646909 | 4371.177
7.651674 | 4375.786
7.656478 | 4380.49
7.661255 | 4385.228
7.666028 | 4389.915
7.670857 | 4394.492
7.675647 | 4399.141
7.680362 | 4403.879
7.685157 | 4408.681
7.68997 | 4413.463
7.694706 | 4418.269
7.699503 | 4423.023
7.704318 | 4427.828
7.709085 | 4432.609
7.713871 | 4437.321
7.718694 | 4442.115
7.723492 | 4446.838
7.728216 | 4451.576
7.732985 | 4456.331
7.737793 | 4461.087
7.742548 | 4465.792
7.747341 | 4470.506
7.752153 | 4475.184
7.756912 | 4479.938
7.761685 | 4484.84
7.766509 | 4489.66
7.7713 | 4494.389
7.776002 | 4499.072
7.780794 | 4503.802
7.785619 | 4508.601
7.790373 | 4513.43
7.795144 | 4518.198
7.799963 | 4522.882
7.804745 | 4527.472
7.809535 | 4531.998
7.814364 | 4536.538
7.819137 | 4541.171
7.823854 | 4545.749
7.828652 | 4550.205
7.833466 | 4554.583
7.838207 | 4558.977
7.842995 | 4563.421875
7.847807 | 4567.819
7.852578 | 4572.187
7.857354 | 4576.498
7.862178 | 4580.822
7.866966 | 4585.231
7.871681 | 4589.698
7.876466 | 4594.099
7.881272 | 4598.502
7.886026 | 4602.91
7.890819 | 4607.382
7.895631 | 4611.949
7.900398 | 4616.507
7.905167 | 4621.125
7.910005 | 4625.66
7.914802 | 4630.097
7.919503 | 4634.602
7.924275 | 4639.21
7.929098 | 4643.775
7.933857 | 4648.331
7.938645 | 4652.683
7.943462 | 4657.129
7.948232 | 4661.74
7.95301 | 4666.323
7.957822 | 4670.967
7.962603 | 4675.624
7.967337 | 4680.237
7.972135 | 4684.851
7.976949 | 4689.585
7.981684 | 4694.271
7.986483 | 4699.131
7.991309 | 4703.9
7.996091 | 4708.541
8.000859 | 4713.189
8.00568 | 4717.889
8.010465 | 4722.622
8.015177 | 4727.336
8.019961 | 4731.999
8.024767 | 4736.654
8.02952 | 4741.332
8.034309 | 4745.96
8.039117 | 4750.575
8.043879 | 4755.215
8.048656 | 4759.884
8.053485 | 4764.521
8.058279 | 4769.12
8.062977 | 4773.734375
8.067763 | 4778.424
8.072591 | 4783.048
8.07735 | 4787.697
8.082129 | 4792.407
8.086941 | 4797.138
8.091724 | 4801.897
8.096514 | 4806.63
8.101348 | 4811.378
8.106124 | 4816.208
8.110831 | 4821.031
8.115619 | 4825.831
8.120439 | 4830.627
8.125177 | 4835.47
8.129974 | 4840.393
8.134782 | 4845.347
8.139552 | 4850.296
8.144324 | 4855.277
8.149136 | 4860.317
8.153937 | 4865.458
8.158655 | 4870.602
8.163441 | 4875.801
8.16824 | 4881.035
8.172993 | 4886.265625
8.177799 | 4891.498
8.182611 | 4896.746
8.187378 | 4902.038
8.192144 | 4907.272
8.196982 | 4912.544
8.201787 | 4917.638
8.206487 | 4922.756
8.211264 | 4927.919
8.216088 | 4933.127
8.220844 | 4938.31
8.225619 | 4943.318
8.230432 | 4948.295
8.235199 | 4953.355
8.239964 | 4958.48
8.244788 | 4963.505
8.249569 | 4968.475
8.254305 | 4973.433
8.259108 | 4978.288
8.263919 | 4983.206
8.268661 | 4988.157
8.273447 | 4993.169
8.278261 | 4998.162
8.283058 | 5003.057
8.28784 | 5007.988
8.292658 | 5012.973
8.297449 | 5018.056
8.302156 | 5023.136
8.30694 | 5028.165
8.311744 | 5033.097
8.316501 | 5038.069
8.321292 | 5043.078125
8.326092 | 5048.029
8.330853 | 5052.904
8.335629 | 5057.755
8.34046 | 5062.555
8.345258 | 5067.292
8.349956 | 5072.041
8.354741 | 5076.822
8.359563 | 5081.538
8.364323 | 5086.155
8.369106 | 5090.713
8.373924 | 5095.316
8.378695 | 5099.934
8.383481 | 5104.485
8.388311 | 5108.987
8.393102 | 5113.466
8.397809 | 5117.943
8.402604 | 5122.446
8.407417 | 5126.943
8.412151 | 5131.404
8.416957 | 5135.84
8.421762 | 5140.304
8.426525 | 5144.79
8.431296 | 5149.259
8.43611 | 5153.693
8.440909 | 5158.117
8.445632 | 5162.52
8.450422 | 5166.87
8.455221 | 5171.292
8.459967 | 5175.688
8.464764 | 5180.099
8.469579 | 5184.361
8.474352 | 5188.578125
8.479119 | 5192.829
8.483959 | 5197.123
8.488764 | 5201.40625
8.493466 | 5205.592
8.498246 | 5209.721
8.503065 | 5213.748
8.50782 | 5217.759
8.512599 | 5221.689
8.517413 | 5225.694
8.522191 | 5229.646
8.526965 | 5233.506
8.531786 | 5237.268
8.536564 | 5241.041
8.541284 | 5244.765
8.546078 | 5248.48
8.550887 | 5252.203125
8.555625 | 5255.849
8.560423 | 5259.455
8.565237 | 5262.98
8.570017 | 5266.449
8.574807 | 5269.789
8.57962 | 5273.118
8.584414 | 5276.326
8.589127 | 5279.458
8.593897 | 5282.484375
8.598709 | 5285.428
8.603484 | 5288.373
8.608276 | 5291.283
8.613074 | 5294.082
8.617831 | 5296.833
8.622605 | 5299.604
8.627437 | 5302.323
8.632242 | 5305.012
8.636937 | 5307.638
8.641718 | 5310.208
8.646532 | 5312.721
8.65129 | 5315.284
8.656085 | 5317.851
8.660906 | 5320.557
8.665674 | 5323.367
8.670454 | 5326.285
8.675283 | 5329.283
8.680065 | 5332.401
8.684788 | 5335.793
8.689582 | 5339.421875
8.694394 | 5343.251
8.699118 | 5347.167
8.703915 | 5351.252
8.708733 | 5355.498
8.713509 | 5359.958
8.718279 | 5364.578125
8.723089 | 5369.346
8.727882 | 5374.296
8.7326 | 5379.373
8.73739 | 5384.549
8.7422 | 5389.917
8.746946 | 5395.487
8.751739 | 5401.146
8.756561 | 5406.804
8.761324 | 5412.368
8.766093 | 5418.045
8.770922 | 5423.831
8.775728 | 5429.633
8.780432 | 5435.314
8.78522 | 5440.97
8.790039 | 5446.516
8.794802 | 5452
8.799575 | 5457.505
8.80438 | 5463.018
8.809154 | 5468.587
8.813942 | 5474.045
8.818759 | 5479.46
8.823536 | 5484.919
8.828255 | 5490.428
8.833049 | 5495.998
8.83787 | 5501.5
8.842612 | 5506.917
8.847409 | 5512.371
8.85222 | 5517.875
8.857003 | 5523.328125
8.861771 | 5528.724
8.866597 | 5534.098
8.871397 | 5539.409
8.876108 | 5544.755
8.880883 | 5550.005
8.885688 | 5555.363
8.890443 | 5560.684
8.895247 | 5565.953
8.900056 | 5571.22
8.904804 | 5576.429
8.909577 | 5581.703
8.914413 | 5586.94
8.919213 | 5592.108
8.923911 | 5597.251
8.928702 | 5602.438
8.93351 | 5607.564
8.938267 | 5612.669
8.943059 | 5617.681
8.947874 | 5622.603
8.952648 | 5627.665
8.957438 | 5632.711
8.962262 | 5637.685
8.967032 | 5642.622
8.971751 | 5647.409
8.976554 | 5652.253
8.98137 | 5657.174
8.986095 | 5662.125
8.990893 | 5667.102
8.995703 | 5672.17
9.000485 | 5677.169
9.005259 | 5682.143
9.010066 | 5687.295
9.014856 | 5692.53
9.019579 | 5697.895
9.024363 | 5703.168
9.029168 | 5708.454
9.033926 | 5713.792
9.038727 | 5719.207
9.043532 | 5724.513
9.048301 | 5729.814
9.053082 | 5735.126
9.057923 | 5740.436
9.062712 | 5745.741
9.067404 | 5751.083
9.072179 | 5756.45
9.07701 | 5761.775
9.081773 | 5767.101
9.086537 | 5772.382
9.091338 | 5777.791
9.096115 | 5783.294
9.100897 | 5788.793
9.105733 | 5794.189
9.110515 | 5799.567
9.11523 | 5804.998
9.120028 | 5810.519
9.124842 | 5816.017
9.129585 | 5821.487
9.134383 | 5826.941
9.139194 | 5832.364
9.143969 | 5837.73
9.148748 | 5843.134
9.15358 | 5848.575
9.158379 | 5854.074
9.163089 | 5859.542
9.167872 | 5864.928
9.172672 | 5870.324
9.17742 | 5875.765
9.182216 | 5881.255
9.187032 | 5886.706
9.19179 | 5892.176
9.196559 | 5897.658
9.201383 | 5903.136
9.206175 | 5908.59
9.210885 | 5913.995
9.215673 | 5919.479
9.22049 | 5925.052
9.225246 | 5930.673
9.230025 | 5936.256
9.234834 | 5941.795
9.239625 | 5947.343
9.244415 | 5952.888
9.249239 | 5958.452
9.254011 | 5964.01
9.25873 | 5969.585
9.263527 | 5975.095
9.268339 | 5980.538
9.27308 | 5985.973
9.277872 | 5991.444
9.282677 | 5996.956
9.287451 | 6002.455
9.29223 | 6007.913
9.297044 | 6013.386
9.301839 | 6018.884
9.306557 | 6024.399
9.311341 | 6029.836
9.31614 | 6035.292
9.320903 | 6040.744
9.325704 | 6046.207
9.330511 | 6051.679
9.335272 | 6057.068
9.340046 | 6062.419
9.344887 | 6067.82
9.349694 | 6073.227
9.35439 | 6078.632
9.359162 | 6084.11
9.363986 | 6089.561
9.368743 | 6094.918
9.37352 | 6100.224
9.37833 | 6105.598
9.383104 | 6111.143
9.38787 | 6116.758
9.39269 | 6122.227
9.397485 | 6127.669
9.402206 | 6133.08
9.40698 | 6138.634
9.411785 | 6144.214
9.416542 | 6149.847
9.421354 | 6155.44
9.426181 | 6160.893
9.43096 | 6166.269
9.435731 | 6171.624
9.440552 | 6177.068
9.445348 | 6182.525
9.450063 | 6188
9.454847 | 6193.25
9.459646 | 6198.452
9.464397 | 6203.596
9.469196 | 6208.818
9.474006 | 6214.113
9.478768 | 6219.375
9.48354 | 6224.687
9.488366 | 6230.062
9.493157 | 6235.335
9.497851 | 6240.618
9.502645 | 6245.99
9.507467 | 6251.408
9.512226 | 6256.89
9.517006 | 6262.33
9.521814 | 6267.785
9.526593 | 6273.234375
9.53139 | 6278.628
9.536218 | 6283.903
9.541003 | 6289.296
9.545707 | 6294.702
9.550491 | 6300.096
9.555311 | 6305.391
9.560054 | 6310.644
9.564855 | 6315.924
9.569654 | 6321.234375
9.574429 | 6326.533
9.579204 | 6331.827
9.58402 | 6337.118
9.588813 | 6342.411
9.593539 | 6347.658
9.59832 | 6352.896
9.60312 | 6358.186
9.607873 | 6363.521
9.612675 | 6368.886
9.617486 | 6374.258
9.62225 | 6379.653
9.627021 | 6385.028
9.631848 | 6390.394
9.636656 | 6395.712
9.641359 | 6401.066
9.646132 | 6406.475
9.650958 | 6411.867
9.655712 | 6417.137
9.660489 | 6422.387
9.665313 | 6427.58
9.670088 | 6432.78
9.674857 | 6438.025
9.679681 | 6443.222
9.684464 | 6448.409
9.689189 | 6453.619
9.693985 | 6458.819
9.698797 | 6464.021
9.703534 | 6469.309
9.70832 | 6474.553
9.713139 | 6479.755
9.717924 | 6484.882
9.722702 | 6490.05
9.727509 | 6495.29
9.732309 | 6500.538
9.737028 | 6505.7
9.741816 | 6510.774
9.746627 | 6515.878
9.751377 | 6521.02
9.75616 | 6526.15
9.760974 | 6531.226
9.765731 | 6536.318
9.770505 | 6541.361
9.775341 | 6546.412
9.780138 | 6551.467
9.784826 | 6556.481
9.789613 | 6561.495
9.794437 | 6566.492
9.799195 | 6571.417
9.803984 | 6576.337
9.808793 | 6581.343
9.813571 | 6586.322
9.818363 | 6591.257
9.82319 | 6596.097
9.827978 | 6600.899
9.832688 | 6605.735
9.837473 | 6610.646
9.842287 | 6615.431
9.84703 | 6620.161
9.85183 | 6624.949
9.856643 | 6629.787
9.86141 | 6634.647
9.866171 | 6639.444
9.870982 | 6644.214
9.875788 | 6648.971
9.880514 | 6653.787
9.88529 | 6658.528
9.890098 | 6663.355
9.894846 | 6668.185
9.899642 | 6672.918
9.904454 | 6677.528
9.90923 | 6682.077
9.914008 | 6686.733
9.918837 | 6691.514
9.923634 | 6696.225
9.928338 | 6700.786
9.933108 | 6705.336
9.937919 | 6709.879
9.942682 | 6714.454
9.947462 | 6719.041
9.952263 | 6723.555
9.957056 | 6728.074
9.961834 | 6732.517
9.966658 | 6736.917
9.971443 | 6741.314
9.976161 | 6745.793
9.980958 | 6750.221
9.985783 | 6754.592
9.990519 | 6759.002
9.995309 | 6763.387
10.00012 | 6767.884
10.0049 | 6772.292
10.00969 | 6776.697
10.01451 | 6781.125
10.01929 | 6785.578
10.024 | 6789.991
10.02878 | 6794.419
10.03359 | 6798.855
10.03835 | 6803.175
10.04314 | 6807.496
10.04795 | 6811.77
10.0527 | 6816.165
10.05748 | 6820.496
10.06231 | 6824.719
10.06712 | 6828.919
10.07181 | 6833.101
10.07659 | 6837.342
10.0814 | 6841.561
10.08617 | 6845.804
10.09097 | 6849.923
10.09578 | 6854.015
10.10055 | 6858.097
10.10533 | 6862.202
10.11016 | 6866.288
10.11494 | 6870.309
10.11966 | 6874.343
10.12446 | 6878.3
10.12926 | 6882.25
10.13399 | 6886.162
10.1388 | 6890.127
10.14361 | 6894.107
10.14839 | 6898.068
10.15315 | 6902.004
10.15797 | 6905.94
10.16275 | 6909.908
10.16748 | 6913.806
10.17227 | 6917.696
10.17707 | 6921.574
10.18183 | 6925.542
10.18662 | 6929.501
10.19142 | 6933.34
10.19621 | 6937.136
10.20098 | 6940.972
10.20582 | 6944.828125
10.21061 | 6948.709
10.21531 | 6952.49
10.2201 | 6956.3
10.22492 | 6960.086
10.22968 | 6963.835
10.23445 | 6967.492
10.23925 | 6971.241
10.24402 | 6974.965
10.2488 | 6978.655
10.25362 | 6982.303
10.2584 | 6985.956
10.26312 | 6989.663
10.26792 | 6993.288
10.27273 | 6996.863
10.27749 | 7000.411
10.28228 | 7004.122
10.2871 | 7007.761
10.29187 | 7011.346
10.29664 | 7014.837
10.30147 | 7018.342
10.30628 | 7021.809
10.31099 | 7025.367
10.31577 | 7028.898
10.32057 | 7032.412
10.32533 | 7035.826
10.33013 | 7039.143
10.33493 | 7042.52
10.33969 | 7045.921
10.34446 | 7049.362
10.34928 | 7052.736
10.35409 | 7056.079
10.35879 | 7059.354
10.36358 | 7062.649
10.36839 | 7065.971
10.37314 | 7069.296
10.37793 | 7072.604
10.38275 | 7075.86
10.38753 | 7079.088
10.39232 | 7082.348
10.39714 | 7085.539
10.40191 | 7088.671875
10.40663 | 7091.767
10.41143 | 7094.879
10.41624 | 7098.028
10.42098 | 7101.204
10.42577 | 7104.331
10.43058 | 7107.429
10.43535 | 7110.54
10.44014 | 7113.596
10.44495 | 7116.78
10.44974 | 7120.028
10.45445 | 7123.265
10.45924 | 7126.386
10.46405 | 7129.457
10.46881 | 7132.591
10.4736 | 7135.805
10.47841 | 7138.931
10.48318 | 7141.996
10.48796 | 7145.016
10.4928 | 7147.981
10.49759 | 7150.936
10.50228 | 7153.847
10.50706 | 7156.822
10.51189 | 7159.76
10.51666 | 7162.558
10.52143 | 7165.383
10.52624 | 7168.248
10.53101 | 7171.181
10.53578 | 7174.127
10.5406 | 7176.969
10.54539 | 7179.784
10.55012 | 7182.757
10.5549 | 7185.671
10.55971 | 7188.586
10.56444 | 7191.559
10.56924 | 7194.379
10.57406 | 7197.29
10.57884 | 7200.138
10.58362 | 7202.952
10.58843 | 7205.8125
10.59323 | 7208.654
10.59796 | 7211.392
10.60274 | 7214.132
10.60754 | 7216.909
10.6123 | 7219.589
10.6171 | 7222.339
10.62191 | 7224.958
10.62667 | 7227.602
10.63144 | 7230.318
10.63627 | 7233.001
10.64106 | 7235.605
10.64576 | 7238.176
10.65056 | 7240.815
10.65537 | 7243.436
10.66013 | 7246.113
10.6649 | 7248.732
10.66972 | 7251.384
10.6745 | 7254.027
10.67929 | 7256.572
10.68412 | 7259.175
10.68889 | 7261.803
10.6936 | 7264.417
10.69839 | 7266.993
10.70322 | 7269.543
10.70795 | 7272.083
10.71275 | 7274.612
10.71755 | 7277.134
10.72232 | 7279.673
10.7271 | 7282.204
10.73192 | 7284.683
10.73671 | 7287.25
10.74143 | 7289.805
10.74621 | 7292.302
10.75102 | 7294.813
10.75578 | 7297.267
10.76058 | 7299.825
10.76538 | 7302.289
10.77015 | 7304.734
10.77493 | 7307.14
10.77977 | 7309.596
10.78457 | 7312.008
10.78927 | 7314.423
10.79404 | 7316.848
10.79885 | 7319.208
10.80362 | 7321.594
10.8084 | 7323.866
10.81321 | 7326.258
10.81798 | 7328.646
10.82275 | 7331.064
10.82757 | 7333.419
10.83236 | 7335.765625
10.83709 | 7338.097
10.84188 | 7340.42
10.84669 | 7342.789
10.85143 | 7345.1
10.85622 | 7347.399
10.86105 | 7349.667
10.86584 | 7351.983
10.87061 | 7354.317
10.87543 | 7356.63
10.88021 | 7358.881
10.88494 | 7361.117
10.88972 | 7363.32
10.89452 | 7365.566
10.89929 | 7367.812
10.90406 | 7370.075
10.90886 | 7372.256
10.91363 | 7374.345
10.91842 | 7376.511
10.92324 | 7378.747
10.92803 | 7380.99
10.93273 | 7383.211
10.93751 | 7385.39
10.94235 | 7387.52
10.94711 | 7389.76
10.95189 | 7391.973
10.95669 | 7394.228
10.96147 | 7396.493
10.96626 | 7398.598
10.97109 | 7400.662
10.97587 | 7402.775
10.98058 | 7404.909
10.98537 | 7407.078125
10.99019 | 7409.193
10.99493 | 7411.204
10.99973 | 7413.243
11.00453 | 7415.355
11.0093 | 7417.416
11.01407 | 7419.527
11.0189 | 7421.624
11.02369 | 7423.678
11.02841 | 7425.741
11.0332 | 7427.852
11.03799 | 7429.903
11.04275 | 7432.015
11.04755 | 7434.123
11.05236 | 7436.197
11.05713 | 7438.283
11.06191 | 7440.375
11.06674 | 7442.45
11.07154 | 7444.503
11.07624 | 7446.564
11.08101 | 7448.612
11.08584 | 7450.707
11.09059 | 7452.712
11.09537 | 7454.686
11.10018 | 7456.664
11.10496 | 7458.678
11.10973 | 7460.693
11.11454 | 7462.68
11.11932 | 7464.672
11.12406 | 7466.596
11.12885 | 7468.485
11.13367 | 7470.414
11.13841 | 7472.415
11.14319 | 7474.417
11.14802 | 7476.346
11.15281 | 7478.28
11.15759 | 7480.143
11.16241 | 7482.104
11.1672 | 7484.004
11.17191 | 7485.924
11.1767 | 7487.883
11.1815 | 7489.782
11.18627 | 7491.666
11.19105 | 7493.556
11.19584 | 7495.438
11.2006 | 7497.267
11.20539 | 7499.156
11.21021 | 7501.077
11.21501 | 7503.069
11.21971 | 7505.045
11.22449 | 7506.92
11.2293 | 7508.853
11.23407 | 7510.772
11.23886 | 7512.682
11.24368 | 7514.651
11.24844 | 7516.639
11.25323 | 7518.542
11.25806 | 7520.315
11.26284 | 7522.083
11.26756 | 7523.916
11.27235 | 7525.786
11.27716 | 7527.567
11.28191 | 7529.335
11.28671 | 7531.067
11.29152 | 7532.812
11.29628 | 7534.597
11.30105 | 7536.458
11.30587 | 7538.236
11.31066 | 7539.984
11.31539 | 7541.777
11.32017 | 7543.578125
11.32497 | 7545.409
11.32972 | 7547.232
11.33452 | 7549.071
11.33934 | 7550.858
11.34411 | 7552.607
11.34888 | 7554.396
11.3537 | 7556.347
11.3585 | 7558.209
11.36321 | 7559.949
11.368 | 7561.684
11.37282 | 7563.48
11.37757 | 7565.302
11.38235 | 7567.042
11.38715 | 7568.764
11.39194 | 7570.467
11.39671 | 7572.163
11.40153 | 7573.837
11.40631 | 7575.623
11.41102 | 7577.416
11.41583 | 7579.147
11.42064 | 7580.849
11.42538 | 7582.589
11.43017 | 7584.414
11.43498 | 7586.253
11.43977 | 7588.037
11.44456 | 7589.719
11.44939 | 7591.406
11.45417 | 7593.131
11.45888 | 7594.868
11.46366 | 7596.627
11.46847 | 7598.352
11.47324 | 7600.036
11.47802 | 7601.739
11.48283 | 7603.432
11.48759 | 7605.166
11.49235 | 7606.949
11.49719 | 7608.718
11.50199 | 7610.338
11.50669 | 7611.997
11.51146 | 7613.718
11.51628 | 7615.441
11.52104 | 7617.124
11.52584 | 7618.783
11.53065 | 7620.432
11.53543 | 7622.137
11.54021 | 7623.796
11.54504 | 7625.4
11.54982 | 7627.03125
11.55454 | 7628.655
11.55933 | 7630.269
11.56414 | 7631.869
11.56887 | 7633.482
11.57368 | 7635.07
11.57849 | 7636.661
11.58327 | 7638.225
11.58804 | 7639.818
11.59284 | 7641.411
11.59764 | 7643.088
11.60236 | 7644.734375
11.60715 | 7646.379
11.61195 | 7648.083
11.6167 | 7649.767
11.62149 | 7651.471
11.6263 | 7653.138
11.63106 | 7654.741
11.63585 | 7656.396
11.64068 | 7658.109375
11.64547 | 7659.774
11.65017 | 7661.351
11.65497 | 7662.96
11.65979 | 7664.47
11.66454 | 7666.007
11.66932 | 7667.554
11.67412 | 7669.173
11.67891 | 7670.846
11.68369 | 7672.456
11.68851 | 7673.997
11.69329 | 7675.582
11.69801 | 7677.23
11.7028 | 7678.786
11.70763 | 7680.455
11.71237 | 7682.126
11.71717 | 7683.807
11.72198 | 7685.444
11.72675 | 7687.005
11.73153 | 7688.538
11.73635 | 7690.066
11.74115 | 7691.632
11.74586 | 7693.26
11.75063 | 7694.861
11.75543 | 7696.386
11.76019 | 7697.84
11.76499 | 7699.32
11.76981 | 7700.86
11.77456 | 7702.445
11.77933 | 7704.092
11.78415 | 7705.702
11.78895 | 7707.238
11.79366 | 7708.712
11.79844 | 7710.287
11.80326 | 7711.890625
11.80801 | 7713.528
11.81281 | 7715.042
11.81763 | 7716.502
11.8224 | 7718.03
11.82719 | 7719.517
11.83202 | 7721.041
11.83679 | 7722.576
11.84151 | 7724.061
11.84631 | 7725.497
11.85112 | 7726.96
11.85586 | 7728.466
11.86064 | 7730.036
11.86545 | 7731.571
11.87023 | 7733.015625
11.87501 | 7734.521
11.87982 | 7736.082
11.88461 | 7737.654
11.88933 | 7739.288
11.89412 | 7740.899
11.89892 | 7742.488
11.90368 | 7744.049
11.90847 | 7745.654
11.91327 | 7747.261
11.91805 | 7748.866
11.92283 | 7750.43
11.92767 | 7751.956
11.93247 | 7753.448
11.93715 | 7754.976
11.94193 | 7756.499
11.94677 | 7757.983
11.95153 | 7759.42
11.95629 | 7760.822
11.96108 | 7762.274
11.96587 | 7763.784
11.97065 | 7765.263
11.97549 | 7766.647
11.98027 | 7768.068
11.98499 | 7769.53
11.98978 | 7771.019
11.9946 | 7772.47
11.99934 | 7773.968
12.00413 | 7775.442
12.00895 | 7776.931
12.01374 | 7778.43
12.0185 | 7779.916
12.02333 | 7781.481
12.02812 | 7783.035
12.03285 | 7784.485
12.03762 | 7785.925
12.04242 | 7787.454
12.04717 | 7788.934
12.05197 | 7790.471
12.05678 | 7791.901
12.06154 | 7793.285
12.06631 | 7794.748
12.07113 | 7796.258
12.07593 | 7797.701
12.08063 | 7799.14
12.08543 | 7800.58
12.09025 | 7802.042
12.095 | 7803.489
12.09978 | 7804.943
12.10459 | 7806.395
12.10938 | 7807.881
12.11417 | 7809.308
12.119 | 7810.628
12.12377 | 7812.017
12.12848 | 7813.423
12.13327 | 7814.844
12.1381 | 7816.213
12.14283 | 7817.671875
12.14762 | 7819.057
12.15243 | 7820.499
12.1572 | 7821.873
12.16198 | 7823.295
12.16679 | 7824.796
12.17159 | 7826.352
12.1763 | 7827.867
12.18109 | 7829.3
12.18588 | 7830.732
12.19065 | 7832.142
12.19545 | 7833.626
12.20026 | 7835.097
12.20502 | 7836.534
12.2098 | 7837.91
12.21464 | 7839.329
12.21945 | 7840.673
12.22415 | 7842.046875
12.22892 | 7843.496
12.23374 | 7844.905
12.2385 | 7846.278
12.24328 | 7847.605
12.24808 | 7849.014
12.25285 | 7850.529
12.25761 | 7852.065
12.26244 | 7853.449
12.26724 | 7854.833
12.27196 | 7856.249
12.27674 | 7857.73
12.28155 | 7859.281
12.28629 | 7860.774
12.2911 | 7862.221
12.29593 | 7863.548
12.30071 | 7864.912
12.30549 | 7866.308
12.3103 | 7867.791
12.31509 | 7869.251
12.31981 | 7870.654
12.32459 | 7871.96
12.32939 | 7873.274
12.33415 | 7874.658
12.33894 | 7876.089
12.34376 | 7877.548
12.34852 | 7878.89
12.3533 | 7880.217
12.35811 | 7881.537
12.36291 | 7882.876
12.36761 | 7884.234
12.3724 | 7885.604
12.37723 | 7886.909
12.38199 | 7888.262
12.38676 | 7889.605
12.39156 | 7890.946
12.39635 | 7892.311
12.40114 | 7893.641
12.40597 | 7894.965
12.41075 | 7896.359375
12.41546 | 7897.731
12.42024 | 7899.089
12.42506 | 7900.451
12.42981 | 7901.743
12.4346 | 7903.061
12.43941 | 7904.438
12.44417 | 7905.856
12.44895 | 7907.227
12.45377 | 7908.597
12.45857 | 7909.933
12.46328 | 7911.323
12.46806 | 7912.746
12.47287 | 7914.174
12.47763 | 7915.619
12.48243 | 7917.078125
12.48724 | 7918.479
12.49201 | 7919.823
12.49678 | 7921.188
12.50161 | 7922.589
12.50642 | 7923.916
12.51112 | 7925.247
12.51589 | 7926.575
12.52072 | 7927.917
12.52547 | 7929.188
12.53025 | 7930.413
12.53506 | 7931.746
12.53984 | 7933.09
12.54461 | 7934.535
12.54943 | 7935.864
12.55421 | 7937.214
12.55893 | 7938.524
12.56373 | 7939.878
12.56853 | 7941.21
12.57327 | 7942.615
12.57806 | 7944.042
12.58288 | 7945.335
12.58768 | 7946.608
12.59245 | 7947.837
12.59725 | 7949.16
12.60205 | 7950.461
12.60678 | 7951.78
12.61157 | 7952.981
12.61638 | 7954.23
12.62113 | 7955.477
12.62592 | 7956.699
12.63072 | 7957.934
12.63549 | 7959.212
12.64028 | 7960.471
12.6451 | 7961.734
12.64989 | 7963.01
12.65459 | 7964.305
12.65937 | 7965.665
12.66419 | 7967.005
12.66895 | 7968.372
12.67374 | 7969.771
12.67854 | 7971.158
12.68332 | 7972.523
12.68811 | 7973.9
12.69294 | 7975.215
12.69772 | 7976.536
12.70244 | 7977.875
12.70722 | 7979.209
12.71203 | 7980.479
12.71677 | 7981.691
12.72158 | 7982.855
12.72639 | 7984.131
12.73116 | 7985.454
12.73593 | 7986.73
12.74073 | 7988.03
12.74553 | 7989.328125
12.75026 | 7990.583
12.75505 | 7991.855
12.75985 | 7993.164
12.7646 | 7994.504
12.7694 | 7995.878
12.77421 | 7997.181
12.77899 | 7998.426
12.78376 | 7999.751
12.78859 | 8001.136
12.79338 | 8002.408
12.79808 | 8003.694
12.80286 | 8004.985
12.80767 | 8006.358
12.81244 | 8007.738
12.81722 | 8009.052
12.82201 | 8010.27
12.8268 | 8011.515
12.83158 | 8012.749
12.83641 | 8013.963
12.8412 | 8015.338
12.8459 | 8016.694
12.8507 | 8017.992
12.85552 | 8019.158
12.86027 | 8020.356
12.86506 | 8021.671
12.86987 | 8023.025
12.87466 | 8024.388
12.87944 | 8025.641
12.88426 | 8026.898
12.88905 | 8028.142
12.89376 | 8029.386
12.89854 | 8030.582
12.90334 | 8031.835
12.9081 | 8033.021
12.9129 | 8034.13
12.9177 | 8035.358
12.92246 | 8036.598
12.92723 | 8037.87
12.93206 | 8039.144
12.93687 | 8040.354
12.94157 | 8041.595
12.94634 | 8042.936
12.95116 | 8044.283
12.95592 | 8045.591
12.96071 | 8046.874
12.96552 | 8048.09
12.9703 | 8049.293
12.97508 | 8050.581
12.97991 | 8051.789
12.9847 | 8053.028
12.98941 | 8054.208
12.9942 | 8055.384
12.99901 | 8056.552
13.00375 | 8057.744
13.00855 | 8058.998
13.01336 | 8060.21875
13.01813 | 8061.432
13.02291 | 8062.55
13.02772 | 8063.737
13.03251 | 8064.96875
13.03723 | 8066.208
13.04202 | 8067.461
13.04683 | 8068.684
13.05159 | 8069.921
13.05637 | 8071.207
13.06118 | 8072.523
13.06596 | 8073.774
13.07074 | 8075.084
13.07557 | 8076.417
13.08036 | 8077.675
13.08506 | 8078.923
13.08984 | 8080.202
13.09467 | 8081.484375
13.09943 | 8082.765625
13.10419 | 8083.983
13.10899 | 8085.207
13.11376 | 8086.491
13.11854 | 8087.749
13.12336 | 8088.926
13.12815 | 8090.173
13.13288 | 8091.446
13.13767 | 8092.62
13.14249 | 8093.815
13.14724 | 8094.998
13.15203 | 8096.25
13.15685 | 8097.474
13.16163 | 8098.662
13.1664 | 8099.761
13.17123 | 8100.963
13.17603 | 8102.165
13.18075 | 8103.384
13.18553 | 8104.556
13.19032 | 8105.731
13.19508 | 8106.974
13.19988 | 8108.181
13.20468 | 8109.418
13.20944 | 8110.664
13.21421 | 8111.961
13.21903 | 8113.2
13.22383 | 8114.401
13.22853 | 8115.603
13.23332 | 8116.936
13.23813 | 8118.274
13.24289 | 8119.51
13.24768 | 8120.655
13.2525 | 8121.787
13.25728 | 8122.952
13.26206 | 8124.18
13.26688 | 8125.346
13.27166 | 8126.469
13.27639 | 8127.56
13.28118 | 8128.603
13.286 | 8129.648
13.29074 | 8130.745
13.29552 | 8131.898
13.30033 | 8133.049
13.30511 | 8134.169
13.30989 | 8135.33
13.3147 | 8136.558
13.31948 | 8137.858
13.3242 | 8139.122
13.329 | 8140.373
13.3338 | 8141.571
13.33856 | 8142.872
13.34335 | 8144.195
13.34816 | 8145.489
13.35292 | 8146.731
13.35771 | 8147.890625
13.36254 | 8149.087
13.36734 | 8150.233
13.37204 | 8151.444
13.37681 | 8152.648
13.38164 | 8153.84
13.38641 | 8154.958
13.39118 | 8156.029
13.39598 | 8157.181
13.40075 | 8158.413
13.40553 | 8159.618
13.41036 | 8160.735
13.41515 | 8161.863
13.41986 | 8163.035
13.42465 | 8164.209
13.42946 | 8165.446
13.43421 | 8166.622
13.43901 | 8167.763
13.44382 | 8168.883
13.44859 | 8170.022
13.45337 | 8171.209
13.45819 | 8172.4
13.46299 | 8173.583
13.46772 | 8174.733
13.4725 | 8175.908
13.47729 | 8177.087
13.48205 | 8178.261
13.48684 | 8179.478
13.49165 | 8180.667
13.49642 | 8181.789
13.50119 | 8182.952
13.50601 | 8184.157
13.5108 | 8185.358
13.51551 | 8186.46
13.5203 | 8187.583
13.52512 | 8188.726
13.52987 | 8189.908
13.53465 | 8191.078
13.53947 | 8192.249
13.54426 | 8193.444
13.54904 | 8194.58
13.55387 | 8195.663
13.55864 | 8196.736
13.56336 | 8197.885
13.56815 | 8199.004
13.57298 | 8200.062
13.57771 | 8201.104
13.5825 | 8202.149
13.58731 | 8203.201
13.59208 | 8204.298
13.59686 | 8205.424
13.60167 | 8206.585
13.60647 | 8207.806
13.61119 | 8208.991
13.61596 | 8210.09375
13.62076 | 8211.277
13.62553 | 8212.52
13.63033 | 8213.796875
13.63513 | 8215.005
13.63989 | 8216.133
13.64467 | 8217.212
13.64952 | 8218.356
13.65432 | 8219.455
13.65901 | 8220.583
13.66378 | 8221.786
13.66861 | 8222.896
13.67337 | 8223.951
13.68296 | 8225.979
13.68773 | 8227.139
13.6925 | 8228.267
13.69731 | 8229.286
13.70211 | 8230.351
13.70686 | 8231.437
13.71165 | 8232.604
13.71645 | 8233.772
13.72119 | 8234.90625
13.72598 | 8236.09
13.73081 | 8237.217
13.73559 | 8238.39
13.74036 | 8239.628
13.74518 | 8240.886
13.74997 | 8242.07
13.75468 | 8243.185
13.75947 | 8244.205
13.76427 | 8245.317
13.76903 | 8246.519
13.77381 | 8247.746
13.77861 | 8248.854
13.78338 | 8249.896
13.78816 | 8250.972
13.79298 | 8252.127
13.79778 | 8253.271
13.80248 | 8254.411
13.80727 | 8255.552
13.8121 | 8256.638
13.81686 | 8257.691
13.82164 | 8258.764
13.82644 | 8259.882
13.83122 | 8260.996
13.83602 | 8262.041
13.84563 | 8264.058
13.85033 | 8265.18
13.85512 | 8266.286
13.85994 | 8267.375
13.86468 | 8268.444
13.86948 | 8269.532
13.87429 | 8270.697
13.87905 | 8271.856
13.88382 | 8272.972
13.88864 | 8274.08
13.89344 | 8275.158
13.89817 | 8276.276
13.90295 | 8277.409
13.90774 | 8278.576
13.9125 | 8279.746
13.9173 | 8280.889
13.92211 | 8281.923
13.92687 | 8282.976
13.93166 | 8284.134
13.93649 | 8285.383
13.9413 | 8286.5
13.946 | 8287.524
13.95077 | 8288.61
13.95559 | 8289.682
13.96035 | 8290.77
13.96512 | 8291.825
13.96993 | 8292.938
13.97471 | 8293.977
13.97947 | 8295.051
13.98908 | 8297.174
13.9938 | 8298.282
13.9986 | 8299.354
14.00343 | 8300.48
14.00816 | 8301.588
14.01295 | 8302.666
14.01776 | 8303.753
14.02255 | 8304.947
14.02734 | 8306.009
14.03216 | 8307.107
14.03695 | 8308.178
14.04165 | 8309.292
14.04645 | 8310.402
14.05125 | 8311.434
14.05601 | 8312.46
14.0608 | 8313.565
14.0656 | 8314.631
14.07036 | 8315.646
14.07514 | 8316.731
14.07997 | 8317.821
14.08476 | 8318.9375
14.08947 | 8319.996
14.09424 | 8321.046
14.09906 | 8322.154
14.10383 | 8323.214
14.10861 | 8324.29
14.11342 | 8325.371
14.1182 | 8326.399
14.12299 | 8327.408
14.1326 | 8329.331
14.13731 | 8330.388
14.1421 | 8331.432
14.15165 | 8333.394
14.16126 | 8335.452
14.16603 | 8336.61
14.1708 | 8337.723
14.17561 | 8338.802
14.18041 | 8339.9375
14.18514 | 8341.007
14.18991 | 8342.139
14.19472 | 8343.311
14.19947 | 8344.442
14.20427 | 8345.586
14.20908 | 8346.623
14.21386 | 8347.634
14.21864 | 8348.676
14.22347 | 8349.756
14.23297 | 8351.681
14.24257 | 8353.598
14.24733 | 8354.618
14.2569 | 8356.607
14.26168 | 8357.615
14.26646 | 8358.729
14.27128 | 8359.794
14.27606 | 8360.982
14.28078 | 8362.115
14.28557 | 8363.226
14.29039 | 8364.301
14.29513 | 8365.392
14.29992 | 8366.528
14.30473 | 8367.636
14.30952 | 8368.66
14.31913 | 8370.622
14.32392 | 8371.646
14.32863 | 8372.721
14.33341 | 8373.768
14.34298 | 8375.698
14.35258 | 8377.671875
14.35734 | 8378.691
14.36211 | 8379.705
14.37174 | 8381.619
14.38122 | 8383.601
14.38603 | 8384.618
14.3908 | 8385.671875
14.4004 | 8387.637
14.40518 | 8388.697
14.40996 | 8389.747
14.41956 | 8391.769
14.42908 | 8393.744
14.43862 | 8395.715
14.44342 | 8396.739
14.45301 | 8398.711
14.4626 | 8400.754
14.46739 | 8401.816
14.47211 | 8402.833
14.4769 | 8403.861
14.4817 | 8404.919
14.48646 | 8405.984375
14.49124 | 8407.057
14.49606 | 8408.086
14.50084 | 8409.101
14.51043 | 8411.167
14.51522 | 8412.189
14.51993 | 8413.237
14.52954 | 8415.174
14.53907 | 8417.105
14.54388 | 8418.117
14.54865 | 8419.175
14.55344 | 8420.234375
14.56303 | 8422.169
14.56776 | 8423.18
14.57255 | 8424.235
14.57738 | 8425.332
14.58212 | 8426.412
14.58691 | 8427.483
14.59172 | 8428.598
14.59651 | 8429.604
14.60611 | 8431.574
14.61562 | 8433.542
14.62519 | 8435.398
14.63474 | 8437.214
14.64431 | 8439.063
14.6539 | 8440.978
14.66342 | 8442.859375
14.6682 | 8443.897
14.67302 | 8444.968
14.67777 | 8445.979
14.68737 | 8447.841
14.69215 | 8448.858
14.69695 | 8449.885
14.70176 | 8450.907
14.71126 | 8452.791
14.72087 | 8454.616
14.73039 | 8456.587
14.73998 | 8458.414
14.74957 | 8460.293
14.75437 | 8461.362
14.75907 | 8462.39
14.76868 | 8464.315
14.77344 | 8465.324
14.77823 | 8466.421875
14.78303 | 8467.4375
14.79259 | 8469.403
14.79742 | 8470.456
14.80221 | 8471.489
14.8069 | 8472.537
14.81167 | 8473.596
14.8165 | 8474.632
14.82604 | 8476.486
14.83085 | 8477.551
14.83563 | 8478.67
14.8404 | 8479.699
14.85002 | 8481.401
14.85953 | 8483.322
14.86435 | 8484.327
14.87389 | 8486.178
14.88348 | 8487.961
14.89308 | 8489.934
14.9026 | 8491.825
14.91217 | 8493.608
14.92172 | 8495.61
14.93129 | 8497.453125
14.93606 | 8498.454
14.94088 | 8499.479
14.95039 | 8501.421875
14.96 | 8503.323
14.96952 | 8505.223
14.97913 | 8507.073
14.98875 | 8508.806
14.99823 | 8510.57
15.00785 | 8512.386
15.01738 | 8514.143
15.02695 | 8516.01
15.03656 | 8517.857
15.04606 | 8519.833
15.05564 | 8521.728
15.0652 | 8523.761
15.07 | 8524.804
15.07955 | 8526.639
15.0892 | 8528.53
15.09867 | 8530.421
15.10825 | 8532.224
15.11783 | 8533.968
15.12259 | 8535.033
15.13219 | 8536.888
15.14171 | 8538.812
15.1513 | 8540.788
15.16086 | 8542.613
15.17047 | 8544.283
15.18006 | 8546.140625
15.18957 | 8547.854
15.19916 | 8549.645
15.2087 | 8551.593
15.21827 | 8553.387
15.22304 | 8554.39
15.22786 | 8555.405
15.23736 | 8557.364
15.24698 | 8559.162
15.25651 | 8561.05
15.2661 | 8562.94
15.27573 | 8564.533
15.28521 | 8566.278
15.29482 | 8567.972
15.30436 | 8569.649
15.31393 | 8571.57
15.32352 | 8573.413
15.33304 | 8575.383
15.34262 | 8577.393
15.34737 | 8578.447
15.35699 | 8580.254
15.36652 | 8582.225
15.37135 | 8583.27
15.38086 | 8584.94
15.39046 | 8586.677
15.4 | 8588.368
15.40959 | 8590.093
15.41918 | 8591.722
15.4287 | 8593.43
15.43831 | 8595.208
15.44783 | 8596.936
15.45743 | 8598.741
15.46702 | 8600.574
15.47181 | 8601.589
15.48131 | 8603.481
15.49088 | 8605.392
15.50047 | 8607.208
15.51001 | 8609.008
15.51963 | 8610.729
15.52912 | 8612.515625
15.5387 | 8614.272
15.5483 | 8616.032
15.55787 | 8617.728
15.56748 | 8619.317
15.57698 | 8621.008
15.58653 | 8622.613
15.59614 | 8624.335
15.60568 | 8626.093
15.61528 | 8627.886
15.6248 | 8629.71
15.63435 | 8631.551
15.64396 | 8633.357
15.65351 | 8635.272
15.66313 | 8637.169
15.67261 | 8638.882
15.68219 | 8640.742
15.69177 | 8642.437
15.70134 | 8644.068
15.71094 | 8645.791
15.72046 | 8647.415
15.73002 | 8649.062
15.73963 | 8650.958
15.74919 | 8652.678
15.7588 | 8654.435
15.76829 | 8656.304
15.77786 | 8657.944
15.78745 | 8659.585
15.79698 | 8661.38
15.80662 | 8663.035
15.81609 | 8664.819
15.82567 | 8666.638
15.83528 | 8668.3
15.84483 | 8670.046875
15.85444 | 8671.69
15.86395 | 8673.419
15.8735 | 8675.143
15.88311 | 8676.857
15.89266 | 8678.53
15.90225 | 8680.34375
15.91177 | 8681.94
15.92132 | 8683.612
15.93093 | 8685.403
15.94049 | 8687.029
15.95011 | 8688.64
15.95959 | 8690.293
15.96919 | 8691.91
15.97875 | 8693.390625
15.98831 | 8695.075
15.9979 | 8696.811
16.00741 | 8698.584
16.01698 | 8700.324
16.0266 | 8702.164
16.03615 | 8703.915
16.04578 | 8705.632
16.05528 | 8707.313
16.06483 | 8708.968
16.07444 | 8710.596
16.08396 | 8712.211
16.09358 | 8713.684
16.10308 | 8715.29
16.11264 | 8716.903
16.12225 | 8718.493
16.13182 | 8720.246
16.14141 | 8722.028
16.15093 | 8723.646
16.16048 | 8725.34
16.17008 | 8727.115
16.17964 | 8728.694
16.18924 | 8730.433
16.19875 | 8732.145
16.20831 | 8733.863
16.21791 | 8735.475
16.22746 | 8737.075
16.23709 | 8738.629
16.24656 | 8740.251
16.25616 | 8741.788
16.26573 | 8743.402
16.27528 | 8745.18
16.2849 | 8746.74
16.29441 | 8748.488
16.30396 | 8750.249
16.31357 | 8751.833
16.32313 | 8753.462
16.33275 | 8755.174
16.34225 | 8756.599
16.3518 | 8758.116
16.36141 | 8759.699
16.37094 | 8761.176
16.38055 | 8762.789
16.39005 | 8764.512
16.39962 | 8766.168
16.40921 | 8767.849
16.41879 | 8769.515
16.42839 | 8771.065
16.4379 | 8772.521
16.44746 | 8774.012
16.45706 | 8775.577
16.46661 | 8777.092
16.47622 | 8778.666
16.48572 | 8780.299
16.49529 | 8781.984375
16.50489 | 8783.702
16.51443 | 8785.275
16.52407 | 8786.921
16.53353 | 8788.537
16.54311 | 8790.065
16.55271 | 8791.388
16.56226 | 8793.012
16.57186 | 8794.544
16.58139 | 8796.063
16.59094 | 8797.604
16.60057 | 8799.324
16.61012 | 8800.942
16.61971 | 8802.487
16.62922 | 8804.113
16.63877 | 8805.802
16.64837 | 8807.231
16.65792 | 8808.66
16.66753 | 8810.397
16.67701 | 8811.896
16.6866 | 8813.51
16.69619 | 8815.232
16.70577 | 8816.72
16.71537 | 8818.051
16.72488 | 8819.583
16.73444 | 8820.746
16.74404 | 8822.121
16.75358 | 8823.732
16.76319 | 8825.223
16.7727 | 8826.81
16.78225 | 8828.545
16.79186 | 8830.28
16.80141 | 8832.012
16.81103 | 8833.769
16.82052 | 8835.351
16.83009 | 8837.044
16.83969 | 8838.438
16.84923 | 8839.923
16.85882 | 8841.401
16.86837 | 8842.898
16.87791 | 8844.36
16.88752 | 8846.042
16.8971 | 8847.479
16.9067 | 8849.019
16.91619 | 8850.515
16.92576 | 8851.94
16.93534 | 8853.471
16.94487 | 8854.954
16.95452 | 8856.464
16.96399 | 8858.088
16.97357 | 8859.63
16.98317 | 8860.991
16.99274 | 8862.527
17.00235 | 8863.83
17.01186 | 8865.163
17.0214 | 8866.499
17.03102 | 8867.874
17.04056 | 8869.384
17.05016 | 8871.005
17.05968 | 8872.64
17.06922 | 8874.415
17.07883 | 8876.118
17.08838 | 8877.694
17.09801 | 8879.241
17.10749 | 8880.673
17.11707 | 8882.135
17.12666 | 8883.557
17.13622 | 8884.98
17.14582 | 8886.34
17.15533 | 8887.828125
17.16489 | 8889.264
17.1745 | 8890.776
17.18406 | 8892.167
17.19367 | 8893.821
17.20316 | 8895.363
17.21272 | 8896.776
17.22233 | 8898.242
17.23185 | 8899.816
17.24148 | 8901.175
17.25096 | 8902.583
17.26055 | 8904.032
17.27015 | 8905.387
17.27971 | 8906.803
17.28932 | 8908.101
17.29884 | 8909.37
17.30837 | 8910.771
17.31799 | 8912.169
17.32754 | 8913.648
17.33713 | 8915.271
17.34664 | 8916.89
17.3562 | 8918.524
17.3658 | 8920.279
17.37535 | 8921.687
17.38498 | 8923.248
17.39446 | 8924.742
17.40405 | 8925.977
17.41363 | 8927.187
17.42319 | 8928.584
17.4328 | 8929.885
17.44231 | 8931.317
17.45187 | 8933.022
17.46148 | 8934.699
17.47103 | 8936.199
17.48065 | 8937.768
17.49014 | 8939.191
17.4997 | 8940.418
17.50931 | 8941.684
17.51883 | 8943.096
17.52846 | 8944.375
17.53795 | 8945.751
17.54752 | 8947.176
17.55714 | 8948.481
17.5667 | 8949.869
17.57628 | 8951.091
17.58582 | 8952.362
17.59535 | 8953.771
17.60496 | 8955.137
17.61451 | 8956.522
17.62411 | 8958.151
17.63361 | 8959.665
17.64318 | 8961.183
17.65279 | 8962.782
17.66234 | 8964.209
17.67196 | 8965.64
17.68143 | 8967.157
17.69103 | 8968.377
17.7006 | 8969.717
17.71016 | 8971.13
17.71977 | 8972.341
17.72928 | 8973.764
17.73884 | 8975.296
17.74845 | 8976.717
17.75801 | 8978.188
17.76764 | 8979.744
17.77713 | 8981.009
17.78667 | 8982.4375
17.79628 | 8983.788
17.80581 | 8985.018
17.81543 | 8986.441
17.82493 | 8987.705
17.83451 | 8989.064
17.8441 | 8990.392
17.85368 | 8991.842
17.86327 | 8993.140625
17.87277 | 8994.673
17.88234 | 8995.99
17.89193 | 8997.425
17.90148 | 8998.793
17.91109 | 9000.212
17.92059 | 9001.597
17.93016 | 9002.975
17.93976 | 9004.438
17.94931 | 9005.785
17.95895 | 9007.158
17.96842 | 9008.505
17.97801 | 9009.806
17.98759 | 9011.125
17.99712 | 9012.59375
18.00673 | 9013.95
18.01624 | 9015.388
18.02579 | 9016.885
18.03544 | 9018.263
18.04497 | 9019.6
18.0546 | 9020.907
18.06411 | 9022.169
18.07365 | 9023.429
18.08326 | 9024.645
18.09279 | 9025.834
18.10241 | 9027.2
18.1119 | 9028.382
18.12148 | 9029.728
18.13107 | 9031.124
18.14064 | 9032.484375
18.15025 | 9033.796
18.15974 | 9035.34375
18.16931 | 9036.505
18.17891 | 9037.809
18.18846 | 9039.112
18.19807 | 9040.325
18.20757 | 9041.556
18.21713 | 9043.012
18.22674 | 9044.348
18.23627 | 9045.779
18.24591 | 9047.198
18.25539 | 9048.507
18.26497 | 9049.896
18.27456 | 9051.158
18.28412 | 9052.485
18.29372 | 9053.878
18.30325 | 9055.228
18.31279 | 9056.564
18.3224 | 9058.015
18.33196 | 9059.221
18.34156 | 9060.501
18.35108 | 9061.853
18.36063 | 9063.051
18.37022 | 9064.247
18.37977 | 9065.537
18.38939 | 9066.905
18.39886 | 9068.196
18.40845 | 9069.591
18.41805 | 9071.009
18.42761 | 9072.395
18.43722 | 9073.52
18.44673 | 9074.8
18.45628 | 9075.929
18.46589 | 9076.982
18.47543 | 9078.143
18.48504 | 9079.355
18.49456 | 9080.69
18.5041 | 9082.04
18.51372 | 9083.367
18.52326 | 9084.703125
18.53288 | 9086.178
18.54236 | 9087.279
18.55193 | 9088.619
18.56151 | 9089.928
18.57109 | 9091.133
18.5807 | 9092.284
18.59021 | 9093.64
18.59977 | 9094.85
18.60938 | 9096.205
18.61895 | 9097.554
18.62855 | 9098.875
18.63804 | 9100.064
18.64761 | 9101.231
18.65721 | 9102.495
18.66673 | 9103.851
18.67637 | 9105.104
18.68585 | 9106.573
18.69542 | 9108.029
18.70503 | 9109.232
18.71459 | 9110.43
18.7242 | 9111.571
18.73371 | 9112.591
18.74326 | 9113.648
18.75287 | 9114.709
18.76241 | 9115.855
18.77201 | 9117.196
18.78152 | 9118.497
18.79108 | 9119.872
18.80067 | 9121.362
18.81024 | 9122.809
18.81986 | 9124.132
18.82934 | 9125.424
18.83893 | 9126.684
18.8485 | 9127.859375
18.85807 | 9129.071
18.86765 | 9130.313
18.87716 | 9131.589
18.88674 | 9132.827
18.89635 | 9134.113
18.90591 | 9135.265625
18.91554 | 9136.604
18.92502 | 9137.878
18.93458 | 9139.146
18.94418 | 9140.541
18.9537 | 9141.872
18.96334 | 9143.011
18.97282 | 9144.26
18.98239 | 9145.53
18.99201 | 9146.53125
19.00157 | 9147.703125
19.01117 | 9148.711
19.0255 | 9150.203125
19.03502 | 9151.25
19.04461 | 9152.366
19.0542 | 9153.643
19.06371 | 9155.125
19.0733 | 9156.4
19.08286 | 9157.941
19.09242 | 9159.348
19.10204 | 9160.59
19.11153 | 9161.779
19.12114 | 9162.919
19.13549 | 9164.426
19.14503 | 9165.640625
19.15466 | 9166.68
19.16416 | 9167.895
19.1737 | 9169.091
19.18332 | 9170.328125
19.19287 | 9171.591
19.20249 | 9172.824
19.21199 | 9174.078125
19.22155 | 9175.467
19.23116 | 9176.615
19.24069 | 9177.7
19.25031 | 9178.968
19.25981 | 9180.076
19.26938 | 9181.218
19.27898 | 9182.425
19.28855 | 9183.521
19.29814 | 9184.579
19.30765 | 9185.64
19.322 | 9187.22
19.33158 | 9188.475
19.34117 | 9189.735
19.35068 | 9191.108
19.36026 | 9192.528
19.36983 | 9193.866
19.3794 | 9195.105
19.38903 | 9196.386
19.39852 | 9197.427
19.40811 | 9198.554
19.41765 | 9199.558
19.42723 | 9200.65625
19.43681 | 9201.706
19.44636 | 9202.943
19.45595 | 9204.213
19.46548 | 9205.584
19.47509 | 9206.978
19.48468 | 9208.272
19.49419 | 9209.475
19.50377 | 9210.59375
19.51331 | 9211.637
19.52767 | 9213.048
19.53728 | 9214.163
19.5516 | 9215.701
19.56114 | 9216.806
19.57072 | 9217.846
19.58035 | 9218.977
19.58984 | 9220.197
19.59944 | 9221.323
19.60898 | 9222.436
19.61855 | 9223.804
19.62815 | 9224.902
19.63766 | 9226.021
19.64724 | 9227.306
19.65681 | 9228.506
19.66638 | 9229.573
19.67599 | 9230.692
19.69028 | 9232.15
19.69985 | 9233.233
19.70944 | 9234.308
19.71898 | 9235.589
19.72857 | 9236.867
19.73811 | 9238.096
19.74765 | 9239.324
19.75726 | 9240.523
19.76684 | 9241.539
19.77646 | 9242.765625
19.78595 | 9243.822
19.8003 | 9245.35
19.80986 | 9246.396
19.82427 | 9247.806
19.83374 | 9248.925
19.84333 | 9250.087
19.85292 | 9251.182
19.86248 | 9252.457
19.8721 | 9253.583
19.8816 | 9254.747
19.89116 | 9255.855
19.90077 | 9256.95
19.9103 | 9258.005
19.91992 | 9259.204
19.92943 | 9260.314
19.93898 | 9261.44
19.94859 | 9262.592
19.95812 | 9263.765625
19.97247 | 9265.252
19.98207 | 9266.502
19.9916 | 9267.554
20.00119 | 9268.584
20.01078 | 9269.854
20.02028 | 9271.053
20.03463 | 9272.63
20.04423 | 9273.913
20.05863 | 9275.271
20.06815 | 9276.369
20.0825 | 9277.784
20.09209 | 9278.789
20.10161 | 9280.017
20.11594 | 9281.46
20.12553 | 9282.682
20.13508 | 9283.759
20.14468 | 9284.776
20.15428 | 9285.868
20.16379 | 9286.933
20.17812 | 9288.351
20.18775 | 9289.365
20.19728 | 9290.526
20.20689 | 9291.637
20.2164 | 9292.669
20.22596 | 9293.877
20.23556 | 9295.073
20.24993 | 9296.623
20.25942 | 9297.968
20.2738 | 9299.43
20.28338 | 9300.501
20.29294 | 9301.591
20.30726 | 9302.834
20.31689 | 9303.966
20.32642 | 9305.064
20.33601 | 9306.084
20.3456 | 9307.232
20.35512 | 9308.29
20.36469 | 9309.321
20.37425 | 9310.433
20.38382 | 9311.552
20.3934 | 9312.604
20.40292 | 9313.662
20.41252 | 9314.792
20.42688 | 9316.217
20.43645 | 9317.29
20.45076 | 9318.748
20.46511 | 9320.274
20.47471 | 9321.325
20.48908 | 9322.798
20.49858 | 9323.914
20.50818 | 9324.978
20.51773 | 9326.18
20.5273 | 9327.208
20.53693 | 9328.283
20.5464 | 9329.423
20.55601 | 9330.436
20.57034 | 9331.792
20.57991 | 9332.838
20.59424 | 9334.161
20.60385 | 9335.203125
20.61821 | 9336.755
20.62776 | 9337.9
20.63739 | 9338.914
20.64687 | 9340.063
20.65643 | 9341.146
20.67079 | 9342.46875
20.68038 | 9343.615
20.69468 | 9344.929
20.70903 | 9346.507
20.72343 | 9347.825
20.73773 | 9349.293
20.75209 | 9350.68
20.76168 | 9351.681
20.77124 | 9352.754
20.78556 | 9354.235
20.79514 | 9355.393
20.80471 | 9356.577
20.81905 | 9358.072
20.8287 | 9359.229
20.83817 | 9360.239
20.85253 | 9361.57
20.8621 | 9362.708
20.8765 | 9364.071
20.88599 | 9365.112
20.89556 | 9366.225
20.90996 | 9367.55
20.91955 | 9368.657
20.92906 | 9369.76
20.9434 | 9371.135
20.95301 | 9372.275
20.96737 | 9373.804
20.97686 | 9374.874
20.98648 | 9375.932
21.00082 | 9377.399
21.01523 | 9378.686
21.02951 | 9379.847
21.04386 | 9381.088
21.05343 | 9382.1
21.06782 | 9383.593
21.07732 | 9384.764
21.08687 | 9385.908
21.10126 | 9387.328125
21.11086 | 9388.36
21.12515 | 9389.588
21.1395 | 9390.933
21.15387 | 9392.258
21.16819 | 9393.76
21.1778 | 9394.765625
21.18732 | 9395.97
21.19693 | 9397.11
21.21131 | 9398.541
21.22563 | 9399.924
21.23997 | 9401.126
21.24952 | 9402.148
21.26384 | 9403.484375
21.2782 | 9404.878
21.29258 | 9406.294
21.30699 | 9407.514
21.32129 | 9408.84
21.33565 | 9410.084
21.34998 | 9411.566
21.3643 | 9412.988
21.37385 | 9414.132
21.38347 | 9415.139
21.39784 | 9416.636
21.41212 | 9418.001
21.42646 | 9419.403
21.44084 | 9420.675
21.45516 | 9422.187
21.46951 | 9423.497
21.47913 | 9424.57
21.49352 | 9426.002
21.50301 | 9427.057
21.51736 | 9428.337
21.5317 | 9429.678
21.54612 | 9430.798
21.56041 | 9432.163
21.57478 | 9433.433
21.58434 | 9434.49
21.59866 | 9435.783
21.613 | 9437.114
21.62739 | 9438.197
21.64176 | 9439.643
21.65608 | 9440.924
21.66562 | 9441.958
21.67521 | 9443.038
21.68962 | 9444.396
21.70393 | 9445.82
21.71824 | 9447.288
21.73262 | 9448.605
21.74213 | 9449.629
21.75649 | 9450.771
21.77089 | 9452.002
21.78528 | 9453.208
21.79957 | 9454.475
21.81394 | 9455.826
21.82828 | 9457.133
21.84258 | 9458.457
21.85215 | 9459.501
21.86653 | 9460.926
21.88091 | 9462.3
21.89524 | 9463.432
21.90959 | 9464.576
21.92394 | 9465.828125
21.93825 | 9467.232
21.95261 | 9468.729
21.96697 | 9469.98
21.98129 | 9471.51
21.99088 | 9472.536
22.00523 | 9473.901
22.01478 | 9475.023
22.02911 | 9476.129
22.04346 | 9477.539
22.05784 | 9478.654
22.07225 | 9479.931
22.08655 | 9480.992
22.10091 | 9482.125
22.11526 | 9483.364
22.12955 | 9484.68
22.14391 | 9486.053
22.1583 | 9487.319
22.17261 | 9488.495
22.18696 | 9489.526
22.20133 | 9490.874
22.21572 | 9492.123
22.23002 | 9493.519
22.24439 | 9494.944
22.25877 | 9496.288
22.27304 | 9497.592
22.28741 | 9498.683
22.30175 | 9499.921875
22.3161 | 9501.022
22.33044 | 9502.34
22.34485 | 9503.558
22.35443 | 9504.564
22.36872 | 9505.664
22.38307 | 9507.102
22.39742 | 9508.117
22.41173 | 9509.42
22.4261 | 9510.461
22.44048 | 9511.671
22.45487 | 9512.741
22.4692 | 9513.743
22.48354 | 9514.872
22.4979 | 9515.90625
22.50742 | 9516.964
22.52175 | 9518.385
22.53614 | 9519.867
22.54574 | 9520.88
22.56483 | 9522.269
22.57919 | 9523.303
22.59832 | 9524.525
22.61742 | 9525.758
22.63181 | 9526.964
22.64621 | 9528.231
22.66051 | 9529.529
22.67485 | 9530.695
22.68922 | 9531.828125
22.70349 | 9533.052
22.71786 | 9534.249
22.73225 | 9535.367
22.75136 | 9536.507
22.77052 | 9537.759
22.78486 | 9539.026
22.79918 | 9540.356
22.81352 | 9541.854
22.82788 | 9542.987
22.84222 | 9544.217
22.86135 | 9545.314
22.87572 | 9546.367
22.89003 | 9547.431
22.90438 | 9548.838
22.91877 | 9550.256
22.93317 | 9551.525
22.94748 | 9552.77
22.96183 | 9553.801
22.97619 | 9555.046875
22.99529 | 9556.452
23.00966 | 9557.643
23.02882 | 9559.021
23.04315 | 9560.151
23.06227 | 9561.568
23.07664 | 9562.851
23.09094 | 9564.185
23.1005 | 9565.214
23.11486 | 9566.229
23.12919 | 9567.364
23.14832 | 9568.401
23.1627 | 9569.515625
23.17702 | 9570.553
23.19137 | 9571.834
23.20575 | 9572.958
23.22015 | 9574.191
23.23444 | 9575.195
23.24881 | 9576.252
23.26796 | 9577.57
23.28228 | 9578.678
23.29663 | 9579.753
23.31101 | 9580.976
23.33013 | 9582.251
23.34446 | 9583.253
23.36361 | 9584.676
23.38269 | 9585.949
23.39706 | 9587.12
23.41614 | 9588.303
23.43052 | 9589.617
23.44489 | 9590.765
23.45927 | 9591.877
23.47359 | 9592.932
23.48795 | 9594.069
23.50714 | 9595.55
23.52143 | 9596.627
23.53579 | 9597.671
23.55014 | 9598.818
23.56443 | 9599.892
23.574 | 9600.894
23.58837 | 9602.112
23.60277 | 9603.317
23.62183 | 9604.519
23.63621 | 9605.583
23.65531 | 9606.979
23.66967 | 9608.256
23.68403 | 9609.533
23.69845 | 9610.792
23.71273 | 9611.828125
23.72708 | 9612.914
23.74144 | 9613.981
23.75574 | 9615.033
23.77971 | 9616.129
23.8084 | 9617.223
23.83231 | 9618.45
23.8514 | 9619.555
23.88014 | 9620.474
23.91361 | 9620.456
23.94707 | 9621.044
23.97578 | 9622.03125
23.99972 | 9623.255
24.02361 | 9624.42
24.04274 | 9625.556
24.05707 | 9626.703125
24.07147 | 9627.862
24.08578 | 9629.216
24.10013 | 9630.443
24.11449 | 9631.872
24.1289 | 9633.178
24.13837 | 9634.223
24.15274 | 9635.522
24.16232 | 9636.55
24.17673 | 9637.731
24.19104 | 9638.935
24.2054 | 9640.023
24.21974 | 9641.351
24.23405 | 9642.826
24.2436 | 9643.913
24.25321 | 9644.95
24.26276 | 9645.968
24.27237 | 9647.046875
24.28668 | 9648.127
24.30103 | 9649.154
24.3202 | 9650.212
24.33927 | 9651.527
24.35366 | 9652.785
24.36806 | 9653.886
24.38235 | 9655.134
24.39671 | 9656.173
24.41106 | 9657.191
24.43017 | 9658.418
24.44931 | 9659.548
24.47322 | 9660.733
24.49236 | 9661.811
24.50671 | 9663.032
24.52103 | 9664.108
24.53537 | 9665.553
24.55457 | 9666.739
24.56885 | 9667.793
24.588 | 9668.890625
24.60716 | 9670.079
24.62624 | 9671.396
24.64064 | 9672.586
24.65503 | 9673.684
24.66933 | 9674.772
24.68844 | 9676.069
24.70755 | 9677.328125
24.7219 | 9678.392
24.74107 | 9679.571
24.75539 | 9680.638
24.76974 | 9681.695
24.78411 | 9682.983
24.79849 | 9684.311
24.8128 | 9685.642
24.82716 | 9686.914
24.84155 | 9688.097
24.86064 | 9689.343
24.87976 | 9690.597
24.89887 | 9692.015
24.9132 | 9693.277
24.92759 | 9694.489
24.942 | 9695.505
24.96585 | 9696.651
24.98501 | 9697.666
25.00413 | 9698.819
25.02326 | 9699.873
25.04235 | 9701.099
25.06151 | 9702.399
25.08068 | 9703.742
25.09497 | 9705.115
25.10934 | 9706.176
25.12369 | 9707.387
25.14279 | 9708.703125
25.16195 | 9709.862
25.17631 | 9710.98
25.19545 | 9712.346
25.20981 | 9713.640625
25.22418 | 9714.768
25.24327 | 9715.96875
25.25763 | 9716.995
25.272 | 9718.011
25.28628 | 9719.293
25.30064 | 9720.585
25.31022 | 9721.658
25.32463 | 9723.02
25.33413 | 9724.124
25.34369 | 9725.257
25.35329 | 9726.335
25.36283 | 9727.496
25.37244 | 9728.813
25.38195 | 9730.175
25.3915 | 9731.541
25.40112 | 9732.887
25.41066 | 9734.034
25.42977 | 9735.13
25.44892 | 9733.439
25.45848 | 9731.267
25.4633 | 9729.818
25.46807 | 9728.076
25.47281 | 9726.089
25.47761 | 9723.924
25.48243 | 9721.671
25.48717 | 9719.435
25.49195 | 9717.218
25.49677 | 9715.003
25.50157 | 9712.78125
25.50636 | 9710.65
25.51117 | 9708.687
25.51596 | 9707.036
25.52067 | 9705.47
25.52546 | 9704.059
25.53026 | 9702.823
25.53502 | 9701.759
25.5446 | 9700.15
25.55414 | 9699.108
25.58283 | 9698.773
25.60682 | 9699.833
25.62591 | 9701.084
25.64504 | 9702.284
25.65941 | 9703.612
25.67373 | 9704.952
25.68327 | 9706.138
25.69764 | 9707.621
25.70726 | 9708.761
25.72157 | 9710.062
25.73591 | 9711.466
25.75028 | 9712.706
25.76458 | 9714.206
25.77893 | 9715.577
25.79332 | 9716.871
25.80764 | 9718.088
25.82199 | 9719.193
25.83634 | 9720.468
25.85074 | 9721.684
25.86503 | 9722.827
25.88418 | 9724.125
25.90809 | 9725.356
25.93202 | 9726.390625
25.95111 | 9727.424
25.97025 | 9728.731
25.99422 | 9730.028
26.02289 | 9731.039
26.05156 | 9732.054
26.07074 | 9733.16
26.08991 | 9734.207
26.11374 | 9735.26
26.1329 | 9736.3
26.15202 | 9737.306
26.17116 | 9738.339
26.19027 | 9739.409
26.2094 | 9740.46875
26.22858 | 9741.533
26.24287 | 9742.628
26.25723 | 9743.689
26.27159 | 9744.742
26.29068 | 9745.964
26.30985 | 9746.968
26.33374 | 9748.244
26.35289 | 9749.577
26.36726 | 9750.763
26.38161 | 9751.958
26.40072 | 9753.255
26.42468 | 9754.337
26.44854 | 9755.47
26.46775 | 9756.535
26.49159 | 9757.796
26.51073 | 9758.9
26.52984 | 9760.0625
26.55856 | 9761.154
26.59203 | 9761.634
26.62549 | 9762.408
26.65424 | 9762.874
26.6877 | 9762.37
26.72116 | 9761.645
26.7499 | 9761.21875
26.78336 | 9760.601
26.81683 | 9760.541
26.84553 | 9760.506
26.87423 | 9760.664
26.90297 | 9761.322
26.93644 | 9762.303
26.96514 | 9763.006
26.99385 | 9764.068
27.01295 | 9765.16
27.03207 | 9766.401
27.05598 | 9767.603
27.08468 | 9768.835
27.10381 | 9770.035
27.11816 | 9771.149
27.13735 | 9772.388
27.16119 | 9773.622
27.18995 | 9774.846
27.20902 | 9775.890625
27.2282 | 9777.002
27.2521 | 9778.049
27.28081 | 9779.002
27.31429 | 9780.083
27.34777 | 9780.488
27.37647 | 9780.842
27.40993 | 9781.083
27.44342 | 9780.522
27.46731 | 9779.328125
27.48642 | 9778.269
27.50079 | 9777.224
27.52 | 9775.884
27.53428 | 9774.791
27.55343 | 9773.601
27.5773 | 9772.513
27.60126 | 9771.493
27.62994 | 9770.425
27.65864 | 9769.702
27.6921 | 9769.608
27.72556 | 9769.607
27.75429 | 9769.382
27.78776 | 9769.435
27.81648 | 9769.706
27.84517 | 9769.539
27.87388 | 9769.419
27.90263 | 9769.13
27.93606 | 9768.931
27.96953 | 9769.144
27.99827 | 9768.994
28.03171 | 9767.936
28.06521 | 9767.153
28.09393 | 9766.504
28.12738 | 9765.366
28.15124 | 9764.202
28.1752 | 9763.092
28.1991 | 9761.838
28.21824 | 9760.647
28.2422 | 9759.513
28.27087 | 9758.343
28.29005 | 9757.279
28.30911 | 9755.974
28.32346 | 9754.829
28.34256 | 9753.648
28.37131 | 9752.512
28.39519 | 9751.390625
28.41434 | 9750.223
28.43352 | 9748.977
28.45737 | 9747.868
28.48136 | 9746.8
28.50521 | 9745.606
28.52917 | 9744.43
28.54823 | 9743.338
28.56739 | 9742.303
28.58652 | 9741.159
28.60567 | 9739.965
28.62482 | 9738.879
28.64388 | 9737.6875
28.66306 | 9736.384
28.67738 | 9735.337
28.69175 | 9734.149
28.70609 | 9732.778
28.7205 | 9731.621
28.73479 | 9730.497
28.74916 | 9729.354
28.76354 | 9728.327
28.77784 | 9727.138
28.79217 | 9725.852
28.80654 | 9724.528
28.82087 | 9723.363
28.83521 | 9722.112
28.84959 | 9720.843
28.86398 | 9719.621
28.8783 | 9718.15
28.89264 | 9716.888
28.90702 | 9715.491
28.9213 | 9714.296
28.93567 | 9712.96875
28.95004 | 9711.671875
28.95966 | 9710.639
28.97394 | 9709.128
28.9835 | 9708.071
28.99307 | 9706.987
29.00746 | 9705.564
29.02177 | 9704.173
29.03613 | 9702.693
29.05052 | 9701.25
29.06001 | 9700.215
29.06962 | 9699.139
29.07915 | 9698.1
29.08874 | 9697.093
29.09833 | 9696.056
29.10783 | 9694.959
29.11743 | 9693.890625
29.13179 | 9692.463
29.14134 | 9691.378
29.15566 | 9689.97
29.16527 | 9688.938
29.1748 | 9687.666
29.18915 | 9686.108
29.19878 | 9684.61
29.20828 | 9683.477
29.21785 | 9682.411
29.22746 | 9681.129
29.23701 | 9679.886
29.24664 | 9678.783
29.25613 | 9677.335
29.26568 | 9676.003
29.27529 | 9674.8125
29.28482 | 9673.54
29.29443 | 9672.425
29.30393 | 9671.294
29.31351 | 9670.132
29.32309 | 9668.793
29.33268 | 9667.53125
29.34227 | 9666.224
29.35179 | 9664.828125
29.36134 | 9663.434
29.37094 | 9662.187
29.3805 | 9660.788
29.39009 | 9659.543
29.3996 | 9658.481
29.40916 | 9657.273
29.41877 | 9656.108
29.42831 | 9654.916
29.43795 | 9653.514
29.44743 | 9651.991
29.457 | 9650.595
29.46659 | 9649.04
29.47612 | 9647.639
29.48575 | 9646.208
29.49524 | 9644.862
29.50481 | 9643.361
29.51444 | 9641.833
29.52399 | 9640.321
29.5336 | 9638.9
29.54311 | 9637.373
29.55266 | 9635.999
29.56226 | 9634.595
29.57179 | 9633.126
29.58141 | 9631.702
29.5909 | 9630.209
29.60048 | 9628.571
29.61007 | 9626.989
29.61966 | 9625.401
29.62925 | 9623.673
29.63876 | 9622.008
29.64832 | 9620.405
29.65792 | 9618.968
29.66746 | 9617.476
29.67707 | 9616.027
29.68657 | 9614.689
29.69613 | 9613.154
29.70574 | 9611.631
29.71528 | 9610.011
29.72492 | 9608.242
29.73439 | 9606.439
29.74397 | 9604.763
29.75358 | 9602.896
29.76312 | 9601.298
29.77272 | 9599.62
29.78225 | 9597.955
29.7918 | 9596.342
29.8014 | 9594.625
29.81097 | 9592.763
29.82056 | 9591.148
29.83007 | 9589.263
29.83488 | 9588.217
29.84442 | 9586.459
29.85399 | 9584.645
29.85878 | 9583.636
29.8636 | 9582.621
29.8731 | 9580.808
29.8827 | 9579.079
29.88746 | 9578.074
29.89224 | 9577.043
29.90183 | 9575.193
29.91145 | 9573.246
29.91624 | 9572.215
29.92574 | 9570.311
29.93529 | 9568.523
29.94489 | 9566.706
29.95443 | 9564.908
29.96404 | 9563.212
29.97355 | 9561.302
29.9831 | 9559.4
29.99272 | 9557.41
29.99749 | 9556.367
30.00227 | 9555.335
30.01189 | 9553.377
30.0166 | 9552.321
30.02138 | 9551.265
30.02619 | 9550.182
30.03094 | 9549.133
30.03572 | 9548.104
30.04053 | 9547.095
30.04532 | 9546.07
30.0501 | 9545.061
30.05492 | 9543.984375
30.0597 | 9542.949
30.06922 | 9540.977
30.07878 | 9539.012
30.08357 | 9538.009
30.09316 | 9536.095
30.09794 | 9535.03
30.10276 | 9533.967
30.11227 | 9532.001
30.11704 | 9530.897
30.12184 | 9529.763
30.12661 | 9528.59
30.1314 | 9527.377
30.13621 | 9526.144
30.14097 | 9524.98
30.14574 | 9523.88
30.15058 | 9522.787
30.15538 | 9521.643
30.16007 | 9520.427
30.16485 | 9519.316
30.16967 | 9518.232
30.17443 | 9517.163
30.17923 | 9516.154
30.18404 | 9515.101
30.18881 | 9514.039
30.19359 | 9512.921875
30.19842 | 9511.8
30.20321 | 9510.665
30.20792 | 9509.599
30.21271 | 9508.566
30.21752 | 9507.494
30.22225 | 9506.329
30.22705 | 9505.125
30.23187 | 9504.002
30.23664 | 9502.868
30.24141 | 9501.783
30.24622 | 9500.691
30.25101 | 9499.541
30.25574 | 9498.296875
30.26053 | 9497.02
30.26533 | 9495.841
30.27009 | 9494.79
30.27488 | 9493.689
30.27969 | 9492.464
30.28446 | 9491.198
30.28925 | 9489.929
30.29408 | 9488.686
30.29887 | 9487.479
30.30357 | 9486.227
30.30835 | 9485.007
30.31318 | 9483.743
30.31794 | 9482.425
30.32271 | 9481.195
30.32751 | 9480.005
30.33228 | 9478.801
30.33706 | 9477.529
30.34187 | 9476.274
30.34666 | 9475.086
30.35138 | 9473.995
30.35617 | 9472.815
30.36099 | 9471.557
30.36574 | 9470.282
30.37054 | 9469.019
30.37536 | 9467.803
30.38014 | 9466.585
30.38491 | 9465.384
30.38974 | 9464.137
30.39453 | 9462.765
30.39925 | 9461.396
30.40402 | 9460.046
30.40883 | 9458.749
30.4136 | 9457.421875
30.41839 | 9456.056
30.42319 | 9454.662
30.42795 | 9453.238
30.43271 | 9451.873
30.43754 | 9450.519
30.44235 | 9449.109375
30.44706 | 9447.729
30.45184 | 9446.421
30.45666 | 9445.129
30.46141 | 9443.864
30.46619 | 9442.492
30.47101 | 9441.117
30.47579 | 9439.866
30.48057 | 9438.5625
30.4854 | 9437.196
30.49017 | 9435.895
30.49488 | 9434.595
30.49969 | 9433.209
30.50451 | 9431.796
30.50923 | 9430.348
30.51402 | 9428.955
30.51883 | 9427.575
30.52361 | 9426.185
30.52839 | 9424.798
30.5332 | 9423.435
30.53799 | 9422.078125
30.54271 | 9420.65625
30.5475 | 9419.25
30.55231 | 9417.812
30.55706 | 9416.444
30.56186 | 9415.142
30.56666 | 9413.724
30.57144 | 9412.187
30.57622 | 9410.668
30.58106 | 9409.183
30.58586 | 9407.755
30.59055 | 9406.244
30.59532 | 9404.723
30.60014 | 9403.244
30.60491 | 9401.76
30.60969 | 9400.225
30.61449 | 9398.752
30.61926 | 9397.28125
30.62403 | 9395.734375
30.62886 | 9394.137
30.63365 | 9392.53125
30.63837 | 9391.099
30.64316 | 9389.643
30.64796 | 9388.105
30.65271 | 9386.445
30.6575 | 9384.816
30.66232 | 9383.255
30.66709 | 9381.705
30.67188 | 9380.149
30.6767 | 9378.557
30.68151 | 9376.845
30.68623 | 9375.039
30.69101 | 9373.374
30.69581 | 9371.712
30.70057 | 9370.05
30.70536 | 9368.318
30.71017 | 9366.504
30.71493 | 9364.777
30.7197 | 9363.073
30.72452 | 9361.472
30.72931 | 9359.82
30.73402 | 9358.101
30.7388 | 9356.311
30.74363 | 9354.586
30.74838 | 9352.931
30.75316 | 9351.212
30.75797 | 9349.468
30.76276 | 9347.635
30.76755 | 9345.803
30.77238 | 9343.923
30.77715 | 9342.134
30.78186 | 9340.32
30.78666 | 9338.442
30.79148 | 9336.481
30.79622 | 9334.544
30.80101 | 9332.694
30.80581 | 9330.84375
30.81058 | 9328.989
30.81536 | 9327.092
30.82019 | 9325.12
30.82498 | 9323.207
30.8297 | 9321.352
30.83448 | 9319.479
30.83928 | 9317.634
30.84404 | 9315.745
30.84884 | 9313.856
30.85364 | 9311.90625
30.85841 | 9309.927
30.86318 | 9307.944
30.86803 | 9305.956
30.87283 | 9303.918
30.87752 | 9301.859375
30.8823 | 9299.829
30.88711 | 9297.755
30.89188 | 9295.644
30.89666 | 9293.413
30.90146 | 9291.283
30.90624 | 9289.175
30.91101 | 9287.115
30.91583 | 9284.972
30.92062 | 9282.774
30.92535 | 9280.558
30.93014 | 9278.278
30.93496 | 9275.998
30.9397 | 9273.738
30.94449 | 9271.533
30.94931 | 9269.251
30.9541 | 9266.918
30.95887 | 9264.506
30.96368 | 9262.157
30.96847 | 9259.812
30.97319 | 9257.465
30.97798 | 9255.04
30.98277 | 9252.609375
30.98753 | 9250.146
30.99232 | 9247.625
30.99713 | 9245.043
31.0019 | 9242.456
31.00668 | 9239.952
31.01149 | 9237.445
31.01629 | 9234.806
31.02098 | 9232.077
31.02577 | 9229.327
31.0306 | 9226.534
31.03536 | 9223.749
31.04014 | 9220.95
31.04494 | 9218.12
31.04973 | 9215.254
31.05452 | 9212.229
31.05935 | 9209.153
31.06412 | 9206.213
31.06884 | 9203.271
31.07363 | 9200.342
31.07846 | 9197.384
31.0832 | 9194.313
31.08799 | 9191.273
31.09279 | 9188.249
31.09756 | 9185.18
31.10233 | 9182.108
31.10716 | 9179.021
31.11195 | 9175.876
31.11667 | 9172.723
31.12146 | 9169.504
31.12625 | 9166.185
31.13101 | 9162.763
31.13581 | 9159.22
31.14061 | 9155.616
31.14539 | 9151.903
31.15016 | 9148.071
31.15499 | 9144.081
31.15979 | 9139.829
31.1645 | 9135.495
31.16928 | 9131.093
31.1741 | 9126.64
31.17884 | 9122.135
31.18363 | 9117.5
31.18844 | 9112.748
31.19321 | 9108.074
31.19797 | 9103.433
31.20279 | 9098.782
31.20758 | 9094.192
31.21232 | 9089.555
31.21712 | 9084.904
31.22193 | 9080.233
31.22667 | 9075.562
31.23147 | 9070.835
31.23628 | 9066.049
31.24108 | 9061.076
31.24586 | 9055.91
31.25068 | 9050.65
31.25545 | 9045.288
31.26017 | 9039.741
31.26496 | 9034.012
31.26976 | 9028.175
31.27452 | 9022.255
31.27931 | 9016.187
31.2841 | 9009.894
31.28886 | 9003.411
31.29364 | 8996.751
31.29847 | 8989.915
31.30328 | 8982.778
31.30796 | 8975.316
31.31274 | 8967.4375
31.31757 | 8958.988
31.32233 | 8949.659
31.32712 | 8939.388
31.33193 | 8928.104
31.33671 | 8915.482
31.34149 | 8900.367
31.34633 | 8881.405

## 1045recocido
1045recocido | 1045recocido
Deformación | Fuerza estándar
% | N
0 | -47.82248
-7.991531e-07 | -49.25279
-4.794919e-06 | -50.44643
-4.794919e-06 | -51.69306
-5.434242e-06 | -52.81684
-1.598306e-06 | -53.83965
-3.196613e-06 | -55.01308
-6.393226e-06 | -56.28948
-4.794919e-06 | -57.54686
0.0003696883 | -56.17716
0.0005755502 | -54.8242
0.0008148166 | -53.12953
0.001099795 | -51.09953
0.001421694 | -48.846
0.001779075 | -46.41293
0.002188561 | -43.94142
0.002645197 | -41.59777
0.003134759 | -39.52269
0.00366188 | -37.70487
0.004227201 | -36.21627
0.004837274 | -35.0913
0.008665218 | -37.03938
0.00955995 | -38.52276
0.01049144 | -40.10389
0.01144931 | -41.75863
0.0124572 | -43.42186
0.01351336 | -45.06344
0.01462355 | -46.58331
0.01578024 | -47.85441
0.01697226 | -48.87909
0.01944915 | -50.18933
0.03130075 | -48.73274
0.03464089 | -47.53431
0.03821918 | -46.41335
0.04392562 | -45.05772
0.05200266 | -43.80083
0.05639816 | -42.24668
0.06094758 | -40.50546
0.0655726 | -38.88731
0.07049666 | -37.51279
0.09453311 | -36.19353
0.1003973 | -34.67842
0.1033954 | -33.60595
0.1064164 | -32.25793
0.1094373 | -30.95923
0.1125777 | -29.78658
0.1157583 | -28.58748
0.1189759 | -27.32628
0.1221984 | -26.15719
0.125461 | -25.08326
0.1288288 | -23.9915
0.1356416 | -22.29305
0.1425456 | -21.0551
0.1682844 | -20.01134
0.1761011 | -18.67399
0.1839411 | -16.45043
0.1879816 | -14.87701
0.1920872 | -13.18738
0.1961801 | -11.36778
0.2003311 | -9.272808
0.2045631 | -7.276547
0.2088203 | -5.284943
0.2130973 | -3.17257
0.2174563 | -1.144238
0.2218016 | 0.744368
0.226092 | 2.69754
0.2304328 | 4.571884
0.2348218 | 6.47786
0.239161 | 8.375514
0.2435037 | 10.10101
0.2478879 | 11.92983
0.2522589 | 13.8871
0.2566025 | 15.93454
0.2609932 | 18.09452
0.2653743 | 20.33028
0.2696864 | 22.40941
0.2740416 | 24.29464
0.2784221 | 26.01746
0.2827762 | 27.72841
0.287127 | 29.43693
0.2915273 | 31.07865
0.2958941 | 32.55122
0.3002396 | 33.91823
0.3046403 | 35.3568
0.3090471 | 36.83816
0.3133397 | 38.45204
0.3176669 | 40.06504
0.3220698 | 41.51831
0.3264357 | 42.7201
0.3307793 | 43.8399
0.3351634 | 45.0309
0.3395334 | 46.40983
0.3438784 | 47.78364
0.3482838 | 49.00606
0.3526602 | 50.25303
0.3569779 | 51.50428
0.3613197 | 52.98
0.3657189 | 54.5145
0.3700647 | 56.16226
0.3744129 | 57.9203
0.3788114 | 59.61726
0.3831896 | 61.22871
0.3875367 | 62.82001
0.3919319 | 64.50709
0.3963196 | 66.27446
0.4006396 | 68.15488
0.4049855 | 70.07967
0.409365 | 72.16603
0.413719 | 74.30766
0.4180682 | 76.43179
0.422466 | 78.50736
0.4268292 | 80.64439
0.4311635 | 82.69363
0.4355559 | 84.6493
0.4399503 | 86.46571
0.4442542 | 88.16108
0.4486018 | 89.82216
0.4530006 | 91.26626
0.4573602 | 92.84142
0.4617068 | 94.7225
0.4660965 | 96.88197
0.4704725 | 99.22033
0.4748321 | 101.7178
0.4792311 | 104.3364
0.483613 | 107.0785
0.4879129 | 110.0676
0.4922679 | 113.2042
0.4966691 | 116.7311
0.5010115 | 120.3167
0.5053685 | 123.7857
0.5097552 | 127.1904
0.5141199 | 130.5159
0.5184604 | 133.9149
0.5228572 | 137.3114
0.5272417 | 140.7347
0.5315577 | 144.0907
0.5359029 | 147.3662
0.5402779 | 150.5056
0.5446363 | 153.5714
0.5490023 | 156.5935
0.5533922 | 159.4191
0.557756 | 162.1447
0.5621038 | 164.8168
0.5665042 | 167.4393
0.5709114 | 170.0622
0.5752038 | 172.6387
0.5795411 | 175.1273
0.5839398 | 177.6757
0.5883045 | 180.2088
0.592645 | 182.6084
0.5970258 | 185.1329
0.6013968 | 187.5524
0.6057449 | 189.9213
0.6101407 | 192.2734
0.6145212 | 194.6029
0.6188444 | 196.8761
0.6231949 | 199.268
0.6275958 | 201.7004
0.6319386 | 204.1719
0.6362794 | 206.7541
0.6406717 | 209.406
0.6450576 | 212.1582
0.6494072 | 214.9643
0.6538072 | 217.873
0.6581909 | 220.7627
0.6625054 | 223.7064
0.6668401 | 226.6602
0.6712313 | 229.7038
0.6755878 | 232.7847
0.6799381 | 235.7996
0.6843254 | 238.7478
0.6886869 | 241.7901
0.6930292 | 244.8794
0.6974255 | 247.8635
0.7018246 | 250.7641
0.7061233 | 253.4006
0.7104643 | 255.9781
0.7148614 | 258.3658
0.7192251 | 260.7249
0.7235719 | 263.1255
0.7279655 | 265.4799
0.7323381 | 267.7345
0.73669 | 269.9958
0.7410993 | 272.3694
0.7454856 | 274.8385
0.7497898 | 277.4858
0.7541307 | 280.1862
0.7585378 | 282.9533
0.7628773 | 285.7911
0.7672271 | 288.7763
0.7716168 | 291.8762
0.7759888 | 295.0114
0.7803263 | 298.0989
0.7847198 | 301.1354
0.7891048 | 304.1635
0.7934234 | 307.352
0.7977734 | 310.6378
0.8021486 | 314.0045
0.8065011 | 317.0171
0.8108614 | 319.7408
0.8152637 | 322.4046
0.8196224 | 325.0273
0.8239704 | 327.5602
0.8283691 | 329.9521
0.8327731 | 332.2917
0.8370741 | 334.504
0.8414104 | 336.5986
0.8458061 | 338.5936
0.8501712 | 340.7332
0.8545083 | 343.0461
0.8588948 | 345.3034
0.8632658 | 347.694
0.8676175 | 350.1918
0.8720114 | 352.8588
0.8763926 | 355.675
0.8806989 | 358.5799
0.8850544 | 361.4828
0.8894583 | 364.3931
0.8938025 | 366.3757
0.9025382 | 367.6805
0.9331025 | 367.5643
0.9418118 | 370.2845
0.9461982 | 372.3399
0.9505542 | 374.5868
0.9548941 | 376.8996
0.9592915 | 379.165
0.9636919 | 381.0876
0.9679932 | 382.7881
0.9723355 | 384.2722
0.9767281 | 385.599
0.9810883 | 386.7941
0.9854448 | 387.8148
0.9898368 | 389.0004
0.994207 | 390.3015
0.9985558 | 391.5774
1.002965 | 392.8807
1.00735 | 394.4084
1.011657 | 395.9353
1.016002 | 397.8529
1.020394 | 399.9668
1.024735 | 402.0745
1.029089 | 404.4327
1.033483 | 406.4392
1.037857 | 408.185
1.042197 | 409.617
1.046578 | 411.1068
1.050966 | 412.677
1.055288 | 414.2579
1.059635 | 415.6465
1.064022 | 416.8258
1.068375 | 417.9107
1.077127 | 420.1039
1.081499 | 421.4747
1.085839 | 422.8213
1.107683 | 421.1637
1.112047 | 420.1102
1.116381 | 418.9228
1.120758 | 417.5622
1.125137 | 415.6523
1.129485 | 413.7244
1.13387 | 412.2101
1.142565 | 410.5359
1.151326 | 408.0729
1.155663 | 406.4962
1.160014 | 404.4872
1.164403 | 401.856
1.168781 | 398.6725
1.173132 | 394.7457
1.177535 | 389.7841
1.181921 | 384.2091
1.186239 | 378.6654
1.190577 | 373.2592
1.194968 | 367.976
1.199329 | 362.5168
1.203678 | 357.1605
1.208067 | 351.9104
1.21243 | 347.2861
1.216762 | 343.2309
1.221155 | 340.1233
1.225561 | 337.4954
1.22986 | 334.8799
1.234203 | 332.3779
1.238592 | 330.1013
1.242954 | 328.061
1.247311 | 326.0897
1.251704 | 324.3676
1.256072 | 322.5638
1.260423 | 320.7415
1.264825 | 318.6338
1.269207 | 316.168
1.27352 | 313.742
1.277865 | 311.4153
1.282266 | 309.2574
1.28661 | 307.229
1.290959 | 305.4077
1.295352 | 303.9485
1.304067 | 302.7836
1.312835 | 303.9198
1.317155 | 305.2665
1.321506 | 306.9765
1.325889 | 309.0029
1.330243 | 311.2989
1.334592 | 314.0532
1.338991 | 317.1668
1.343355 | 320.5876
1.347707 | 324.3794
1.3521 | 328.5638
1.356502 | 333.0363
1.360804 | 337.8181
1.365135 | 342.8149
1.369539 | 347.9089
1.373909 | 353.3248
1.378239 | 359.1003
1.382629 | 365.1534
1.386999 | 371.4038
1.391341 | 377.6508
1.39575 | 383.9472
1.400122 | 390.394
1.404431 | 396.8073
1.408787 | 403.3139
1.413187 | 409.9243
1.41754 | 416.431
1.421887 | 422.5878
1.426282 | 428.1823
1.430658 | 433.0786
1.435004 | 437.3823
1.4394 | 441.062
1.443797 | 443.9462
1.448106 | 446.3181
1.45245 | 448.1017
1.456834 | 449.6348
1.461191 | 450.9629
1.465532 | 452.2088
1.469929 | 453.5976
1.474293 | 455.3046875
1.478627 | 457.3839
1.483019 | 459.8998
1.48742 | 462.9613
1.49172 | 466.3819
1.496063 | 470.0845
1.500462 | 473.8484
1.504821 | 477.5235
1.509171 | 481.0482
1.513563 | 484.5636
1.517941 | 488.1216
1.522294 | 491.7711
1.526696 | 495.3786
1.531076 | 498.9538
1.535378 | 502.5611
1.539736 | 506.3177
1.544134 | 510.2205
1.548472 | 514.3052
1.552828 | 518.6149
1.557211 | 523.0455
1.56159 | 527.4731
1.565935 | 531.8939
1.570327 | 536.4642
1.574706 | 540.9576
1.579018 | 545.3094
1.583367 | 549.5831
1.587753 | 553.8761
1.592115 | 558.2017
1.596463 | 562.5841
1.600857 | 566.936
1.605225 | 571.1241
1.609573 | 575.1454
1.613969 | 579.0106
1.618375 | 582.6725
1.622669 | 586.187
1.627 | 589.7452
1.631405 | 593.2141
1.635767 | 596.6544
1.640106 | 600.1078
1.64449 | 603.7751
1.648864 | 607.6901
1.653212 | 611.7255
1.657611 | 615.781
1.661991 | 620.075
1.666313 | 624.7213
1.670658 | 629.4818
1.675057 | 634.1418
1.679397 | 638.667
1.683752 | 643.1604
1.688148 | 647.3305
1.692529 | 651.3929
1.696874 | 655.4324
1.701272 | 659.3725
1.705654 | 663.2988
1.709979 | 667.0002
1.714321 | 670.3796
1.718701 | 673.3797
1.723056 | 676.1664
1.727407 | 678.4874
1.731801 | 680.1425
1.736153 | 681.4208
1.766693 | 681.6307
1.775427 | 684.0266
1.779802 | 685.5035
1.784159 | 687.4155
1.78857 | 690.0843
1.792949 | 693.2037
1.797248 | 696.5016
1.801593 | 699.7285
1.806002 | 702.8524
1.810347 | 705.8481
1.814697 | 708.7893
1.819082 | 711.8237
1.82345 | 714.9357
1.827793 | 717.6885
1.832186 | 720.1418
1.836573 | 722.279
1.840891 | 724.1294
1.84524 | 725.9275
1.84962 | 727.6042
1.853971 | 729.1713
1.858329 | 730.8896
1.862722 | 732.5779
1.867091 | 734.4181
1.871432 | 736.4568
1.875835 | 738.666
1.880248 | 741.0327
1.884543 | 743.5955
1.888878 | 746.1925
1.893273 | 748.6859
1.897635 | 751.1759
1.901978 | 753.6163
1.906363 | 756.2776
1.910727 | 759.0916
1.915067 | 762.1051
1.919471 | 765.2104
1.923858 | 768.2938
1.928173 | 771.4131
1.932513 | 774.6425
1.936904 | 777.991
1.941256 | 781.2202
1.945621 | 784.3103
1.950016 | 787.2667
1.95441 | 790.1628
1.958742 | 793.0582
1.963138 | 795.9966
1.967528 | 799.0508
1.97184 | 802.1004
1.976179 | 805.094
1.980559 | 808.2531
1.984916 | 811.6701
1.989268 | 815.1921
1.993662 | 818.7694
1.998017 | 822.4349
2.002364 | 826.1785
2.006758 | 830.0079
2.011157 | 833.8488
2.015452 | 837.7169
2.019797 | 841.6823
2.024203 | 845.5104
2.028562 | 849.207
2.032905 | 852.8312
2.037295 | 856.4031
2.041669 | 859.7018
2.046024 | 862.6256
2.050428 | 865.1844
2.054813 | 867.533
2.059125 | 869.5494
2.06347 | 870.6722
2.067867 | 871.8148
2.072209 | 872.9197
2.076564 | 874.2432
2.080957 | 875.6764
2.085326 | 877.2975
2.089662 | 879.0511
2.094056 | 880.8676
2.098438 | 882.8779
2.102757 | 885.2845
2.107107 | 888.292
2.11149 | 891.042
2.115844 | 893.8868
2.120188 | 896.5399
2.12459 | 899.1058
2.128951 | 901.5809
2.133301 | 904.0215
2.137696 | 906.4183
2.142099 | 908.4172
2.146406 | 910.0584
2.150746 | 911.8061
2.155144 | 913.5988
2.159502 | 915.1332
2.163838 | 916.4958
2.168229 | 917.7524
2.17261 | 919.0773
2.176954 | 920.5372
2.181349 | 922.0779
2.185722 | 923.8378
2.190044 | 925.6565
2.194394 | 927.4736
2.198796 | 929.4968
2.203134 | 931.7108
2.207482 | 934.1265
2.211877 | 936.6029
2.216257 | 938.9803
2.220606 | 941.3958
2.224999 | 943.8629
2.229384 | 946.4549
2.233701 | 949.2007
2.238046 | 952.0301
2.24243 | 954.9604
2.246787 | 957.9681
2.25114 | 961.1122
2.255523 | 963.7889
2.259886 | 965.1781
2.264227 | 966.5234375
2.268624 | 967.7235
2.277322 | 969.5863
2.286059 | 971.2963
2.294773 | 972.3467
2.30354 | 974.9669
2.307889 | 976.9446
2.312298 | 978.8732
2.316682 | 980.925
2.320991 | 983.2776
2.325335 | 985.7943
2.329736 | 988.6008
2.334072 | 991.3746
2.338424 | 994.1286
2.342813 | 996.8445
2.347189 | 999.776
2.351524 | 1002.608
2.355915 | 1004.731
2.360307 | 1005.971
2.364618 | 1007.039
2.373354 | 1008.779
2.382058 | 1010.67
2.386457 | 1011.735
2.390823 | 1012.863
2.395169 | 1014.225
2.399571 | 1016.631
2.403966 | 1019.97
2.408266 | 1023.138
2.412604 | 1026.14
2.417 | 1028.995
2.421374 | 1031.787
2.425712 | 1034.649
2.430088 | 1037.547
2.434464 | 1040.173
2.438816 | 1042.012
2.443218 | 1043.71
2.447591 | 1045.558
2.451903 | 1047.596
2.456249 | 1049.849
2.460657 | 1052.217
2.465006 | 1054.713
2.469358 | 1057.171
2.473746 | 1059.588
2.478126 | 1062.12
2.482471 | 1065.182
2.486874 | 1068.064
2.491264 | 1070.201
2.495571 | 1071.964
2.499913 | 1073.49
2.504289 | 1074.862
2.508649 | 1076.124
2.513003 | 1077.51
2.517395 | 1079.034
2.521755 | 1080.773
2.526089 | 1082.605
2.530486 | 1084.44
2.534894 | 1086.93
2.53919 | 1089.863
2.543535 | 1093.095
2.547929 | 1096.487
2.552286 | 1099.803
2.556637 | 1102.858
2.561036 | 1105.62
2.565408 | 1108.062
2.569757 | 1110.527
2.57416 | 1113.393
2.578535 | 1116.352
2.582851 | 1119.162
2.587199 | 1121.612
2.5916 | 1123.794
2.595937 | 1126.045
2.600294 | 1128.656
2.604688 | 1131.822
2.609055 | 1135.387
2.613391 | 1139.057
2.617788 | 1142.728
2.622167 | 1146.412
2.626485 | 1150.078
2.630836 | 1153.541
2.635218 | 1156.985
2.639571 | 1160.663
2.643926 | 1164.324
2.648319 | 1167.68
2.65269 | 1170.754
2.657041 | 1173.518
2.661438 | 1175.473
2.665848 | 1176.856
2.670143 | 1177.931
2.678875 | 1179.629
2.700678 | 1178.517
2.718115 | 1180.259
2.722513 | 1182.338
2.726861 | 1184.691
2.731216 | 1187.171
2.735614 | 1189.832
2.739996 | 1192.481
2.744332 | 1194.833
2.748732 | 1196.7
2.75313 | 1198.233
2.75744 | 1199.373
2.766165 | 1200.515
2.783627 | 1199.332
2.792355 | 1200.39
2.796754 | 1201.902
2.801062 | 1203.59
2.805396 | 1205.49
2.809798 | 1207.582
2.814159 | 1210.173
2.818502 | 1212.841
2.822896 | 1215.3
2.827277 | 1217.782
2.831627 | 1220.179
2.836032 | 1222.204
2.840406 | 1224.014
2.844711 | 1225.852
2.849065 | 1227.75
2.85347 | 1229.635
2.857807 | 1231.031
2.862157 | 1232.312
2.866544 | 1233.571
2.87092 | 1234.796
2.875262 | 1236.182
2.879653 | 1237.653
2.884036 | 1239.256
2.88835 | 1240.844
2.914553 | 1241.515
2.927716 | 1243.164
2.93634 | 1245.45
2.940729 | 1248.123
2.9451 | 1251.378
2.949449 | 1255.177
2.953831 | 1258.777
2.958207 | 1262.348
2.962542 | 1265.983
2.966935 | 1269.503
2.971324 | 1272.853
2.975638 | 1276.015
2.979987 | 1278.98
2.98439 | 1281.834
2.98873 | 1284.636
2.99308 | 1287.465
2.997478 | 1290.555
3.001857 | 1293.793
3.006201 | 1297.068
3.010595 | 1300.14
3.014988 | 1303.198
3.019311 | 1305.617
3.02365 | 1307.497
3.028036 | 1309.355
3.032379 | 1311.17
3.036732 | 1312.983
3.041135 | 1314.395
3.045493 | 1315.482
3.054226 | 1317.657
3.058624 | 1319.007
3.06292 | 1321.197
3.067263 | 1323.898
3.071664 | 1326.62
3.076025 | 1329.346
3.080368 | 1331.946
3.084757 | 1334.905
3.089132 | 1338.248
3.093497 | 1341.877
3.097901 | 1345.718
3.102277 | 1349.915
3.10658 | 1354.482
3.110928 | 1359.465
3.11534 | 1364.705
3.119671 | 1370.078
3.124027 | 1375.432
3.128415 | 1380.375
3.132783 | 1385.172
3.137132 | 1389.914
3.141524 | 1394.587
3.145903 | 1399.103
3.150214 | 1403.365
3.154567 | 1407.464
3.158947 | 1411.673
3.16331 | 1416.022
3.167665 | 1420.669
3.17206 | 1425.828
3.176426 | 1431.138
3.180768 | 1436.536
3.185168 | 1441.765
3.18957 | 1446.891
3.193866 | 1452.19
3.198202 | 1457.577
3.202592 | 1462.87
3.206963 | 1467.979
3.211306 | 1472.982
3.215695 | 1478.017
3.220072 | 1483.109
3.22441 | 1488.344
3.228806 | 1493.784
3.233184 | 1499.403
3.237502 | 1505.024
3.241861 | 1510.701
3.246261 | 1516.383
3.250599 | 1522.086
3.25495 | 1527.955
3.259352 | 1533.89
3.263731 | 1539.845
3.268076 | 1545.772
3.272467 | 1551.826
3.276854 | 1557.842
3.281169 | 1563.901
3.28551 | 1570.033
3.289897 | 1576.343
3.294261 | 1582.938
3.298595 | 1589.497
3.30299 | 1595.992
3.307354 | 1602.428
3.311692 | 1608.548
3.316088 | 1613.877
3.320491 | 1618.851
3.324785 | 1623.61
3.329132 | 1628.257
3.333533 | 1632.771
3.33789 | 1637.115
3.342235 | 1641.511
3.346624 | 1645.843
3.350999 | 1650.184
3.355353 | 1654.739
3.359766 | 1659.734
3.364144 | 1664.809
3.368451134 | 1669.762
3.372793 | 1674.102
3.377199 | 1677.905
3.38154 | 1681.382
3.38589 | 1684.584
3.390284 | 1687.793
3.394656 | 1690.932
3.398989 | 1694.033
3.40339 | 1697.362
3.407777 | 1701.001
3.412093 | 1705.027
3.416444 | 1709.672
3.420814 | 1714.825
3.425162 | 1720.049
3.429529 | 1725.209
3.433927 | 1730.155
3.438293 | 1735.047
3.442633 | 1739.947
3.447037 | 1744.824
3.451438 | 1749.528
3.455744 | 1753.976
3.46008 | 1758.509
3.464476 | 1763.07
3.468833 | 1767.864
3.473173 | 1772.784
3.477559 | 1777.707
3.481929 | 1782.625
3.486274 | 1787.584
3.490661 | 1792.57
3.495043 | 1797.625
3.499364 | 1802.574
3.50372 | 1807.232
3.50812 | 1811.807
3.51247 | 1816.348
3.516817 | 1820.983
3.521203 | 1825.921
3.525594 | 1830.969
3.529946 | 1835.988
3.534343 | 1841.092
3.538724 | 1846.376
3.543032 | 1851.952
3.547383 | 1857.894
3.551766 | 1864.079
3.556123 | 1870.439
3.560471 | 1877.016
3.564864 | 1883.739
3.569216 | 1890.632
3.573556 | 1897.771
3.577954 | 1904.995
3.582354 | 1912.19
3.586649 | 1919.395
3.590992 | 1926.522
3.595395 | 1933.533
3.599758 | 1940.226
3.604101 | 1946.676
3.608493 | 1953.012
3.612867 | 1959.286
3.617223 | 1965.5
3.621632 | 1971.71875
3.626009 | 1977.987
3.630321 | 1984.353
3.634673 | 1990.773
3.639063 | 1997.285
3.643395 | 2004.12
3.647759 | 2011.058
3.652155 | 2017.836
3.656524 | 2024.706
3.660861 | 2031.627
3.665252 | 2038.559
3.669635 | 2045.547
3.673956 | 2052.628
3.678303 | 2059.888
3.68269 | 2067.272
3.687037 | 2074.771
3.691388 | 2082.465
3.695782 | 2090.372
3.700155 | 2098.248
3.704498 | 2106.191
3.708902 | 2114.177
3.713304 | 2122.141
3.7176 | 2130.007
3.721941 | 2137.764
3.726339 | 2145.453
3.730701 | 2153.073
3.73504 | 2160.653
3.739427 | 2168.418
3.74381 | 2176.382
3.748152 | 2184.334
3.752546 | 2192.321
3.756921 | 2200.366
3.761239 | 2208.489
3.765588 | 2216.666
3.769988 | 2224.854
3.774334 | 2233.098
3.778684 | 2241.411
3.783075 | 2249.66
3.787455 | 2257.776
3.791799 | 2265.866
3.796201 | 2274.018
3.800589 | 2282.257
3.804908 | 2290.533
3.809245 | 2298.69
3.81362 | 2306.784
3.81798 | 2314.858
3.822341 | 2322.949
3.826729 | 2331.05
3.831085 | 2339.131
3.835417 | 2347.165
3.839814 | 2355.017
3.844222 | 2362.7
3.84852 | 2370.408
3.852861 | 2378.277
3.857262 | 2386.244
3.86162 | 2394.172
3.865973 | 2401.828
3.870369 | 2409.05
3.874736 | 2416.039
3.87909 | 2422.896
3.883492 | 2429.723
3.887872 | 2436.536
3.892185 | 2443.189
3.896538 | 2449.754
3.900941 | 2456.261
3.905268 | 2462.786
3.909623 | 2469.54
3.914019 | 2476.753
3.918395 | 2484.3
3.922729 | 2492.089
3.927114 | 2500.051
3.931496 | 2508.139
3.935814 | 2516.272
3.940168 | 2524.235
3.944554 | 2532.044
3.948905 | 2539.843
3.953256 | 2547.625
3.957654 | 2555.234
3.96202 | 2562.763
3.966362 | 2570.25
3.970755 | 2577.487
3.975168 | 2584.55
3.979466 | 2591.626
3.983804 | 2598.789
3.988204 | 2605.927
3.992575 | 2612.857
3.996914 | 2619.762
4.001301 | 2626.773
4.005668 | 2633.728
4.010016 | 2640.68
4.014413 | 2647.975
4.018793 | 2655.523
4.023107 | 2663.192
4.027452 | 2671.055
4.031854 | 2679.303
4.036203 | 2687.908
4.040556 | 2696.593
4.044952 | 2705.116
4.049331 | 2713.602
4.053669 | 2722.003
4.058057 | 2730.202
4.062462 | 2738.192
4.066771 | 2745.841
4.071114 | 2753.253
4.075495 | 2760.343
4.079845 | 2767.266
4.084202 | 2774.195
4.088597 | 2781.223
4.092952 | 2788.168
4.09729 | 2795.08
4.101686 | 2802.072
4.106093 | 2809.189
4.110388 | 2816.646
4.114733 | 2824.4
4.119127 | 2832.345
4.123486 | 2840.376
4.127835 | 2848.452
4.13223 | 2856.632
4.136611 | 2865.214
4.140959 | 2874.101
4.145361 | 2882.962
4.149741 | 2891.693
4.154048 | 2900.389
4.158399 | 2908.975
4.162801 | 2917.573
4.167137 | 2926.204
4.171485 | 2934.809
4.175877 | 2943.521
4.180252 | 2952.125
4.184596 | 2960.66
4.18899 | 2969.355
4.19337 | 2978.289
4.197684 | 2987.269
4.202031 | 2996.318
4.206419 | 3005.296
4.210775 | 3014.251
4.215133 | 3023.185
4.219518 | 3031.915
4.223889 | 3040.48
4.228236 | 3048.809
4.232641 | 3056.912
4.237032 | 3064.655
4.241327 | 3071.772
4.245663 | 3078.398
4.250073 | 3084.8
4.254443 | 3091.028
4.258771 | 3097.192
4.263155 | 3103.481
4.267528 | 3109.817
4.271875 | 3116.257
4.27628 | 3122.707
4.280661 | 3129.343
4.284977 | 3136.638
4.28932 | 3144.46
4.293724 | 3152.561
4.298059 | 3160.876
4.302411 | 3169.286
4.306805 | 3177.713
4.311193 | 3186.341
4.315539 | 3195.055
4.319924 | 3203.93
4.324327 | 3212.929
4.328646 | 3221.797
4.332981 | 3230.564
4.337368 | 3239.39
4.341717 | 3248.212
4.346068 | 3257.123
4.350462 | 3266.069
4.354824 | 3274.954
4.35916 | 3283.882
4.363556 | 3292.75
4.367952 | 3301.546
4.372248 | 3310.407
4.376605 | 3319.171
4.380999 | 3327.908
4.385356 | 3336.688
4.389703 | 3345.292
4.39409 | 3353.823
4.398467 | 3362.324
4.402826 | 3370.853
4.407234 | 3379.489
4.411609 | 3388.14
4.415912 | 3396.813
4.420261 | 3405.656
4.424669 | 3414.543
4.429003 | 3423.47
4.433359 | 3432.518
4.437747 | 3441.646
4.442116 | 3450.771
4.446458 | 3459.805
4.450852 | 3468.793
4.455236 | 3477.839
4.459557 | 3486.859
4.463897 | 3495.661
4.468281 | 3504.301
4.472641 | 3512.758
4.476998 | 3521.228
4.481395 | 3529.595
4.485759 | 3537.918
4.4901 | 3546.219
4.494503 | 3554.637
4.498904 | 3563.113
4.50321 | 3571.718
4.507543 | 3580.656
4.511937 | 3589.735
4.5163 | 3599.01
4.520644 | 3608.40625
4.525031 | 3618.059
4.5294 | 3627.913
4.533738 | 3637.835
4.538131 | 3647.657
4.542521 | 3657.436
4.546837 | 3667.253
4.551178 | 3677.082
4.555567 | 3686.898
4.559913 | 3696.743
4.564272 | 3706.5
4.568682 | 3716.13
4.573065 | 3725.757
4.577401 | 3735.477
4.581803 | 3745.285
4.586191 | 3755.16
4.590511 | 3765.015
4.594851 | 3774.764
4.599229 | 3784.643
4.603583 | 3794.494
4.607939 | 3804.431
4.612329 | 3814.417
4.616687 | 3824.402
4.621033 | 3834.442
4.625424 | 3844.541
4.629823 | 3854.618
4.634116 | 3864.592
4.638461 | 3874.613
4.642861 | 3884.671
4.647226 | 3894.853
4.651572 | 3905.065
4.655955 | 3915.24
4.660329 | 3925.372
4.664689 | 3935.44
4.669094 | 3945.479
4.673475 | 3955.588
4.677783 | 3965.734
4.682127 | 3975.826
4.686528 | 3985.718
4.690866 | 3995.421
4.695228 | 4005.055
4.699618 | 4014.791
4.703993 | 4024.508
4.708323 | 4034.15
4.712718 | 4043.691
4.717107 | 4053.173
4.721421 | 4062.774
4.725771 | 4072.519
4.730148 | 4082.423
4.734502 | 4092.453
4.738865 | 4102.544
4.74326 | 4112.647
4.747614 | 4122.801
4.751952 | 4133.071
4.756352 | 4143.412
4.760765 | 4153.778
4.765075 | 4164.072
4.769411 | 4174.393
4.773805 | 4184.821
4.778166 | 4195.212
4.782498 | 4205.546
4.786892 | 4215.882
4.791276 | 4226.236
4.795613 | 4236.624
4.800008 | 4246.932
4.804387 | 4257.243
4.808704 | 4267.616
4.813058 | 4277.868
4.817467 | 4288.089
4.8218 | 4298.383
4.826142 | 4308.73
4.830545 | 4319.043
4.834927 | 4329.295
4.83927 | 4339.454
4.843663 | 4349.71
4.848044 | 4359.992
4.852367 | 4370.225
4.856714 | 4380.479
4.8611 | 4390.613
4.865461 | 4400.771
4.869803 | 4410.999
4.874191 | 4421.186
4.878552 | 4431.428
4.882895 | 4441.764
4.887292 | 4452.171
4.891692 | 4462.589
4.895983 | 4473.025
4.900324 | 4483.44
4.904721 | 4493.945
4.909085 | 4504.415
4.913437 | 4514.856
4.91783 | 4525.365
4.922207 | 4535.894
4.926553 | 4546.361
4.930957 | 4556.756
4.935343 | 4567.227
4.939648 | 4577.753
4.943993 | 4588.316
4.948391 | 4598.849
4.95273 | 4609.353
4.957091 | 4619.858
4.961486 | 4630.422
4.965858 | 4641.007
4.970198 | 4651.612
4.974581 | 4662.237
4.978964 | 4672.915
4.983284 | 4683.624
4.987642 | 4694.473
4.992023 | 4705.382
4.996367 | 4716.35
5.00072 | 4727.37
5.005125 | 4738.411
5.009494 | 4749.427
5.013837 | 4760.502
5.018236 | 4771.669
5.02264 | 4782.767
5.026928 | 4793.819
5.031267 | 4804.754
5.035659 | 4815.816
5.040027 | 4826.886
5.04437 | 4837.851
5.048745 | 4848.587
5.053122 | 4859.402
5.057481 | 4870.126
5.061879 | 4880.829
5.066258 | 4891.496
5.070575 | 4902.191
5.074919 | 4912.941
5.079329 | 4923.579
5.083669 | 4934.219
5.088016 | 4945.012
5.092415 | 4956.035
5.096801 | 4966.991
5.10114 | 4977.991
5.105543 | 4988.992
5.109932 | 5000.124
5.114239 | 5011.292
5.118577 | 5022.36
5.122961 | 5033.388
5.127314 | 5044.473
5.131672 | 5055.569
5.13607 | 5066.662
5.140419 | 5077.72
5.144746 | 5088.716
5.149145 | 5099.65
5.153561 | 5110.502
5.157864 | 5121.372
5.162197 | 5132.457
5.166587 | 5143.608
5.170949 | 5154.703
5.175295 | 5165.682
5.17969 | 5176.66
5.184066 | 5187.787
5.188423 | 5199.063
5.192826 | 5210.396
5.19721 | 5221.67
5.20152 | 5232.916
5.205862 | 5244.024
5.21027 | 5255.167
5.214603 | 5266.354
5.218953 | 5277.598
5.223349 | 5288.894
5.227729 | 5300.158
5.232062 | 5311.414
5.236448 | 5322.698
5.240828 | 5334.035
5.245145 | 5345.401
5.2495 | 5356.802
5.253881 | 5368.238
5.258241 | 5379.716
5.262591 | 5391.186
5.266985 | 5402.571
5.27135 | 5413.881
5.275704 | 5425.211
5.280106 | 5436.594
5.284514 | 5447.938
5.288797 | 5459.197
5.293133 | 5470.421
5.297537 | 5481.604
5.301907 | 5492.787
5.306244 | 5503.935
5.310619 | 5515.14
5.31499 | 5526.344
5.319343 | 5537.453125
5.323733 | 5548.468
5.328111 | 5559.571
5.332431 | 5570.824
5.336773 | 5582.143
5.341177 | 5593.391
5.345528 | 5604.504
5.349877 | 5615.68
5.354277 | 5626.786
5.358663 | 5637.948
5.363002 | 5649.111
5.367405 | 5660.263
5.371797 | 5671.396
5.376109 | 5682.491
5.380448 | 5693.549
5.384836 | 5704.666
5.389182 | 5715.9
5.393534 | 5727.147
5.397932 | 5738.448
5.402291 | 5749.739
5.406621 | 5761.051
5.411011 | 5772.425
5.415418 | 5783.805
5.419722 | 5795.1
5.424065 | 5806.459
5.428467 | 5817.861
5.432822 | 5829.256
5.437164 | 5840.616
5.441557 | 5851.924
5.445941 | 5863.303
5.450291 | 5874.755
5.454697 | 5886.153
5.459067 | 5897.463
5.463376 | 5908.839
5.467734 | 5920.261
5.472141 | 5931.691
5.476475 | 5943.084
5.480816 | 5954.435
5.485212 | 5965.869
5.489586 | 5977.326
5.49393 | 5988.890625
5.498321 | 6000.643
5.502699 | 6012.477
5.507017 | 6024.227
5.511362 | 6035.912
5.515744 | 6047.476
5.520107 | 6059.161
5.524461 | 6070.961
5.528857 | 6082.71875
5.53321 | 6094.268
5.537564 | 6105.618
5.541969 | 6116.824
5.546361 | 6128.046
5.550661 | 6139.413
5.554995 | 6150.749
5.559392 | 6162.185
5.563775 | 6173.501
5.568113 | 6184.785
5.572497 | 6196.046875
5.576873 | 6207.40625
5.581214 | 6218.818
5.585618 | 6230.202
5.590004 | 6241.566
5.594309 | 6252.883
5.59865 | 6264.22
5.603051 | 6275.509
5.607388 | 6286.851
5.611741 | 6298.265
5.616145 | 6309.82
5.620521 | 6321.453125
5.624864 | 6333.065
5.629252 | 6344.687
5.633644 | 6356.308
5.63797 | 6367.907
5.642312 | 6379.616
5.646693 | 6391.409
5.65105 | 6403.153
5.655393 | 6414.789
5.659794 | 6426.34
5.664162 | 6437.853
5.668496 | 6449.551
5.67289 | 6461.405
5.677287 | 6473.215
5.681588 | 6484.947
5.68593 | 6496.583
5.690329 | 6508.3
5.694694 | 6520.107
5.699033 | 6531.898
5.703424 | 6543.646
5.707803 | 6555.37
5.712162 | 6566.945
5.716565 | 6578.443
5.720938 | 6590.021
5.725243 | 6601.629
5.729599 | 6613.249
5.734001 | 6624.779
5.738335 | 6636.289
5.742689 | 6647.849
5.747082 | 6659.527
5.751448 | 6671.227
5.755787 | 6682.93
5.76018 | 6694.573
5.764571 | 6706.198
5.768887 | 6717.892
5.773226 | 6729.587
5.777615 | 6741.244
5.781974 | 6752.856
5.786329 | 6764.544
5.790724 | 6776.124
5.795086 | 6787.688
5.799428 | 6799.282
5.803843 | 6810.921
5.808246 | 6822.502
5.812532 | 6834.116
5.816873 | 6845.733
5.821261 | 6857.378
5.825627 | 6869.11
5.829974 | 6880.738
5.834354 | 6892.461
5.838723 | 6904.252
5.843068 | 6916.088
5.847462 | 6927.884
5.851855 | 6939.804
5.85618 | 6951.817
5.86053 | 6963.933
5.864932 | 6976.107
5.869262 | 6988.21875
5.873614 | 7000.4
5.878013 | 7012.638
5.882401 | 7024.876
5.886739 | 7037.06
5.891134 | 7049.335
5.89552 | 7061.503
5.899828 | 7073.5
5.904173 | 7085.366
5.908556 | 7097.268
5.91291 | 7109.259
5.917261 | 7121.262
5.921656 | 7133.228
5.926023 | 7145.144
5.930362 | 7157.142
5.934753 | 7169.155
5.939159 | 7181.252
5.943452 | 7193.43
5.947798 | 7205.647
5.952198 | 7217.825
5.956567 | 7229.991
5.960906 | 7242.166
5.965285 | 7254.248
5.969661 | 7266.331
5.974022 | 7278.383
5.978432 | 7290.441
5.982805 | 7302.543
5.987115 | 7314.657
5.991458 | 7326.782
5.995862 | 7338.882
6.000203 | 7350.981
6.004554 | 7363.088
6.008945 | 7375.371
6.013315 | 7387.765
6.017653 | 7400.181
6.022052 | 7412.484
6.026438 | 7424.821
6.030753 | 7437.207
6.035104 | 7449.626
6.039486 | 7462.03125
6.043832 | 7474.439
6.048195 | 7486.823
6.052592 | 7499.14
6.056953 | 7511.442
6.061303 | 7523.715
6.065703 | 7536.107
6.070106 | 7548.43
6.074407 | 7560.633
6.078743 | 7572.958
6.08314 | 7585.347
6.087502 | 7597.711
6.091842 | 7610.025
6.09623 | 7622.275
6.100602 | 7634.57
6.104936 | 7646.933
6.109329 | 7659.397
6.113704 | 7671.753
6.118026 | 7684.163
6.122385 | 7696.46875
6.126784 | 7708.767
6.13112 | 7721.14
6.135466 | 7733.6
6.139861 | 7746.061
6.144259 | 7758.382
6.148608 | 7770.566
6.153003 | 7782.676
6.157388 | 7794.939
6.161701 | 7807.16
6.166049 | 7819.384
6.170427 | 7831.487
6.174787 | 7843.587
6.179136 | 7855.707
6.183525 | 7867.868
6.187882 | 7880.073
6.192232 | 7892.311
6.196624 | 7904.484375
6.201023 | 7916.583
6.20532 | 7928.786
6.209663 | 7941
6.214056 | 7953.231
6.218428 | 7965.459
6.222771 | 7977.654
6.227156 | 7989.865
6.231528 | 8002.07
6.235886 | 8014.3
6.240292 | 8026.485
6.244668 | 8038.675
6.248985 | 8050.872
6.25333 | 8063.078125
6.257721 | 8075.353
6.262065 | 8087.54
6.266428 | 8099.752
6.270818 | 8111.937
6.275185 | 8124.158
6.279519 | 8136.444
6.283911 | 8148.765
6.288301 | 8161.124
6.292625 | 8173.503
6.296975 | 8185.88
6.30135 | 8198.298
6.305699 | 8210.819
6.310051 | 8223.353
6.314458 | 8235.89
6.318824 | 8248.44
6.323164 | 8260.9375
6.327553 | 8273.525
6.331967 | 8286.132
6.336268 | 8298.612
6.340614 | 8311.089
6.345008 | 8323.616
6.349367 | 8336.12
6.35371 | 8348.608
6.358092 | 8361.11
6.362469 | 8373.661
6.366816 | 8386.32
6.371209 | 8398.921875
6.375583 | 8411.54
6.379886 | 8424.285
6.384246 | 8437.112
6.388653 | 8449.877
6.392988 | 8462.66
6.397336 | 8475.426
6.401734 | 8488.25
6.406117 | 8500.954
6.410476 | 8513.563
6.414875 | 8526.1875
6.419258 | 8538.852
6.423569 | 8551.473
6.427911 | 8564.008
6.432298 | 8576.537
6.436659 | 8589.111
6.441013 | 8601.825
6.445402 | 8614.541
6.44975 | 8627.244
6.454089 | 8639.991
6.458481 | 8652.82
6.462894 | 8665.622
6.467189 | 8678.524
6.471532 | 8691.479
6.475913 | 8704.47
6.480283 | 8717.369
6.484635 | 8730.217
6.48903 | 8743.044
6.493401 | 8755.968
6.497754 | 8768.903
6.50215 | 8781.698
6.506538 | 8794.464
6.510847 | 8807.184
6.515202 | 8819.934
6.519594 | 8832.689
6.523934 | 8845.46
6.528288 | 8858.165
6.532684 | 8870.882
6.537061 | 8883.622
6.541399 | 8896.424
6.54578 | 8909.275
6.550161 | 8922.167
6.554483 | 8934.982
6.558838 | 8947.726
6.563219 | 8960.474
6.567578 | 8973.348
6.571923 | 8986.272
6.576317 | 8999.185
6.58069 | 9012.113
6.58503 | 9025.026
6.589427 | 9038.075
6.593821 | 9051.179
6.598119 | 9064.325
6.602463 | 9077.423
6.606864 | 9090.46875
6.611229 | 9103.456
6.615571 | 9116.403
6.619961 | 9129.415
6.624324 | 9142.441
6.628679 | 9155.35
6.633077 | 9168.153
6.637451 | 9180.919
6.641764 | 9193.785
6.646124 | 9206.742
6.650528 | 9219.759
6.654879 | 9232.694
6.659227 | 9245.681
6.663614 | 9258.697
6.667993 | 9271.636
6.672336 | 9284.591
6.676735 | 9297.513
6.681129 | 9310.378
6.685442 | 9323.136
6.68978 | 9335.924
6.694154 | 9348.638
6.698508 | 9361.33
6.702872 | 9373.936
6.707261 | 9386.489
6.711621 | 9399.12
6.715954 | 9411.776
6.720343 | 9424.514
6.724746 | 9437.227
6.729056 | 9449.872
6.733398 | 9462.539
6.737794 | 9475.278
6.742145 | 9488.07
6.746491 | 9500.896
6.750892 | 9513.638
6.755271 | 9526.364
6.759625 | 9539.105
6.764021 | 9551.709
6.768396 | 9564.318
6.772714 | 9576.999
6.77707 | 9589.568
6.781468 | 9602.132
6.785807 | 9614.681
6.790158 | 9627.185
6.794541 | 9639.69
6.798917 | 9652.179
6.803268 | 9664.677
6.807657 | 9677.228
6.812035 | 9689.813
6.816346 | 9702.353
6.820697 | 9714.828125
6.825079 | 9727.28125
6.829439 | 9739.798
6.833801 | 9752.322
6.838189 | 9764.82
6.842545 | 9777.165
6.846891 | 9789.388
6.8513 | 9801.576
6.855706 | 9813.652
6.86 | 9825.655
6.864327 | 9837.592
6.868726 | 9849.413
6.8731 | 9860.988
6.877437 | 9872.394
6.881805 | 9883.758
6.886179 | 9895.096
6.890538 | 9906.159
6.894934 | 9916.726
6.899319 | 9926.729
6.903639 | 9936.02
6.907993 | 9944.303
6.912391 | 9951.08
6.916731 | 9955.811
6.921087 | 9957.819
6.925487 | 9956.40625
6.929861 | 9950.643
6.934209 | 9939.445
6.938606 | 9922.229
6.943 | 9898.78125
6.947314 | 9869.035
6.951659 | 9833.755
6.956033 | 9793.696
6.96038 | 9750.099
6.964735 | 9704.507
6.969132 | 9658.093
6.973495 | 9612.45
6.97783 | 9569.386
6.982225 | 9529.972
6.986618 | 9494.776
6.990917 | 9464.195
6.99527 | 9438.039
6.999668 | 9416.324
7.004022 | 9398.678
7.008366 | 9384.29
7.012755 | 9372.685
7.017145 | 9363.331
7.021499 | 9355.932
7.0259 | 9350.244
7.030273 | 9346.072
7.034572 | 9343.336
7.038938 | 9341.807
7.056414 | 9343.537
7.060783 | 9345.615
7.065125 | 9348.151
7.069524 | 9351.15625
7.073905 | 9354.663
7.07822 | 9358.584
7.082558 | 9362.836
7.086937 | 9367.54
7.091302 | 9372.567
7.095663 | 9377.946
7.100056 | 9383.668
7.104418 | 9389.59375
7.108756 | 9395.646
7.113164 | 9401.777
7.117575 | 9407.91
7.121872 | 9413.973
7.126205 | 9419.95
7.130596 | 9425.582
7.134967 | 9430.978
7.139316 | 9436.068
7.143693 | 9440.841
7.148058 | 9445.499
7.152391 | 9450.082
7.156792 | 9454.455
7.161186 | 9458.643
7.165504 | 9462.664
7.16985 | 9466.725
7.174247 | 9470.927
7.17859 | 9475.139
7.182951 | 9479.309
7.187351 | 9483.521
7.191727 | 9487.611
7.196072 | 9491.663
7.200467 | 9495.796
7.204851 | 9499.904
7.209167 | 9504.082
7.21351 | 9508.158
7.217894 | 9512.09375
7.222246 | 9515.98
7.226598 | 9519.874
7.230998 | 9523.674
7.23536 | 9527.337
7.239699 | 9530.814
7.244093 | 9534.108
7.24849 | 9537.213
7.252785 | 9540.037
7.257129 | 9542.726
7.26153 | 9545.313
7.265896 | 9547.65625
7.270239 | 9549.765625
7.274626 | 9551.605
7.278997 | 9553.279
7.283355 | 9554.78
7.28777 | 9556.059
7.292143 | 9557.203125
7.300798 | 9558.262
7.309537 | 9556.778
7.313899 | 9554.967
7.318281 | 9552.415
7.322653 | 9549.039
7.326988 | 9544.804
7.331383 | 9539.847
7.33577 | 9534.217
7.340086 | 9528.267
7.344435 | 9522.202
7.348809 | 9516.353
7.353163 | 9510.928
7.357528 | 9506.134
7.361924 | 9502.182
7.366291 | 9499.135
7.370634 | 9496.873
7.37503 | 9495.087
7.379435 | 9493.556
7.383741 | 9491.931
7.388079 | 9490.161
7.392462 | 9487.869
7.396825 | 9484.68
7.401175 | 9480.316
7.405565 | 9474.771
7.409945 | 9467.979
7.414283 | 9460.106
7.418676 | 9450.821
7.423056 | 9439.421875
7.427374 | 9426.194
7.431732 | 9411.375
7.436129 | 9395.311
7.440459 | 9378.585
7.444802 | 9361.722
7.449196 | 9345.077
7.453588 | 9329.165
7.457936 | 9314.354
7.462321 | 9301.482
7.466703 | 9291.606
7.471025 | 9284.629
7.475375 | 9280.131
7.479773 | 9278.127
7.488467 | 9280.744
7.492851 | 9284.403
7.497218 | 9288.876
7.501567 | 9293.632
7.505969 | 9298.308
7.510368 | 9302.643
7.514657 | 9306.586
7.518992 | 9310.263
7.523395 | 9313.309
7.52776 | 9315.125
7.540866 | 9311.832
7.54522 | 9307.413
7.549627 | 9301.557
7.554012 | 9294.717
7.55832 | 9287.27
7.562667 | 9279.104
7.567069 | 9270.042
7.571397 | 9260.62
7.575753 | 9251.052
7.580152 | 9241.658
7.584523 | 9232.854
7.588856 | 9224.802
7.593239 | 9217.15625
7.597631 | 9209.608
7.601953 | 9202.127
7.606308 | 9195.025
7.610685 | 9188.975
7.615034 | 9184.037
7.619395 | 9180.15625
7.623793 | 9177.222
7.628161 | 9175.169
7.632503 | 9174.109375
7.6413 | 9175.566
7.645603 | 9177.692
7.649938 | 9180.468
7.654322 | 9183.554
7.658687 | 9186.415
7.663035 | 9188.519
7.667412 | 9189.747
7.684925 | 9187.23
7.689238 | 9184.784
7.693575 | 9181.518
7.697985 | 9177.435
7.702339 | 9173.274
7.706686 | 9169.78
7.711081 | 9167.204
7.715458 | 9165.498
7.724206 | 9164.46
7.732903 | 9166.851
7.737237 | 9169.577
7.741626 | 9173.396
7.745984 | 9178.056
7.750338 | 9183.355
7.754729 | 9189.096
7.759084 | 9194.927
7.763416 | 9200.741
7.767822 | 9206.443
7.772234 | 9212.008
7.776529 | 9217.283
7.780864 | 9222.136
7.785253 | 9226.442
7.789615 | 9229.93
7.793973 | 9232.486
7.798363 | 9234.269
7.802733 | 9235.597
7.820181 | 9233.673
7.824529 | 9230.675
7.828926 | 9226.751
7.833266 | 9222.202
7.83762 | 9216.929
7.842014 | 9210.64
7.846389 | 9203.08
7.85073 | 9194.227
7.855119 | 9184.273
7.859497 | 9173.708
7.863815 | 9162.841
7.868172 | 9152.07
7.872557 | 9141.927
7.876906 | 9132.587
7.88126 | 9124.479
7.885653 | 9117.923
7.890024 | 9113.217
7.89438 | 9110.701
7.903176 | 9112.399
7.907469 | 9115.988
7.911802 | 9121.325
7.916207 | 9127.771
7.920574 | 9135.116
7.924905 | 9143.039
7.929275 | 9151.227
7.933642 | 9159.498
7.937988 | 9167.649
7.942396 | 9175.463
7.946776 | 9183.055
7.951098 | 9190.396
7.955448 | 9197.017
7.959838 | 9202.776
7.964191 | 9207.696
7.968553 | 9212.038
7.972949 | 9216.095
7.977329 | 9219.887
7.981669 | 9223.41
7.986072 | 9226.775
7.990462 | 9229.85
7.994777 | 9232.878
7.999118 | 9236.273
8.003494 | 9240.197
8.007849 | 9244.488
8.012212 | 9249.001
8.016604 | 9253.627
8.020965 | 9258.392
8.025296 | 9263.286
8.029687 | 9268.243
8.034093 | 9273.204
8.038394 | 9278.12
8.042734 | 9282.948
8.047132 | 9287.521
8.051486 | 9291.78
8.055828 | 9295.727
8.06022 | 9299.396
8.064602 | 9302.926
8.068958 | 9306.436
8.073357 | 9309.897
8.077731 | 9313.385
8.082039 | 9316.804
8.086398 | 9320.137
8.0908 | 9323.476
8.095136 | 9326.892
8.099488 | 9330.267
8.103875 | 9333.573
8.108259 | 9336.717
8.112598 | 9339.541
8.116991 | 9342.024
8.12137 | 9344.187
8.125679 | 9346.211
8.130038 | 9348.085
8.134424 | 9349.814
8.138776 | 9351.572
8.143128 | 9353.489
8.147521 | 9355.417
8.151882 | 9357.358
8.156235 | 9359.467
8.160644 | 9361.865
8.165041 | 9364.465
8.169334 | 9367.034
8.173666 | 9369.582
8.178056 | 9372.2
8.182434 | 9374.628
8.186779 | 9376.647
8.191158 | 9378.358
8.195528 | 9379.881
8.199867 | 9381.209
8.204263 | 9382.271
8.212968 | 9384.142
8.22172 | 9386.026
8.226061 | 9387.075
8.230412 | 9388.396
8.234811 | 9390.052
8.239181 | 9391.811
8.243522 | 9393.544
8.247922 | 9395.302
8.252322 | 9397.138
8.256644 | 9398.77
8.260983 | 9400.379
8.265365 | 9401.899
8.269716 | 9403.3
8.274072 | 9404.603
8.278465 | 9405.69
8.287164 | 9407.525
8.295948 | 9408.72
8.322088 | 9407.687
8.330822 | 9405.432
8.335227 | 9403.973
8.339605 | 9402.296875
8.343911 | 9400.191
8.348261 | 9396.441
8.352668 | 9388.921875
8.357011 | 9376.637
8.361366 | 9358.999
8.365749 | 9335.457
8.370114 | 9306.65625
8.374457 | 9274.153
8.378862 | 9239.326
8.383243 | 9202.976
8.387557 | 9166.059
8.391902 | 9130.045
8.396286 | 9097.04
8.400648 | 9068.146
8.405002 | 9044.286
8.409396 | 9026.433
8.413755 | 9014.71
8.418096 | 9008.234375
8.422494 | 9006.137
8.426903 | 9008.037
8.431205 | 9013.565
8.435538 | 9022.571
8.439926 | 9035.079
8.444289 | 9050.973
8.448641 | 9069.981
8.45302 | 9091.866
8.457388 | 9115.856
8.46173 | 9141.265
8.466122 | 9167.437
8.470513 | 9193.873
8.474849 | 9220.223
8.479192 | 9246.384
8.48359 | 9272.242
8.487928 | 9297.735
8.492284 | 9322.96
8.496688 | 9347.71
8.501073 | 9371.901
8.505409 | 9395.55
8.509799 | 9418.78125
8.514186 | 9441.633
8.518501 | 9464.073
8.522842 | 9485.94
8.527222 | 9507.381
8.531579 | 9528.394
8.535927 | 9548.908
8.540314 | 9568.995
8.544675 | 9588.584
8.54902 | 9607.667
8.553419 | 9626.331
8.557817 | 9644.49
8.562109 | 9662.148
8.566454 | 9679.419
8.570857 | 9696.118
8.575219 | 9712.36
8.57957 | 9728.145
8.583954 | 9743.426
8.588329 | 9758.328125
8.592691 | 9772.842
8.597094 | 9786.788
8.601475 | 9800.286
8.605775 | 9813.412
8.610126 | 9826.08
8.614534 | 9838.405
8.618876 | 9850.33
8.623235 | 9861.9
8.627621 | 9873.202
8.631986 | 9884.175
8.63631 | 9894.712
8.640711 | 9904.992
8.645107 | 9915.088
8.649424 | 9924.951
8.65377 | 9934.679
8.658142 | 9944.112
8.662493 | 9953.332
8.666854 | 9962.365
8.671252 | 9971.191
8.675622 | 9979.776
8.679967 | 9988.29
8.684361 | 9996.648
8.688769 | 10004.77
8.693075 | 10012.68
8.697409 | 10020.4
8.701798 | 10028.08
8.706153 | 10035.61
8.7105 | 10042.96
8.714891 | 10050.13
8.719255 | 10057.26
8.723594 | 10064.3
8.727993 | 10071.16
8.732371 | 10077.87
8.736695 | 10084.5
8.741058 | 10091.06
8.745462 | 10097.56
8.749806 | 10104.02
8.754149 | 10110.37
8.758527 | 10116.75
8.762931 | 10122.99
8.767282 | 10129.18
8.771673 | 10135.44
8.776062 | 10141.81
8.780367 | 10148.12
8.784713 | 10154.33
8.789097 | 10160.45
8.793459 | 10166.6
8.797807 | 10172.83
8.802193 | 10178.97
8.806542 | 10185.05
8.81089 | 10191.04
8.815294 | 10197.03
8.819692 | 10203.04
8.823981 | 10209
8.828317 | 10214.91
8.832719 | 10220.77
8.837092 | 10226.57
8.841442 | 10232.27
8.845825 | 10238
8.850198 | 10243.7
8.854549 | 10249.44
8.858965 | 10254.98
8.86335 | 10260.39
8.867651 | 10265.9
8.871998 | 10271.47
8.87639 | 10277.01
8.880733 | 10282.48
8.885094 | 10287.86
8.889485 | 10293.3
8.893852 | 10298.92
8.898187 | 10304.51
8.902573 | 10310.1
8.906959 | 10315.65625
8.91128 | 10321.21
8.915637 | 10326.78
8.920014 | 10332.48
8.924361 | 10338.17
8.928717 | 10343.91
8.93312 | 10349.47
8.937491 | 10354.87
8.941833 | 10360.37
8.946227 | 10366.01
8.950629 | 10371.56
8.954936 | 10376.97
8.959278 | 10382.24
8.963673 | 10387.5
8.968031 | 10392.77
8.972374 | 10398.06
8.976766 | 10403.42
8.981134 | 10408.78
8.98549 | 10414.02
8.989874 | 10419.19
8.994245 | 10424.43
8.998556 | 10429.7
9.002912 | 10435.09
9.007325 | 10440.42
9.011659 | 10445.79
9.015998 | 10451.19
9.020391 | 10456.56
9.024769 | 10461.97
9.029125 | 10467.37
9.033533 | 10472.77
9.03792 | 10478.21
9.042239 | 10483.7
9.04657 | 10489.1
9.050955 | 10494.46
9.055324 | 10499.74
9.059679 | 10505.06
9.064066 | 10510.46
9.068421 | 10515.8
9.072753 | 10521.18
9.077156 | 10526.54
9.081562 | 10531.82
9.085856 | 10537.17
9.090198 | 10542.5
9.09459 | 10547.81
9.098951 | 10553.14
9.103307 | 10558.47
9.107701 | 10563.74
9.11207 | 10569.03
9.116417 | 10574.29
9.12082 | 10579.47
9.125202 | 10584.7
9.129518 | 10589.9
9.133867 | 10595.22
9.138265 | 10600.58
9.142592 | 10605.81
9.146945 | 10610.96
9.151343 | 10616.15
9.155722 | 10621.38
9.160062 | 10626.66
9.164448 | 10632
9.16882 | 10637.32
9.173146 | 10642.55
9.177499 | 10647.73
9.181882 | 10652.95
9.186234 | 10658.33
9.19059 | 10663.76
9.194986 | 10669.12
9.199357 | 10674.35
9.203709 | 10679.51
9.208098 | 10684.74
9.212487 | 10690.06
9.216782 | 10695.32
9.221136 | 10700.54
9.225542 | 10705.63
9.229898 | 10710.61
9.234237 | 10715.56
9.238621 | 10720.54
9.243001 | 10725.62
9.247354 | 10730.72
9.251751 | 10735.71
9.25612 | 10740.66
9.260436 | 10745.74
9.264783 | 10750.79
9.269185 | 10755.91
9.273546 | 10761.08
9.277895 | 10766.29
9.28228 | 10771.57
9.286651 | 10776.8125
9.290997 | 10781.95
9.295393 | 10787.09
9.299789 | 10792.29
9.304107 | 10797.44
9.308441 | 10802.64
9.312814 | 10807.79
9.317175 | 10812.93
9.321534 | 10818.02
9.325933 | 10822.98
9.33029 | 10827.94
9.334627 | 10832.98
9.339014 | 10838.1
9.343419 | 10843.09375
9.347729 | 10848
9.352069 | 10852.92
9.356462 | 10857.98
9.360814 | 10863
9.365158 | 10867.98
9.369555 | 10872.97
9.373942 | 10877.9
9.37829 | 10882.93
9.382689 | 10887.91
9.387067 | 10892.95
9.391376 | 10897.96
9.395732 | 10902.90625
9.400128 | 10907.74
9.404468 | 10912.7
9.408819 | 10917.67
9.413201 | 10922.67
9.417584 | 10927.66
9.421927 | 10932.52
9.426319 | 10937.36
9.430701 | 10942.21
9.435011 | 10947.13
9.439364 | 10952.08
9.443747 | 10957.03
9.448109 | 10961.88
9.452461 | 10966.75
9.45685 | 10971.6
9.461214 | 10976.49
9.465573 | 10981.47
9.469978 | 10986.46
9.474369 | 10991.4
9.478641 | 10996.33
9.482983 | 11001.24
9.487384 | 11006.19
9.491764 | 11011.15
9.496104 | 11016.06
9.500487 | 11021.03125
9.504853 | 11026.02
9.509207 | 11030.98
9.513605 | 11035.85
9.517989 | 11040.68
9.522302 | 11045.56
9.526656 | 11050.52
9.53105 | 11055.44
9.535394 | 11060.33
9.539752 | 11065.23
9.544145 | 11070.18
9.548514 | 11075.14
9.552865 | 11080.02
9.557269 | 11084.92
9.561662 | 11089.92
9.565981 | 11094.87
9.570324 | 11099.77
9.574699 | 11104.64
9.579051 | 11109.57
9.583403 | 11114.43
9.587801 | 11119.22
9.592161 | 11123.96875
9.596494 | 11128.79
9.600889 | 11133.74
9.605281 | 11138.6
9.609585 | 11143.4
9.613934 | 11148.19
9.618324 | 11153.12
9.622685 | 11158.08
9.627027 | 11163.04
9.631414 | 11167.91
9.635794 | 11172.8
9.640161 | 11177.6875
9.644563 | 11182.49
9.648934 | 11187.28
9.653233 | 11192.11
9.657599 | 11196.88
9.662002 | 11201.53
9.666341 | 11206.13
9.670687 | 11210.76
9.67507 | 11215.45
9.679452 | 11220.18
9.683797 | 11224.86
9.688191 | 11229.49
9.692569 | 11234.21875
9.696885 | 11238.95
9.701233 | 11243.61
9.705613 | 11248.31
9.709973 | 11253.07
9.714336 | 11257.93
9.718725 | 11262.74
9.723088 | 11267.37
9.727432 | 11271.96
9.731837 | 11276.68
9.736246 | 11281.38
9.740537 | 11286.16
9.744873 | 11291.05
9.749258 | 11295.81
9.753626 | 11300.49
9.757972 | 11305.08
9.762351 | 11309.74
9.766706 | 11314.65
9.771044 | 11319.64
9.775446 | 11324.46
9.779839 | 11329.17
9.784159 | 11333.73
9.788504 | 11338.28
9.79289 | 11343.07
9.797252 | 11347.9
9.801626 | 11352.54
9.806018 | 11356.97
9.810397 | 11361.24
9.81474 | 11365.52
9.819143 | 11370.02
9.823522 | 11374.59
9.82784 | 11379.1
9.832189 | 11383.47
9.836567 | 11387.71
9.84092 | 11391.98
9.845273 | 11396.46
9.849672 | 11401.04
9.854044 | 11405.65
9.85838 | 11410.2
9.862763 | 11414.74
9.86715 | 11419.29
9.871449 | 11423.97
9.875793 | 11428.68
9.880195 | 11433.38
9.884556 | 11438.01
9.888898 | 11442.6
9.893287 | 11447.26
9.897654 | 11451.89
9.902022 | 11456.47
9.906428 | 11460.85
9.910803 | 11465.26
9.915113 | 11469.68
9.919458 | 11474.12
9.923858 | 11478.48
9.928204 | 11482.82
9.932561 | 11487.1875
9.93695 | 11491.56
9.941319 | 11495.95
9.945654 | 11500.29
9.950052 | 11504.67
9.954439 | 11509.04
9.958764 | 11513.43
9.963104 | 11517.81
9.967477 | 11522.22
9.971828 | 11526.65
9.976191 | 11531.12
9.980597 | 11535.62
9.984956 | 11540.14
9.989298 | 11544.73
9.993686 | 11549.35
9.998098 | 11553.94
10.0024 | 11558.42
10.00673 | 11563
10.01113 | 11567.7
10.01549 | 11572.3
10.01983 | 11576.79
10.02422 | 11581.21
10.0286 | 11585.69
10.03294 | 11590.2
10.03733 | 11594.64
10.04172 | 11599.05
10.04604 | 11603.52
10.0504 | 11607.96
10.05479 | 11612.39
10.05913 | 11616.84
10.06348 | 11621.32
10.06786 | 11625.81
10.07226 | 11630.21
10.07661 | 11634.58
10.081 | 11639.03
10.08537 | 11643.55
10.08969 | 11648.06
10.09404 | 11652.44
10.09843 | 11656.71
10.10279 | 11661.1
10.10714 | 11665.58
10.11152 | 11670.07
10.11588 | 11674.54
10.12023 | 11678.99
10.12462 | 11683.4
10.12902 | 11687.78
10.13331 | 11692.16
10.13765 | 11696.61
10.14205 | 11701.13
10.14642 | 11705.57
10.15077 | 11709.92
10.15516 | 11714.28
10.15953 | 11718.64
10.16389 | 11722.98
10.16829 | 11727.25
10.17268 | 11731.5
10.17699 | 11735.8125
10.18133 | 11740.14
10.18572 | 11744.36
10.19006 | 11748.48
10.19443 | 11752.61
10.19882 | 11756.71
10.20319 | 11760.93
10.20753 | 11765.15
10.21191 | 11769.36
10.21629 | 11773.52
10.22062 | 11777.66
10.22498 | 11781.8
10.22935 | 11786.04
10.2337 | 11790.39
10.23805 | 11794.69
10.24245 | 11798.95
10.24682 | 11803.1
10.25116 | 11807.34
10.25556 | 11811.78
10.25995 | 11816.28125
10.26425 | 11820.61
10.26859 | 11824.88
10.27298 | 11829.18
10.27735 | 11833.49
10.2817 | 11837.85
10.28608 | 11842.18
10.29046 | 11846.45
10.29482 | 11850.66
10.29922 | 11854.73
10.30359 | 11858.77
10.30791 | 11862.88
10.31226 | 11867.02
10.31665 | 11871.04
10.32101 | 11875.08
10.32536 | 11879.17
10.32975 | 11883.29
10.33412 | 11887.44
10.33848 | 11891.59
10.34288 | 11895.71
10.34726 | 11899.99
10.35157 | 11904.24
10.35591 | 11908.51
10.36028 | 11912.83
10.36465 | 11917.08
10.369 | 11921.27
10.37339 | 11925.54
10.37774 | 11929.85
10.38208 | 11934.13
10.38648 | 11938.4
10.39089 | 11942.44
10.39518 | 11946.63
10.39953 | 11950.81
10.40391 | 11955.01
10.40828 | 11959.17
10.41264 | 11963.29
10.41703 | 11967.29
10.4214 | 11971.29
10.42575 | 11975.34
10.43015 | 11979.34
10.43454 | 11983.38
10.43886 | 11987.33
10.4432 | 11991.33
10.4476 | 11995.24
10.45193 | 11999.19
10.45629 | 12003.08
10.46068 | 12007.08
10.46505 | 12011.18
10.46939 | 12015.23
10.47378 | 12019.38
10.47815 | 12023.58
10.48248 | 12027.81
10.48683 | 12031.98
10.49122 | 12036.18
10.49557 | 12040.46
10.49992 | 12044.85
10.50431 | 12049.14
10.50869 | 12053.31
10.51304 | 12057.49
10.51744 | 12061.7
10.52184 | 12065.88
10.52613 | 12069.98
10.53047 | 12074.15
10.53487 | 12078.3
10.53924 | 12082.4375
10.54357 | 12086.52
10.54794 | 12090.67
10.55231 | 12094.8125
10.55667 | 12098.93
10.56107 | 12102.95
10.56544 | 12106.99
10.56977 | 12111.16
10.57411 | 12115.18
10.5785 | 12119.22
10.58286 | 12123.17
10.58722 | 12127.24
10.59161 | 12131.34
10.59599 | 12135.38
10.60032 | 12139.46
10.60473 | 12143.55
10.60913 | 12147.63
10.61344 | 12151.67
10.61778 | 12155.82
10.62216 | 12159.92
10.62652 | 12164.01
10.63088 | 12168.07
10.63526 | 12172.07
10.63962 | 12176.19
10.64396 | 12180.31
10.64835 | 12184.46
10.65275 | 12188.52
10.65706 | 12192.53
10.6614 | 12196.52
10.6658 | 12200.56
10.67015 | 12204.66
10.6745 | 12208.69
10.67889 | 12212.61
10.68327 | 12216.46
10.68763 | 12220.36
10.69203 | 12224.2
10.6964 | 12228.07
10.70071 | 12231.96
10.70506 | 12235.76
10.70947 | 12239.57
10.7138 | 12243.42
10.71815 | 12247.21
10.72254 | 12251.125
10.72692 | 12255.07
10.73126 | 12258.95
10.73565 | 12262.86
10.74003 | 12266.86
10.74434 | 12270.85
10.7487 | 12274.89
10.75308 | 12278.88
10.75744 | 12282.85
10.76179 | 12286.89
10.76618 | 12290.84
10.77054 | 12294.72
10.7749 | 12298.66
10.77931 | 12302.59
10.78371 | 12306.45
10.788 | 12310.27
10.79233 | 12314.04
10.79673 | 12317.89
10.8011 | 12321.69
10.80545 | 12325.51
10.80982 | 12329.39
10.8142 | 12333.29
10.81854 | 12337.08
10.82294 | 12340.87
10.82732 | 12344.77
10.83164 | 12348.79
10.83598 | 12352.84375
10.84037 | 12356.8
10.84472 | 12360.75
10.84908 | 12364.7
10.85347 | 12368.68
10.85785 | 12372.77
10.86219 | 12376.86
10.86658 | 12380.88
10.87098 | 12384.90625
10.87531 | 12388.79
10.87965 | 12392.65625
10.88402 | 12396.63
10.88838 | 12400.57
10.89273 | 12404.49
10.89713 | 12408.38
10.9015 | 12412.12
10.90583 | 12415.96
10.91022 | 12419.83
10.91461 | 12423.57
10.91892 | 12427.37
10.92327 | 12431.15
10.92767 | 12435
10.93202 | 12438.83
10.93637 | 12442.63
10.94075 | 12446.33
10.94514 | 12450.14
10.9495 | 12453.96
10.9539 | 12457.76
10.95827 | 12461.54
10.96258 | 12465.26
10.96692 | 12469.03
10.97132 | 12472.7
10.97566 | 12476.48
10.98003 | 12480.29
10.9844 | 12484.15
10.98877 | 12487.9
10.99312 | 12491.58
10.99752 | 12495.26
11.0019 | 12499.08
11.00622 | 12502.98
11.01056 | 12506.8
11.01495 | 12510.56
11.01931 | 12514.24
11.02367 | 12517.99
11.02805 | 12521.75
11.03242 | 12525.51
11.03676 | 12529.23
11.04117 | 12532.92
11.04558 | 12536.54
11.04987 | 12540.2
11.0542 | 12543.92
11.05858 | 12547.7
11.06295 | 12551.42
11.06731 | 12554.98
11.07168 | 12558.62
11.07606 | 12562.41
11.0804 | 12566.29
11.08478 | 12570.13
11.08917 | 12573.97
11.09351 | 12577.74
11.09786 | 12581.57
11.10226 | 12585.42
11.10659 | 12589.32
11.11094 | 12593.26
11.11535 | 12597.11
11.11973 | 12600.88
11.12407 | 12604.66
11.12846 | 12608.55
11.13285 | 12612.4
11.13717 | 12616.17
11.14152 | 12619.8
11.1459 | 12623.47
11.15025 | 12627.23
11.1546 | 12630.99
11.15899 | 12634.69
11.16335 | 12638.31
11.1677 | 12641.89
11.1721 | 12645.5
11.17649 | 12649.16
11.18079 | 12652.83
11.18512 | 12656.53125
11.18953 | 12660.19
11.19389 | 12663.79
11.19824 | 12667.41
11.20262 | 12671.08
11.20699 | 12674.79
11.21135 | 12678.48
11.21576 | 12682.04
11.22014 | 12685.58
11.22445 | 12689.18
11.22879 | 12692.81
11.23319 | 12696.37
11.23754 | 12699.85
11.24189 | 12703.32
11.24627 | 12706.82
11.25065 | 12710.31
11.25499 | 12713.83
11.25938 | 12717.37
11.26377 | 12720.96875
11.26809 | 12724.59
11.27243 | 12728.17
11.27681 | 12731.69
11.28117 | 12735.27
11.28553 | 12738.91
11.28993 | 12742.56
11.29429 | 12746.2
11.29863 | 12749.86
11.30302 | 12753.51
11.30744 | 12757.04
11.31174 | 12760.49
11.31608 | 12764.1
11.32047 | 12767.85
11.32482 | 12771.57
11.32916 | 12775.15
11.33355 | 12778.64
11.33792 | 12782.24
11.34226 | 12785.9
11.34666 | 12789.53
11.35102 | 12793.13
11.35536 | 12796.78
11.35972 | 12800.28
11.36412 | 12803.8
11.36846 | 12807.32
11.37281 | 12810.92
11.37721 | 12814.58
11.3816 | 12818.13
11.38595 | 12821.62
11.39035 | 12825.17
11.39473 | 12828.75
11.39904 | 12832.26
11.40338 | 12835.77
11.40777 | 12839.21
11.41213 | 12842.72
11.41647 | 12846.24
11.42085 | 12849.72
11.42521 | 12853.14
11.42955 | 12856.5
11.43396 | 12859.9
11.43835 | 12863.49
11.44265 | 12867.1
11.44698 | 12870.67
11.45138 | 12874.19
11.45575 | 12877.61
11.46011 | 12881.12
11.4645 | 12884.73
11.46886 | 12888.42
11.47322 | 12892.03
11.47762 | 12895.55
11.482 | 12898.87
11.48631 | 12902.25
11.49066 | 12905.76
11.49505 | 12909.32
11.4994 | 12912.84
11.50376 | 12916.2
11.50815 | 12919.47
11.51252 | 12922.81
11.51685 | 12926.23
11.52124 | 12929.66
11.52564 | 12933.11
11.52997 | 12936.49
11.53431 | 12939.83
11.53868 | 12943.2
11.54303 | 12946.65
11.54739 | 12950.15
11.55178 | 12953.7
11.55616 | 12957.12
11.5605 | 12960.58
11.5649 | 12964.1
11.56929 | 12967.62
11.57359 | 12971.1
11.57794 | 12974.54
11.58233 | 12977.97
11.5867 | 12981.41
11.59104 | 12984.8
11.59542 | 12988.08
11.5998 | 12991.46
11.60415 | 12994.86
11.60854 | 12998.19
11.61291 | 13001.51
11.61723 | 13004.875
11.62158 | 13008.29
11.62599 | 13011.69
11.63033 | 13015.06
11.63467 | 13018.4
11.63906 | 13021.83
11.64345 | 13025.24
11.6478 | 13028.55
11.65221 | 13031.89
11.65659 | 13035.36
11.6609 | 13038.84
11.66524 | 13042.21
11.66962 | 13045.52
11.67398 | 13048.83
11.67834 | 13052.24
11.68273 | 13055.65
11.68708 | 13059.03
11.69141 | 13062.43
11.69582 | 13065.89
11.70022 | 13069.23
11.70452 | 13072.59375
11.70887 | 13075.97
11.71324 | 13079.34
11.71761 | 13082.74
11.72197 | 13086.05
11.72636 | 13089.36
11.73073 | 13092.71
11.73508 | 13096.01
11.73948 | 13099.17
11.74387 | 13102.3
11.74819 | 13105.41
11.75254 | 13108.57
11.75693 | 13111.77
11.76126 | 13114.9
11.76562 | 13117.95
11.77001 | 13121
11.77439 | 13124.06
11.77874 | 13127.18
11.78312 | 13130.4
11.7875 | 13133.62
11.79181 | 13136.84
11.79617 | 13140.09
11.80055 | 13143.36
11.8049 | 13146.6875
11.80925 | 13150.19
11.81364 | 13153.62
11.81801 | 13156.92
11.82236 | 13160.23
11.82675 | 13163.65
11.83115 | 13167.13
11.83545 | 13170.56
11.83979 | 13173.89
11.8442 | 13177.17
11.84856 | 13180.46
11.8529 | 13183.74
11.85728 | 13187.05
11.86166 | 13190.38
11.86602 | 13193.69
11.87042 | 13196.81
11.87478 | 13200
11.87911 | 13203.23
11.88346 | 13206.46
11.88786 | 13209.74
11.89221 | 13212.97
11.89657 | 13216.15
11.90095 | 13219.45
11.90532 | 13222.78
11.90967 | 13226.01
11.91406 | 13229.29
11.91846 | 13232.49
11.92277 | 13235.75
11.92711 | 13239.09
11.93148 | 13242.35
11.93584 | 13245.59375
11.94019 | 13248.88
11.94459 | 13252.08
11.94895 | 13255.32
11.95329 | 13258.65
11.95767 | 13261.99
11.96208 | 13265.29
11.96639 | 13268.42
11.97073 | 13271.55
11.97512 | 13274.79
11.97948 | 13278.07
11.98383 | 13281.29
11.98823 | 13284.42
11.99261 | 13287.49
11.99695 | 13290.56
12.00135 | 13293.67
12.00573 | 13296.74
12.01005 | 13299.92
12.0144 | 13303.03
12.0188 | 13306.09
12.02314 | 13309.12
12.02749 | 13312.14
12.03187 | 13315.24
12.03625 | 13318.31
12.0406 | 13321.34
12.04499 | 13324.46
12.04937 | 13327.65
12.05367 | 13330.87
12.05802 | 13334.07
12.06241 | 13337.24
12.06677 | 13340.44
12.07112 | 13343.69
12.07551 | 13346.92
12.07988 | 13350.17
12.08424 | 13353.41
12.08864 | 13356.51
12.09303 | 13359.61
12.09731 | 13362.73
12.10164 | 13365.91
12.10605 | 13369.1
12.11043 | 13372.21
12.11476 | 13375.23
12.11915 | 13378.21
12.12353 | 13381.25
12.12788 | 13384.28
12.13228 | 13387.33
12.13666 | 13390.24
12.14097 | 13393.18
12.14532 | 13396.12
12.14972 | 13399
12.15406 | 13401.91
12.15842 | 13404.87
12.16281 | 13407.96
12.16718 | 13411.12
12.17153 | 13414.26
12.17593 | 13417.37
12.18033 | 13420.52
12.18465 | 13423.6
12.18899 | 13426.73
12.19337 | 13429.96
12.19771 | 13433.16
12.20206 | 13436.31
12.20646 | 13439.26
12.21082 | 13442.19
12.21515 | 13445.21
12.21955 | 13448.3
12.22395 | 13451.43
12.22825 | 13454.46
12.2326 | 13457.42
12.23699 | 13460.36
12.24135 | 13463.38
12.2457 | 13466.35
12.25008 | 13469.33
12.25447 | 13472.22
12.25883 | 13475.11
12.26323 | 13477.98
12.26761 | 13480.8
12.2719 | 13483.7
12.27627 | 13486.56
12.28066 | 13489.42
12.28501 | 13492.22
12.28936 | 13495.14
12.29374 | 13498.13
12.29811 | 13501.13
12.30245 | 13504.12
12.30685 | 13507.05
12.31123 | 13510.12
12.31555 | 13513.2
12.31989 | 13516.26
12.32427 | 13519.31
12.32864 | 13522.36
12.333 | 13525.4
12.33738 | 13528.49
12.34175 | 13531.53
12.3461 | 13534.47
12.3505 | 13537.42
12.35491 | 13540.29
12.35921 | 13543.13
12.36354 | 13546.1
12.36793 | 13548.99
12.3723 | 13551.88
12.37665 | 13554.66
12.38103 | 13557.49
12.3854 | 13560.49
12.38974 | 13563.49
12.39413 | 13566.44
12.39852 | 13569.33
12.40284 | 13572.2
12.40717 | 13575.16
12.41156 | 13578.3
12.4159 | 13581.37
12.42026 | 13584.44
12.42467 | 13587.39
12.42906 | 13590.27
12.4334 | 13593.27
12.43779 | 13596.33
12.44217 | 13599.48
12.4465 | 13602.59
12.45086 | 13605.49
12.45523 | 13608.3
12.45958 | 13611.21
12.46393 | 13614.2
12.46833 | 13617.21
12.47269 | 13620.1
12.47704 | 13622.89
12.48143 | 13625.71
12.48582 | 13628.51
12.49011 | 13631.35
12.49447 | 13634.3
12.49886 | 13637.12
12.50323 | 13639.94
12.50757 | 13642.82
12.51195 | 13645.62
12.51632 | 13648.45
12.52069 | 13651.29
12.52509 | 13654.09
12.52947 | 13656.89
12.53378 | 13659.71
12.53812 | 13662.47
12.54252 | 13665.34375
12.54686 | 13668.11
12.55123 | 13670.8125
12.55561 | 13673.6
12.55998 | 13676.53
12.56431 | 13679.41
12.56872 | 13682.25
12.5731 | 13685.04
12.57742 | 13687.87
12.58177 | 13690.67
12.58614 | 13693.45
12.5905 | 13696.3
12.59486 | 13699.16
12.59926 | 13702
12.60361 | 13704.76
12.60796 | 13707.54
12.61236 | 13710.38
12.61677 | 13713.18
12.62107 | 13715.89
12.6254 | 13718.65
12.62979 | 13721.42
12.63417 | 13724.16
12.6385 | 13726.81
12.64289 | 13729.4375
12.64727 | 13732.2
12.65162 | 13735.06
12.65601 | 13737.77
12.66038 | 13740.51
12.66471 | 13743.37
12.66906 | 13746.17
12.67346 | 13748.97
12.6778 | 13751.82
12.68215 | 13754.68
12.68653 | 13757.61
12.69092 | 13760.39
12.69527 | 13763.06
12.69966 | 13765.85
12.70404 | 13768.66
12.70836 | 13771.37
12.71271 | 13774.07
12.7171 | 13776.74
12.72145 | 13779.45
12.7258 | 13782.24
12.73018 | 13784.88
12.73455 | 13787.48
12.73889 | 13790.14
12.74329 | 13792.81
12.7477 | 13795.53
12.75199 | 13798.25
12.75632 | 13800.94
12.76072 | 13803.64
12.76509 | 13806.34
12.76944 | 13809.04
12.77383 | 13811.83
12.77819 | 13814.61
12.78254 | 13817.29
12.78695 | 13819.94
12.79134 | 13822.49
12.79565 | 13825.12
12.8 | 13827.85
12.80439 | 13830.51
12.80873 | 13833.06
12.81309 | 13835.48
12.81748 | 13837.97
12.82185 | 13840.57
12.82619 | 13843.26
12.83058 | 13845.92
12.83497 | 13848.57
12.83929 | 13851.18
12.84364 | 13853.79
12.84801 | 13856.48
12.85236 | 13859.25
12.85672 | 13862.09
12.86113 | 13864.86
12.8655 | 13867.57
12.86984 | 13870.29
12.87423 | 13873.08
12.87863 | 13875.89
12.88293 | 13878.61
12.88727 | 13881.26
12.89165 | 13884
12.89601 | 13886.79
12.90036 | 13889.52
12.90473 | 13892.15
12.90912 | 13894.77
12.91347 | 13897.42
12.91787 | 13900.04
12.92225 | 13902.68
12.92657 | 13905.43
12.93091 | 13908.14
12.93533 | 13910.71
12.93967 | 13913.25
12.94402 | 13915.88
12.94841 | 13918.63
12.95279 | 13921.34
12.95715 | 13923.91
12.96155 | 13926.5
12.96593 | 13929.21
12.97024 | 13931.86
12.97457 | 13934.49
12.97895 | 13937.12
12.98331 | 13939.65
12.98768 | 13942.19
12.99206 | 13944.6875
12.99641 | 13947.24
13.00075 | 13949.89
13.00516 | 13952.48
13.00956 | 13954.98
13.01386 | 13957.52
13.01819 | 13960.17
13.02258 | 13962.89
13.02694 | 13965.63
13.0313 | 13968.21
13.03569 | 13970.8125
13.04007 | 13973.42
13.04442 | 13975.98
13.04881 | 13978.55
13.0532 | 13981
13.05752 | 13983.38
13.06187 | 13985.74
13.06626 | 13988.08
13.07059 | 13990.42
13.07495 | 13992.82
13.07935 | 13995.17
13.08372 | 13997.52
13.08806 | 13999.89
13.09245 | 14002.25
13.09683 | 14004.7
13.10115 | 14007.17
13.10551 | 14009.63
13.10989 | 14012.07
13.11424 | 14014.56
13.11859 | 14017.09
13.12298 | 14019.6
13.12735 | 14022.1
13.13171 | 14024.6
13.13611 | 14027.24
13.1405 | 14029.84
13.1448 | 14032.44
13.14913 | 14034.99
13.15353 | 14037.53
13.1579 | 14040.12
13.16224 | 14042.65
13.16662 | 14045.22
13.17098 | 14047.8
13.17534 | 14050.35
13.17974 | 14052.75
13.18409 | 14055.23
13.18841 | 14057.72
13.19277 | 14060.18
13.19717 | 14062.625
13.20153 | 14065.05
13.20588 | 14067.49
13.21028 | 14069.93
13.21465 | 14072.29
13.219 | 14074.62
13.22341 | 14076.95
13.2278 | 14079.21875
13.23211 | 14081.6
13.23645 | 14083.93
13.24083 | 14086.25
13.24518 | 14088.51
13.24954 | 14090.77
13.25393 | 14093.15
13.25828 | 14095.6
13.26263 | 14098.07
13.26701 | 14100.51
13.27142 | 14103.03
13.27572 | 14105.44
13.28006 | 14107.96
13.28445 | 14110.58
13.2888 | 14113.13
13.29316 | 14115.65
13.29755 | 14117.99
13.30193 | 14120.35
13.30628 | 14122.8
13.31068 | 14125.29
13.31506 | 14127.64
13.31937 | 14129.98
13.32374 | 14132.25
13.32813 | 14134.45
13.33247 | 14136.72
13.33682 | 14139.01
13.34121 | 14141.36
13.34559 | 14143.6
13.34993 | 14145.76
13.35432 | 14148
13.3587 | 14150.35
13.363 | 14152.69
13.36737 | 14155.02
13.37175 | 14157.33
13.3761 | 14159.71
13.38046 | 14162.18
13.38485 | 14164.61
13.38921 | 14167.06
13.39356 | 14169.51
13.39797 | 14171.96
13.40236 | 14174.43
13.40666 | 14176.9375
13.41099 | 14179.42
13.41539 | 14181.90625
13.41977 | 14184.26
13.42411 | 14186.55
13.42849 | 14188.97
13.43286 | 14191.49
13.43721 | 14193.92
13.44162 | 14196.26
13.446 | 14198.53
13.45031 | 14200.79
13.45465 | 14203.16
13.45904 | 14205.49
13.46339 | 14207.9
13.46775 | 14210.28
13.47214 | 14212.62
13.47651 | 14214.92
13.48085 | 14217.3
13.48525 | 14219.61
13.48966 | 14221.93
13.49398 | 14224.32
13.49832 | 14226.64
13.50269 | 14229.03
13.50704 | 14231.35
13.5114 | 14233.7
13.51579 | 14236.01
13.52016 | 14238.28
13.52449 | 14240.64
13.52889 | 14243.07
13.53327 | 14245.46
13.53758 | 14247.8
13.54193 | 14250.11
13.54633 | 14252.39
13.55068 | 14254.71
13.55503 | 14257
13.55942 | 14259.26
13.56381 | 14261.49
13.56817 | 14263.63
13.57256 | 14265.75
13.57693 | 14267.87
13.58124 | 14269.96
13.58559 | 14272.05
13.59 | 14274.07
13.59434 | 14276.11
13.59869 | 14278.17
13.60308 | 14280.21
13.60745 | 14282.25
13.61179 | 14284.3125
13.61619 | 14286.46
13.62057 | 14288.7
13.62489 | 14290.95
13.62923 | 14293.22
13.63361 | 14295.53125
13.63796 | 14297.82
13.64232 | 14300.16
13.64672 | 14302.59
13.65108 | 14304.95
13.65542 | 14307.27
13.65983 | 14309.57
13.66424 | 14311.76
13.66853 | 14313.95
13.67286 | 14316.17
13.67725 | 14318.42
13.68162 | 14320.64
13.68598 | 14322.75
13.69036 | 14324.83
13.69473 | 14327.01
13.69907 | 14329.22
13.70346 | 14331.32
13.70785 | 14333.41
13.71218 | 14335.55
13.71654 | 14337.76
13.72093 | 14339.97
13.72525 | 14342.14
13.72961 | 14344.24
13.73402 | 14346.4
13.7384 | 14348.59
13.74274 | 14350.77
13.74713 | 14353.04
13.75151 | 14355.27
13.75582 | 14357.45
13.76018 | 14359.51
13.76456 | 14361.64
13.76891 | 14363.86
13.77326 | 14366.19
13.77764 | 14368.4
13.78201 | 14370.5
13.78636 | 14372.66
13.79075 | 14374.9
13.79514 | 14377.24
13.79944 | 14379.48
13.80378 | 14381.71
13.8082 | 14383.86
13.81256 | 14385.96
13.8169 | 14388.1
13.82129 | 14390.22
13.82566 | 14392.35
13.83002 | 14394.39
13.83443 | 14396.31
13.83881 | 14398.24
13.84312 | 14400.25
13.84745 | 14402.26
13.85186 | 14404.25
13.85621 | 14406.21
13.86056 | 14408.18
13.86494 | 14410.26
13.86931 | 14412.37
13.87364 | 14414.47
13.87804 | 14416.56
13.88243 | 14418.63
13.88675 | 14420.84
13.8911 | 14423.09
13.89547 | 14425.31
13.89982 | 14427.53
13.90419 | 14429.72
13.90859 | 14431.88
13.91295 | 14434.13
13.91729 | 14436.41
13.92169 | 14438.7
13.92611 | 14440.92
13.93041 | 14443.01
13.93475 | 14445.05
13.93914 | 14447.25
13.94349 | 14449.38
13.94784 | 14451.44
13.95223 | 14453.4
13.9566 | 14455.36
13.96094 | 14457.35
13.96533 | 14459.38
13.96969 | 14461.43
13.97403 | 14463.45
13.97839 | 14465.47
13.98279 | 14467.5
13.98712 | 14469.59
13.99147 | 14471.73
13.99586 | 14473.99
14.00026 | 14476.14
14.00461 | 14478.26
14.009 | 14480.38
14.01338 | 14482.53
14.01769 | 14484.68
14.02204 | 14486.78
14.02642 | 14488.76
14.03078 | 14490.77
14.03513 | 14492.83
14.03951 | 14494.79
14.04387 | 14496.74
14.04823 | 14498.65625
14.05263 | 14500.58
14.05702 | 14502.52
14.06132 | 14504.5
14.06566 | 14506.49
14.07005 | 14508.53
14.07443 | 14510.54
14.07877 | 14512.5
14.08316 | 14514.43
14.08753 | 14516.39
14.09188 | 14518.34
14.09629 | 14520.22
14.10068 | 14522.03
14.10499 | 14523.92
14.10933 | 14525.81
14.11372 | 14527.62
14.11806 | 14529.41
14.12242 | 14531.17
14.12681 | 14533.08
14.13119 | 14535
14.13552 | 14536.99
14.13991 | 14538.97
14.1443 | 14541.02
14.14861 | 14542.99
14.15297 | 14545.01
14.15734 | 14547.05
14.16169 | 14549.1
14.16605 | 14551.2
14.17046 | 14553.17
14.17483 | 14555.11
14.17916 | 14557.05
14.18356 | 14559.02
14.18796 | 14560.88
14.19227 | 14562.7
14.19662 | 14564.5
14.201 | 14566.35
14.20536 | 14568.21
14.2097 | 14570.04
14.21409 | 14571.82
14.21847 | 14573.67
14.22282 | 14575.56
14.22721 | 14577.56
14.23158 | 14579.58
14.23589 | 14581.67
14.24024 | 14583.73
14.24464 | 14585.74
14.24898 | 14587.82
14.25332 | 14589.99
14.25772 | 14592.26
14.2621 | 14594.42
14.26646 | 14596.46
14.27086 | 14598.4
14.27525 | 14600.47
14.27956 | 14602.55
14.2839 | 14604.55
14.28829 | 14606.54
14.29266 | 14608.43
14.29702 | 14610.34
14.3014 | 14612.21
14.30575 | 14614.08
14.31009 | 14615.98
14.31449 | 14617.88
14.3189 | 14619.67
14.32319 | 14621.45
14.32753 | 14623.35
14.33192 | 14625.25
14.33628 | 14627.15
14.34063 | 14628.95
14.34503 | 14630.76
14.3494 | 14632.65
14.35375 | 14634.59
14.35814 | 14636.45
14.36252 | 14638.24
14.36685 | 14640.01
14.3712 | 14641.85
14.37559 | 14643.72
14.37993 | 14645.56
14.38427 | 14647.42
14.38867 | 14649.22
14.39305 | 14650.97
14.39739 | 14652.72
14.40178 | 14654.6
14.40615 | 14656.53
14.41048 | 14658.48
14.41484 | 14660.28
14.41922 | 14662.1
14.42358 | 14663.95
14.42792 | 14665.88
14.43232 | 14667.79
14.43669 | 14669.69
14.44104 | 14671.5
14.44543 | 14673.34
14.44982 | 14675.21
14.45411 | 14677.01
14.45846 | 14678.86
14.46288 | 14680.64
14.46723 | 14682.44
14.47156 | 14684.26
14.47594 | 14686.0625
14.48032 | 14687.97
14.48468 | 14689.875
14.48908 | 14691.69
14.49345 | 14693.49
14.49777 | 14695.38
14.50211 | 14697.28
14.50652 | 14699.23
14.51087 | 14701.11
14.51522 | 14702.93
14.51961 | 14704.83
14.52398 | 14706.69
14.52833 | 14708.54
14.53273 | 14710.37
14.53712 | 14712.14
14.54144 | 14713.98
14.54578 | 14715.7
14.55015 | 14717.39
14.55451 | 14719.09
14.55887 | 14720.76
14.56326 | 14722.42
14.56762 | 14724.05
14.57195 | 14725.71
14.57635 | 14727.42
14.58075 | 14729.12
14.58506 | 14730.73
14.5894 | 14732.48
14.59379 | 14734.21
14.59815 | 14735.96
14.60249 | 14737.69
14.60688 | 14739.44
14.61127 | 14741.21
14.61562 | 14743.01
14.62001 | 14744.76
14.62439 | 14746.5
14.62871 | 14748.25
14.63306 | 14749.92
14.63746 | 14751.65625
14.6418 | 14753.43
14.64615 | 14755.16
14.65054 | 14756.84375
14.65492 | 14758.51
14.65927 | 14760.13
14.66366 | 14761.82
14.66803 | 14763.58
14.67234 | 14765.27
14.6767 | 14766.95
14.68109 | 14768.56
14.68545 | 14770.21
14.6898 | 14771.96
14.69418 | 14773.69
14.69854 | 14775.33
14.7029 | 14776.94
14.70731 | 14778.66
14.71171 | 14780.39
14.716 | 14782.13
14.72032 | 14783.88
14.72473 | 14785.63
14.72909 | 14787.34
14.73343 | 14789.03
14.7378 | 14790.83
14.74217 | 14792.79
14.74652 | 14794.73
14.75093 | 14796.43
14.75531 | 14798.07
14.75962 | 14799.9
14.76398 | 14801.83
14.76838 | 14803.75
14.77272 | 14805.59
14.77709 | 14807.41
14.78148 | 14809.19
14.78585 | 14810.85
14.7902 | 14812.52
14.7946 | 14814.31
14.799 | 14816.05
14.80332 | 14817.66
14.80766 | 14819.21
14.81203 | 14820.76
14.81637 | 14822.39
14.82073 | 14823.94
14.82513 | 14825.48
14.82949 | 14827.12
14.83383 | 14828.88
14.83822 | 14830.66
14.84261 | 14832.44
14.84691 | 14834.15
14.85126 | 14835.86
14.85566 | 14837.64
14.86002 | 14839.42
14.86435 | 14841.26
14.86874 | 14843.07
14.87313 | 14844.76
14.87749 | 14846.38
14.88189 | 14847.97
14.88627 | 14849.56
14.89057 | 14851.22
14.89493 | 14852.82
14.89933 | 14854.34
14.90367 | 14855.86
14.90803 | 14857.33
14.9124 | 14858.84
14.91678 | 14860.33
14.92113 | 14861.76
14.92553 | 14863.2
14.92991 | 14864.71
14.93422 | 14866.27
14.93856 | 14867.85
14.94294 | 14869.34
14.9473 | 14870.85
14.95166 | 14872.48
14.95605 | 14874.2
14.96042 | 14875.92
14.96475 | 14877.62
14.96916 | 14879.32
14.97357 | 14881.02
14.97787 | 14882.62
14.9822 | 14884.23
14.98659 | 14885.97
14.99095 | 14887.6875
14.99531 | 14889.29
14.99969 | 14890.84
15.00405 | 14892.43
15.0084 | 14894.11
15.01279 | 14895.78
15.01719 | 14897.36
15.0215 | 14898.99
15.02583 | 14900.66
15.03022 | 14902.29
15.03457 | 14903.88
15.03893 | 14905.44
15.04335 | 14906.95
15.04773 | 14908.45
15.05207 | 14909.94
15.05647 | 14911.44
15.06085 | 14912.98
15.06517 | 14914.47
15.06952 | 14915.95
15.0739 | 14917.41
15.07825 | 14918.91
15.0826 | 14920.43
15.08699 | 14921.95
15.09135 | 14923.46
15.0957 | 14925
15.1001 | 14926.62
15.10449 | 14928.24
15.10877 | 14929.83
15.11312 | 14931.43
15.11752 | 14933.04
15.12188 | 14934.71875
15.12622 | 14936.35
15.13061 | 14937.92
15.135 | 14939.52
15.13936 | 14941.02
15.14377 | 14942.41
15.14814 | 14943.82
15.15244 | 14945.29
15.15679 | 14946.66
15.16119 | 14947.98
15.16554 | 14949.24
15.1699 | 14950.55
15.17428 | 14951.97
15.17865 | 14953.42
15.18299 | 14954.82
15.18739 | 14956.22
15.19177 | 14957.7
15.19608 | 14959.24
15.20043 | 14960.86
15.2048 | 14962.49
15.20915 | 14964.13
15.21352 | 14965.79
15.21792 | 14967.47
15.22228 | 14969.13
15.22663 | 14970.86
15.23102 | 14972.58
15.23543 | 14974.14
15.23974 | 14975.62
15.24407 | 14977.18
15.24846 | 14978.82
15.25282 | 14980.46
15.25716 | 14982.01
15.26156 | 14983.49
15.26593 | 14984.96
15.27028 | 14986.5
15.27467 | 14988.05
15.27905 | 14989.59
15.28337 | 14991.15
15.28773 | 14992.56
15.29213 | 14994.04
15.29647 | 14995.53
15.30081 | 14997.04
15.3052 | 14998.58
15.30959 | 15000.03
15.31394 | 15001.46
15.31832 | 15003.02
15.32269 | 15004.66
15.32701 | 15006.27
15.33137 | 15007.83
15.33576 | 15009.27
15.34012 | 15010.76
15.34446 | 15012.36
15.34885 | 15013.9
15.35321 | 15015.47
15.35756 | 15016.97
15.36196 | 15018.41
15.36636 | 15019.86
15.37065 | 15021.35
15.37499 | 15022.88
15.37939 | 15024.41
15.38375 | 15025.79
15.38811 | 15027.13
15.39249 | 15028.5
15.39686 | 15029.9
15.40122 | 15031.27
15.40563 | 15032.54
15.41001 | 15033.72
15.41432 | 15034.98
15.41866 | 15036.25
15.42305 | 15037.47
15.42739 | 15038.7
15.43176 | 15039.87
15.43615 | 15041.14
15.44052 | 15042.45
15.44485 | 15043.83
15.44924 | 15045.26
15.45362 | 15046.72
15.45795 | 15048.11
15.4623 | 15049.52
15.46668 | 15051.02
15.47103 | 15052.6
15.47538 | 15054.3
15.47979 | 15055.84
15.48415 | 15057.29
15.4885 | 15058.75
15.49289 | 15060.25
15.49729 | 15061.73
15.5016 | 15063.11
15.50595 | 15064.51
15.51033 | 15065.93
15.51468 | 15067.34
15.51902 | 15068.63
15.52341 | 15069.87
15.5278 | 15071.17
15.53215 | 15072.54
15.53654 | 15073.87
15.54091 | 15075.18
15.54523 | 15076.52
15.54958 | 15077.92
15.554 | 15079.2
15.55834 | 15080.55
15.56268 | 15082.01
15.56707 | 15083.53125
15.57145 | 15084.97
15.57581 | 15086.3
15.58021 | 15087.65
15.58459 | 15089.16
15.58889 | 15090.65
15.59323 | 15092.05
15.59761 | 15093.43
15.60198 | 15094.72
15.60633 | 15096.01
15.61072 | 15097.35
15.61508 | 15098.7
15.61942 | 15100.05
15.62382 | 15101.38
15.62822 | 15102.68
15.63252 | 15104.08
15.63686 | 15105.47
15.64125 | 15106.87
15.64561 | 15108.25
15.64997 | 15109.57
15.65437 | 15110.92
15.65873 | 15112.38
15.66309 | 15113.83
15.66749 | 15115.17
15.67187 | 15116.43
15.67618 | 15117.64
15.68053 | 15118.96
15.68492 | 15120.375
15.68926 | 15121.72
15.69361 | 15122.99
15.698 | 15124.24
15.70238 | 15125.55
15.70672 | 15126.87
15.71111 | 15128.32
15.71548 | 15129.78
15.71981 | 15131.18
15.72417 | 15132.47
15.72855 | 15133.76
15.7329 | 15135.2
15.73725 | 15136.6875
15.74165 | 15138.14
15.74602 | 15139.41
15.75038 | 15140.71
15.75478 | 15142.03
15.75916 | 15143.39
15.76346 | 15144.72
15.76781 | 15146.06
15.7722 | 15147.35
15.77657 | 15148.6
15.78091 | 15149.92
15.78528 | 15151.24
15.78965 | 15152.58
15.794 | 15153.89
15.79839 | 15155.19
15.80276 | 15156.51
15.80709 | 15157.99
15.81143 | 15159.49
15.81583 | 15160.9
15.82019 | 15162.27
15.82455 | 15163.58
15.82894 | 15165.03
15.83332 | 15166.56
15.83766 | 15168
15.84207 | 15169.38
15.84646 | 15170.74
15.85077 | 15171.99
15.85511 | 15173.22
15.85949 | 15174.52
15.86386 | 15175.88
15.86822 | 15177.11
15.8726 | 15178.3
15.87696 | 15179.43
15.88129 | 15180.66
15.88569 | 15181.9
15.89009 | 15183.06
15.8944 | 15184.19
15.89873 | 15185.39
15.90313 | 15186.59
15.90748 | 15187.74
15.91183 | 15188.96
15.91622 | 15190.14
15.9206 | 15191.35
15.92495 | 15192.6
15.92935 | 15193.81
15.93372 | 15195.08
15.93804 | 15196.36
15.9424 | 15197.59
15.9468 | 15198.83
15.95113 | 15200.08
15.95548 | 15201.29
15.95987 | 15202.54
15.96425 | 15203.73
15.96859 | 15204.92
15.97298 | 15206.17
15.97735 | 15207.39
15.98167 | 15208.7
15.98603 | 15209.92
15.99042 | 15211.13
15.99477 | 15212.34
15.99913 | 15213.62
16.00352 | 15214.81
16.00788 | 15215.97
16.01224 | 15217.09
16.01664 | 15218.25
16.02104 | 15219.49
16.02534 | 15220.55
16.02966 | 15221.61
16.03406 | 15222.71875
16.03844 | 15223.85
16.04278 | 15225.04
16.04715 | 15226.31
16.05153 | 15227.6
16.05587 | 15228.86
16.06027 | 15230.02
16.06465 | 15231.09
16.06897 | 15232.38
16.07332 | 15233.78
16.07771 | 15235.12
16.08204 | 15236.4
16.0864 | 15237.6
16.0908 | 15238.82
16.09516 | 15240.14
16.09951 | 15241.4
16.10392 | 15242.66
16.10832 | 15243.94
16.11264 | 15245.09375
16.11698 | 15246.3
16.12136 | 15247.49
16.12571 | 15248.67
16.13007 | 15249.84
16.13447 | 15250.95
16.13883 | 15252.05
16.14317 | 15253.22
16.14755 | 15254.46
16.15195 | 15255.67
16.15625 | 15256.86
16.1606 | 15258.04
16.16499 | 15259.32
16.16935 | 15260.71
16.17369 | 15261.99
16.17807 | 15263.27
16.18246 | 15264.52
16.18682 | 15265.77
16.19122 | 15267.05
16.1956 | 15268.38
16.1999 | 15269.65
16.20425 | 15270.81
16.20866 | 15271.86
16.21301 | 15272.90625
16.21736 | 15274.14
16.22173 | 15275.36
16.22611 | 15276.5
16.23046 | 15277.63
16.23486 | 15278.64
16.23924 | 15279.76
16.24355 | 15281.01
16.24789 | 15282.22
16.25228 | 15283.42
16.25665 | 15284.6
16.261 | 15285.75
16.26538 | 15287
16.26975 | 15288.24
16.27408 | 15289.45
16.2785 | 15290.67
16.2829 | 15291.77
16.2872 | 15292.89
16.29154 | 15294.05
16.29592 | 15295.27
16.30029 | 15296.43
16.30464 | 15297.49
16.31339 | 15299.54
16.31774 | 15300.69
16.32212 | 15301.88
16.32651 | 15303.01
16.33084 | 15304.125
16.33518 | 15305.26
16.33958 | 15306.39
16.34393 | 15307.56
16.34828 | 15308.68
16.35268 | 15309.87
16.35707 | 15311.03125
16.36141 | 15312.1
16.36579 | 15313.15
16.37018 | 15314.21
16.3745 | 15315.27
16.37885 | 15316.33
16.38323 | 15317.41
16.38758 | 15318.56
16.39192 | 15319.6875
16.39631 | 15320.76
16.40068 | 15321.76
16.40503 | 15322.89
16.40942 | 15324.12
16.41382 | 15325.34
16.41811 | 15326.46
16.42245 | 15327.6
16.42685 | 15328.73
16.43122 | 15329.84
16.43557 | 15331.06
16.43994 | 15332.24
16.44432 | 15333.4
16.44868 | 15334.44
16.45747 | 15336.37
16.46178 | 15337.44
16.46612 | 15338.5
16.47487 | 15340.3125
16.48361 | 15342.08
16.49231 | 15344.01
16.5011 | 15345.93
16.50542 | 15346.98
16.51414 | 15348.93
16.51849 | 15349.99
16.52286 | 15351.1
16.52726 | 15352.19
16.53162 | 15353.32
16.53596 | 15354.48
16.54036 | 15355.68
16.54476 | 15356.87
16.54907 | 15357.95
16.5534 | 15359.1
16.55779 | 15360.32
16.56215 | 15361.5
16.56649 | 15362.58
16.57089 | 15363.68
16.57525 | 15364.77
16.57959 | 15365.9375
16.58398 | 15367.06
16.58835 | 15368.09
16.59269 | 15369.1875
16.59707 | 15370.24
16.60145 | 15371.37
16.60579 | 15372.48
16.61015 | 15373.55
16.61454 | 15374.61
16.61893 | 15375.65
16.62767 | 15377.7
16.63206 | 15378.85
16.63637 | 15379.89
16.64509 | 15381.8
16.64945 | 15382.82
16.6538 | 15383.96
16.65818 | 15385.16
16.66254 | 15386.26
16.66689 | 15387.32
16.67129 | 15388.38
16.67568 | 15389.48
16.67998 | 15390.71
16.68431 | 15391.99
16.68871 | 15393.2
16.69309 | 15394.25
16.69744 | 15395.27
16.70182 | 15396.3
16.70619 | 15397.42
16.71054 | 15398.51
16.71935 | 15400.33
16.728 | 15402.06
16.73673 | 15403.82
16.74548 | 15405.5
16.75419 | 15407.26
16.76296 | 15409.17
16.76729 | 15410.19
16.77163 | 15411.24
16.77601 | 15412.32
16.78036 | 15413.45
16.78471 | 15414.61
16.78911 | 15415.71
16.79349 | 15416.8
16.79783 | 15417.92
16.80222 | 15419.14
16.80662 | 15420.29
16.81093 | 15421.33
16.81966 | 15423.31
16.82402 | 15424.33
16.83275 | 15426.23
16.84149 | 15428.05
16.85025 | 15429.79
16.85892 | 15431.62
16.86765 | 15433.32
16.87639 | 15435.28
16.88513 | 15437.12
16.89392 | 15439.0625
16.89823 | 15440.1
16.90694 | 15442.09
16.91569 | 15444.07
16.92441 | 15446.07
16.93315 | 15448.08
16.94185 | 15450.05
16.94619 | 15451.13
16.95494 | 15453.06
16.9637 | 15454.89
16.97242 | 15456.77
16.9812 | 15458.32
16.98988 | 15459.79
16.99859 | 15461.31
17.00734 | 15462.66
17.01605 | 15464.28
17.02481 | 15466.16
17.0335 | 15468.02
17.04223 | 15470.14
17.04658 | 15471.41
17.05097 | 15472.58
17.05535 | 15473.6
17.06409 | 15475.64
17.06849 | 15476.76
17.07278 | 15477.86
17.07713 | 15478.87
17.08589 | 15480.71
17.09461 | 15482.48
17.10335 | 15484.39
17.11212 | 15486.14
17.12079 | 15488.1
17.12954 | 15489.91
17.13827 | 15491.9375
17.14265 | 15493.02
17.14699 | 15494.02
17.15578 | 15495.85
17.16444 | 15497.71
17.16881 | 15498.74
17.17317 | 15499.78
17.18193 | 15501.61
17.19062 | 15503.41
17.19501 | 15504.47
17.19942 | 15505.48
17.20807 | 15507.26
17.21681 | 15509.08
17.22556 | 15510.78
17.23429 | 15512.47
17.24306 | 15513.92
17.25173 | 15515.5
17.26047 | 15517.11
17.2692 | 15518.76
17.27793 | 15520.37
17.2867 | 15522.24
17.29535 | 15524.07
17.3041 | 15525.76
17.31285 | 15527.65
17.32157 | 15529.43
17.33037 | 15531.19
17.33899 | 15532.87
17.34777 | 15534.57
17.35646 | 15536.14
17.3652 | 15537.87
17.37399 | 15539.18
17.38265 | 15540.87
17.39139 | 15542.47
17.40014 | 15544.1
17.40887 | 15545.77
17.41767 | 15547.64
17.42632 | 15549.27
17.43504 | 15551.04
17.44379 | 15552.58
17.45249 | 15554.07
17.46128 | 15555.72
17.46993 | 15557.12
17.47869 | 15558.73
17.48741 | 15560.45
17.49616 | 15562.11
17.50493 | 15563.77
17.51359 | 15565.54
17.52233 | 15567.09
17.53106 | 15568.72
17.53979 | 15570.35
17.54856 | 15571.97
17.55722 | 15573.7
17.56598 | 15575.3
17.57472 | 15576.99
17.58342 | 15578.62
17.59224 | 15580.1
17.60087 | 15581.56
17.60962 | 15583.15
17.61836 | 15584.68
17.62705 | 15586.51
17.63584 | 15588.39
17.6445 | 15590.18
17.65324 | 15592.09
17.66201 | 15593.83
17.67073 | 15595.25
17.67951 | 15596.78
17.68819 | 15598.36
17.69691 | 15599.69
17.70567 | 15601.1
17.71438 | 15602.58
17.72316 | 15604.15
17.7318 | 15605.52
17.74055 | 15607.11
17.74928 | 15608.75
17.75801 | 15610.3
17.76681 | 15611.69
17.77545 | 15613.16
17.7842 | 15614.42
17.79294 | 15615.76
17.80165 | 15617.08
17.81044 | 15618.37
17.8191 | 15619.92
17.82783 | 15621.34
17.83659 | 15622.83
17.8453 | 15624.42
17.85409 | 15625.85
17.86274 | 15627.18
17.87148 | 15628.82
17.88022 | 15630.09
17.88894 | 15631.58
17.89771 | 15633.21
17.90639 | 15634.69
17.91512 | 15636.07
17.92387 | 15637.66
17.9326 | 15638.94
17.94137 | 15640.37
17.95004 | 15641.76
17.95879 | 15643.09
17.96751 | 15644.43
17.97623 | 15645.75
17.98502 | 15647.17
17.99365 | 15648.79
18.00241 | 15650.36
18.01115 | 15652.03
18.01987 | 15653.83
18.02867 | 15655.22
18.03733 | 15656.52
18.04605 | 15657.89
18.05482 | 15658.99
18.06352 | 15660.18
18.0723 | 15661.44
18.08098 | 15662.9
18.08969 | 15664.3
18.09845 | 15665.8
18.10717 | 15667.29
18.11595 | 15669.06
18.12459 | 15670.41
18.13334 | 15672.01
18.14207 | 15673.54
18.15081 | 15674.92
18.15958 | 15676.08
18.16824 | 15677.46
18.17701 | 15678.67
18.18574 | 15679.97
18.19448 | 15681.27
18.20327 | 15682.58
18.21191 | 15683.98
18.22065 | 15685.18
18.22939 | 15686.58
18.23808 | 15687.95
18.24689 | 15689.38
18.25552 | 15690.86
18.26427 | 15692.36
18.27303 | 15693.57
18.28174 | 15694.95
18.29054 | 15695.97
18.30359 | 15697.36
18.31668 | 15698.75
18.32978 | 15700.25
18.33848 | 15701.38
18.34722 | 15702.42
18.35592 | 15703.82
18.36467 | 15705.24
18.37343 | 15706.62
18.38212 | 15708.16
18.39087 | 15709.52
18.39957 | 15710.8
18.40831 | 15712.19
18.41706 | 15713.31
18.42576 | 15714.58
18.4345 | 15715.99
18.44321 | 15717.13
18.45199 | 15718.33
18.46073 | 15719.58
18.46944 | 15720.78125
18.47816 | 15722.07
18.48688 | 15723.5
18.49562 | 15724.83
18.50434 | 15726.4
18.51305 | 15727.74
18.52178 | 15729.01
18.53049 | 15730.34
18.53927 | 15731.52
18.54802 | 15732.58
18.56107 | 15733.85
18.57415 | 15734.97
18.58727 | 15736.29
18.59602 | 15737.57
18.60469 | 15738.98
18.61344 | 15740.38
18.62218 | 15742
18.63089 | 15743.42
18.6397 | 15744.64
18.64832 | 15745.86
18.65711 | 15747.03
18.67019 | 15748.4
18.68333 | 15749.78125
18.69198 | 15750.79
18.70072 | 15751.82
18.70947 | 15752.99
18.71819 | 15754.27
18.72698 | 15755.53
18.73564 | 15756.75
18.74437 | 15758.02
18.75312 | 15759.05
18.76182 | 15760.14
18.77061 | 15761.28
18.78366 | 15762.76
18.79236 | 15763.91
18.80549 | 15765.23
18.81857 | 15766.64
18.83167 | 15767.75
18.8404 | 15768.79
18.85352 | 15770.17
18.86221 | 15771.35
18.87093 | 15772.59
18.87966 | 15773.66
18.88841 | 15774.95
18.89717 | 15776.19
18.9102 | 15777.7
18.91895 | 15778.84
18.93205 | 15780.14
18.94078 | 15781.22
18.94951 | 15782.23
18.95826 | 15783.41
18.96693 | 15784.65
18.97573 | 15785.81
18.98446 | 15787.12
18.99316 | 15788.52
19.00624 | 15790.03
19.01498 | 15791.28
19.02809 | 15792.69
19.04112 | 15794.21
19.05424 | 15795.58
19.06736 | 15796.96
19.08044 | 15798.24
19.09353 | 15799.5
19.10664 | 15800.86
19.11976 | 15802.32
19.1328 | 15803.79
19.14153 | 15804.85
19.15463 | 15806.19
19.16775 | 15807.43
19.18082 | 15808.75
19.19391 | 15809.9375
19.20265 | 15811.05
19.21571 | 15812.44
19.22447 | 15813.57
19.23319 | 15814.71
19.24634 | 15816.08
19.25503 | 15817.21
19.26812 | 15818.56
19.28121 | 15819.9
19.29436 | 15821
19.30738 | 15822.21
19.32049 | 15823.34
19.3292 | 15824.4
19.34231 | 15825.54
19.35538 | 15826.93
19.36852 | 15828.01
19.37724 | 15829.05
19.3903 | 15830.44
19.39902 | 15831.6
19.40778 | 15832.71
19.4209 | 15834.06
19.43395 | 15835.29
19.44703 | 15836.36
19.46014 | 15837.65625
19.46891 | 15838.66
19.47757 | 15839.88
19.48632 | 15840.98
19.49506 | 15842.22
19.5038 | 15843.25
19.5169 | 15844.46
19.52998 | 15845.61
19.54308 | 15846.68
19.55622 | 15847.87
19.56923 | 15849.31
19.58236 | 15850.65625
19.59108 | 15851.75
19.60418 | 15852.92
19.62162 | 15854.16
19.63911 | 15855.31
19.65655 | 15856.49
19.66964 | 15857.51
19.68274 | 15858.58
19.69144 | 15859.62
19.70455 | 15860.82
19.71765 | 15862.12
19.73077 | 15863.12
19.74386 | 15864.36
19.75695 | 15865.62
19.77007 | 15866.75
19.78311 | 15867.79
19.80059 | 15869.06
19.81367 | 15870.40625
19.82673 | 15871.63
19.83547 | 15872.74
19.84859 | 15874.02
19.86172 | 15875.29
19.87913 | 15876.46
19.89661 | 15877.46
19.91403 | 15878.7
19.92713 | 15879.77
19.94022 | 15881.14
19.9533 | 15882.62
19.96204 | 15883.79
19.97513 | 15884.92
19.98388 | 15885.97
20.00132 | 15887.07
20.01882 | 15888.32
20.03633 | 15889.56
20.04935 | 15890.67
20.06245 | 15891.81
20.07555 | 15892.97
20.0886 | 15894.01
20.10608 | 15895.28125
20.13226 | 15896.38
20.15846 | 15897.26
20.17589 | 15898.63
20.18899 | 15899.78
20.19774 | 15900.82
20.2109 | 15901.9
20.22392 | 15903
20.24139 | 15904.13
20.25883 | 15905.1875
20.28067 | 15906.38
20.29817 | 15907.74
20.31123 | 15908.83
20.32432 | 15910.07
20.33742 | 15911.08
20.35046 | 15912.11
20.36795 | 15913.36
20.39413 | 15914.57
20.42031 | 15915.84
20.43341 | 15916.97
20.44648 | 15918.23
20.4596 | 15919.42
20.47276 | 15920.62
20.49015 | 15921.82
20.50762 | 15922.875
20.52947 | 15924.05
20.54252 | 15925.09
20.55565 | 15926.09
20.5687 | 15927.2
20.58618 | 15928.22
20.61232 | 15929.33
20.63854 | 15930.47
20.66473 | 15931.24
20.69096 | 15932.35
20.70835 | 15933.44
20.72583 | 15934.62
20.74326 | 15935.9
20.76512 | 15937.05
20.7869 | 15938.18
20.8044 | 15939.32
20.82192 | 15940.42
20.83932 | 15941.49
20.86115 | 15942.51
20.88295 | 15943.65
20.90041 | 15944.79
20.92225 | 15945.92
20.94844 | 15946.82
20.97459 | 15948.13
20.9965 | 15949.38
21.02261 | 15950.39
21.04441 | 15951.64
21.06627 | 15952.96
21.09245 | 15954.07
21.12301 | 15954.84
21.14915 | 15956
21.17105 | 15957.08
21.20159 | 15957.6
21.23211 | 15958.28
21.25837 | 15959.55
21.27576 | 15960.6
21.2932 | 15961.89
21.31504 | 15963.05
21.34125 | 15964.12
21.37179 | 15964.92
21.39792 | 15966.19
21.41541 | 15967.2
21.446 | 15967.77
21.47219 | 15967.8
21.50272 | 15968.59
21.52886 | 15969.71
21.55506 | 15970.47
21.58126 | 15971.23
21.6075 | 15972.14
21.638 | 15973.24
21.66418 | 15974.35
21.69043 | 15974.66
21.72094 | 15974.45
21.75146 | 15975.21
21.77329 | 15976.36
21.79512 | 15977.36
21.82132 | 15978.05
21.85186 | 15978.85
21.87803 | 15979.88
21.90422 | 15980.99
21.93042 | 15981.42
21.95667 | 15981.17
21.98718 | 15980.68
22.01769 | 15981.41
22.04395 | 15982.22
22.07447 | 15982.29
22.10499 | 15982.58
22.13124 | 15983.51
22.16174 | 15984.04
22.19228 | 15984.36
22.21853 | 15984.47
22.24905 | 15984.83
22.27956 | 15985.59
22.3058 | 15986.3
22.33632 | 15985.95
22.36251 | 15985.93
22.38873 | 15986.82
22.41926 | 15987.02
22.44979 | 15986.72
22.47601 | 15986.8
22.50652 | 15986.46
22.53708 | 15985.9
22.56331 | 15985.8125
22.59379 | 15985.71
22.62438 | 15986.11
22.65061 | 15986.46
22.68112 | 15986.45
22.71165 | 15986.49
22.73789 | 15986.97
22.76839 | 15986.78
22.79894 | 15986.25
22.82516 | 15986.17
22.85569 | 15985.61
22.88621 | 15985.65
22.91246 | 15985.37
22.94299 | 15984.3125
22.97351 | 15984.29
22.99976 | 15984.32
23.02589 | 15983.29
23.04777 | 15982.28
23.07828 | 15981.61
23.10881 | 15981.66
23.13504 | 15981.58
23.16559 | 15981.4
23.19611 | 15980.83
23.22236 | 15980.81
23.25285 | 15980.86
23.27905 | 15979.79
23.29652 | 15978.58
23.32702 | 15977.73
23.35329 | 15977.67
23.38379 | 15976.95
23.41 | 15975.78125
23.43621 | 15974.63
23.46671 | 15974.14
23.49724 | 15973.42
23.52348 | 15972.33
23.54091 | 15971.25
23.55838 | 15970.14
23.58889 | 15969.44
23.61516 | 15969.04
23.64564 | 15968.31
23.67183 | 15967.42
23.69806 | 15966.59
23.7286 | 15965.75
23.75912 | 15964.7
23.78095 | 15963.47
23.79841 | 15962.22
23.81148 | 15961.14
23.82898 | 15960.13
23.85951 | 15959.17
23.88133 | 15958.14
23.89877 | 15957.02
23.91627 | 15955.96
23.9424 | 15954.89
23.96863 | 15954.16
23.99047 | 15953.01
24.00795 | 15951.7
24.02536 | 15950.42
24.03846 | 15949.35
24.05589 | 15948.17
24.07773 | 15947.06
24.10827 | 15945.96
24.1345 | 15944.92
24.15192 | 15943.87
24.16502 | 15942.8
24.18684 | 15941.77
24.21305 | 15940.71
24.23484 | 15939.55
24.25231 | 15938.34
24.26542 | 15937.16
24.27844 | 15936.06
24.29156 | 15934.95
24.30909 | 15933.65
24.32211 | 15932.63
24.33521 | 15931.47
24.34831 | 15930.41
24.36142 | 15929.34
24.37886 | 15928.03
24.39635 | 15926.82
24.40941 | 15925.79
24.42688 | 15924.77
24.44435 | 15923.55
24.46179 | 15922.4
24.47928 | 15921.13
24.49236 | 15920.09
24.50546 | 15918.68
24.51854 | 15917.45
24.53168 | 15916.24
24.54907 | 15915.15
24.57094 | 15914.02
24.58399 | 15912.96
24.5971 | 15911.59
24.61018 | 15910.18
24.62329 | 15908.71875
24.63636 | 15907.53
24.64948 | 15906.5
24.66692 | 15905.48
24.68436 | 15904.23
24.69747 | 15903.09
24.71054 | 15901.87
24.72365 | 15900.71
24.73676 | 15899.45
24.74554 | 15898.36
24.75857 | 15897.06
24.76732 | 15895.93
24.78042 | 15894.63
24.79355 | 15893.32
24.80657 | 15892.14
24.81969 | 15890.67
24.83281 | 15889.25
24.84587 | 15887.68
24.85459 | 15886.49
24.86334 | 15885.35
24.87206 | 15884.15
24.88082 | 15882.99
24.8895 | 15881.9375
24.90258 | 15880.67
24.91569 | 15879.45
24.92877 | 15878.33
24.94189 | 15876.86
24.9506 | 15875.84
24.95936 | 15874.83
24.96811 | 15873.69
24.98118 | 15872.37
24.99428 | 15870.95
25.00739 | 15869.56
25.02044 | 15868.21
25.02916 | 15867.15
25.04228 | 15865.78
25.0554 | 15864.3
25.06844 | 15862.97
25.08155 | 15861.39
25.09029 | 15860.38
25.09906 | 15859.37
25.10773 | 15858
25.11647 | 15856.78
25.12519 | 15855.69
25.13393 | 15854.24
25.14269 | 15853.07
25.15574 | 15851.53
25.16445 | 15850.45
25.17756 | 15849.13
25.18637 | 15848.02
25.19499 | 15846.85
25.20376 | 15845.71
25.21246 | 15844.2
25.22119 | 15842.95
25.22998 | 15841.46
25.23865 | 15840.07
25.24739 | 15838.71
25.25614 | 15837.48
25.26486 | 15836.33
25.27366 | 15835.3
25.28231 | 15834.21
25.29103 | 15833.17
25.29979 | 15831.95
25.30848 | 15830.58
25.31727 | 15829.32
25.32593 | 15827.89
25.33468 | 15826.39
25.34341 | 15824.90625
25.35216 | 15823.43
25.36093 | 15821.77
25.36959 | 15820.1
25.37833 | 15818.51
25.38706 | 15817.03125
25.39579 | 15815.54
25.40456 | 15814.29
25.41321 | 15813.24
25.42196 | 15811.98
25.43071 | 15810.79
25.43942 | 15809.57
25.44824 | 15808.25
25.45687 | 15806.79
25.46563 | 15805.47
25.47436 | 15803.94
25.48305 | 15802.67
25.49184 | 15801.2
25.50049 | 15799.88
25.50923 | 15798.67
25.518 | 15797.46
25.52673 | 15796.04
25.53551 | 15794.83
25.54418 | 15793.4
25.5529 | 15791.8
25.56167 | 15790.39
25.57038 | 15788.78
25.57915 | 15787.28
25.58779 | 15785.7
25.59656 | 15784.17
25.60528 | 15782.56
25.61401 | 15780.89
25.6228 | 15779.1
25.63145 | 15777.5
25.64019 | 15775.72
25.64893 | 15774.05
25.65764 | 15772.64
25.66643 | 15770.94
25.67509 | 15769.46
25.68382 | 15768.02
25.69259 | 15766.35
25.70129 | 15764.62
25.71009 | 15763.03
25.71441 | 15762
25.71875 | 15760.98
25.72748 | 15759.1
25.73622 | 15757.24
25.74494 | 15755.46
25.75371 | 15753.66
25.76238 | 15752.14
25.77112 | 15750.68
25.77985 | 15749.18
25.78859 | 15747.54
25.79735 | 15746
25.80604 | 15744.19
25.81478 | 15742.21
25.82352 | 15740.3
25.82788 | 15739.22
25.83223 | 15738.17
25.83663 | 15737.15
25.84531 | 15735.23
25.85405 | 15733.35
25.86277 | 15731.44
25.87152 | 15729.76
25.88028 | 15727.87
25.88467 | 15726.8125
25.89332 | 15724.84375
25.90205 | 15722.85
25.90641 | 15721.71
25.91081 | 15720.62
25.91518 | 15719.6
25.91952 | 15718.58
25.9239 | 15717.56
25.93263 | 15715.64
25.94134 | 15713.77
25.95005 | 15711.93
25.95882 | 15710.05
25.96756 | 15708.37
25.97626 | 15706.47
25.9806 | 15705.42
25.98933 | 15703.65625
25.99805 | 15701.87
26.00245 | 15700.87
26.00681 | 15699.84
26.01558 | 15697.89
26.02424 | 15696.12
26.02865 | 15695.02
26.03299 | 15693.97
26.03734 | 15692.94
26.04613 | 15691.07
26.05048 | 15690.01
26.05488 | 15688.88
26.05926 | 15687.85
26.06357 | 15686.82
26.0679 | 15685.7
26.07228 | 15684.65
26.07664 | 15683.54
26.081 | 15682.45
26.08539 | 15681.35
26.08974 | 15680.27
26.09407 | 15679.25
26.10289 | 15677.08
26.10718 | 15676
26.11591 | 15674.18
26.12463 | 15672.06
26.12902 | 15670.94
26.13339 | 15669.9
26.13775 | 15668.86
26.14214 | 15667.77
26.14653 | 15666.65
26.15085 | 15665.41
26.15519 | 15664.125
26.15958 | 15662.84
26.16391 | 15661.59
26.16827 | 15660.4
26.17267 | 15659.15
26.17705 | 15657.84
26.18139 | 15656.52
26.18578 | 15655.24
26.19015 | 15654.07
26.19447 | 15652.96
26.19883 | 15651.74
26.20322 | 15650.56
26.20757 | 15649.41
26.21192 | 15648.27
26.2163 | 15647.17
26.22068 | 15646.03
26.22503 | 15645.01
26.23383 | 15643.02
26.23812 | 15641.87
26.24246 | 15640.76
26.24686 | 15639.71
26.25123 | 15638.67
26.25556 | 15637.62
26.25993 | 15636.51
26.2643 | 15635.45
26.26866 | 15634.26
26.27305 | 15632.89
26.27743 | 15631.67
26.28175 | 15630.58
26.2861 | 15629.45
26.2905 | 15628.21
26.29485 | 15626.85
26.29921 | 15625.51
26.3036 | 15624.24
26.30799 | 15622.95
26.31232 | 15621.67
26.31673 | 15620.46
26.32112 | 15619.15
26.32544 | 15617.84
26.32978 | 15616.57
26.33416 | 15615.26
26.33852 | 15614.04
26.34288 | 15612.82
26.34726 | 15611.62
26.35162 | 15610.46
26.35596 | 15609.32
26.36034 | 15608.18
26.36474 | 15607.06
26.36905 | 15605.87
26.37339 | 15604.76
26.38213 | 15602.76
26.38648 | 15601.59375
26.39088 | 15600.33
26.39526 | 15599.08
26.39961 | 15597.89
26.40402 | 15596.65
26.40838 | 15595.31
26.4127 | 15593.98
26.41706 | 15592.52
26.42147 | 15591.03
26.42579 | 15589.56
26.43014 | 15588.15
26.43454 | 15586.75
26.43891 | 15585.31
26.44327 | 15583.84
26.44765 | 15582.44
26.45202 | 15581.17
26.45634 | 15579.92
26.46069 | 15578.62
26.46508 | 15577.3
26.46943 | 15576.02
26.47378 | 15574.95
26.47818 | 15573.89
26.48253 | 15572.75
26.48689 | 15571.49
26.4913 | 15570.27
26.4957 | 15569.08
26.49999 | 15567.85
26.50433 | 15566.62
26.50871 | 15565.39
26.5131 | 15564.09
26.51744 | 15562.68
26.52181 | 15561.33
26.52618 | 15560.01
26.53053 | 15558.76
26.53493 | 15557.33
26.53932 | 15555.84
26.54363 | 15554.46
26.54798 | 15553.21
26.55237 | 15551.91
26.55672 | 15550.55
26.56108 | 15549.13
26.56547 | 15547.6875
26.56984 | 15546.37
26.57418 | 15545.09
26.57858 | 15543.82
26.58297 | 15542.49
26.58731 | 15541.07
26.59164 | 15539.63
26.59601 | 15538.31
26.60036 | 15537.03
26.60471 | 15535.75
26.60912 | 15534.4
26.61349 | 15532.96
26.61782 | 15531.47
26.62221 | 15530.14
26.6266 | 15528.84
26.63091 | 15527.55
26.63526 | 15526.15
26.63965 | 15524.67
26.64401 | 15523.16
26.64835 | 15521.77
26.65275 | 15520.29
26.65713 | 15518.77
26.66149 | 15517.26
26.66589 | 15515.7
26.67027 | 15514.08
26.67457 | 15512.35
26.67892 | 15510.69
26.68333 | 15509.03
26.68767 | 15507.44
26.69202 | 15505.73
26.6964 | 15504.11
26.70077 | 15502.48
26.70512 | 15500.88
26.70952 | 15499.36
26.71389 | 15497.87
26.71821 | 15496.51
26.72255 | 15495.09
26.72693 | 15493.7
26.73129 | 15492.29
26.73566 | 15490.97
26.74004 | 15489.73
26.7444 | 15488.42
26.74875 | 15487.08
26.75316 | 15485.62
26.75757 | 15484.15
26.76187 | 15482.69
26.76619 | 15481.27
26.77057 | 15479.81
26.77495 | 15478.29
26.7793 | 15476.58
26.78368 | 15474.87
26.78805 | 15473.33
26.7924 | 15471.79
26.79679 | 15470.17
26.80118 | 15468.48
26.80551 | 15466.83
26.80986 | 15465.27
26.81425 | 15463.75
26.81859 | 15462.14
26.82294 | 15460.69
26.82734 | 15459.14
26.83172 | 15457.61
26.83606 | 15456.13
26.84046 | 15454.67
26.84484 | 15453.27
26.84916 | 15451.81
26.85351 | 15450.2
26.85789 | 15448.66
26.86224 | 15447.3
26.86658 | 15445.89
26.87097 | 15444.47
26.87534 | 15442.9
26.87969 | 15441.32
26.88408 | 15439.87
26.88847 | 15438.4
26.89277 | 15436.83
26.89712 | 15435.3
26.90152 | 15433.71
26.90588 | 15432.1
26.91023 | 15430.51
26.91462 | 15428.85
26.91899 | 15427.21875
26.92335 | 15425.55
26.92776 | 15423.79
26.93214 | 15422.13
26.93644 | 15420.53
26.94079 | 15418.83
26.94518 | 15417.04
26.94953 | 15415.21
26.95389 | 15413.45
26.95827 | 15411.86
26.96264 | 15410.31
26.96697 | 15408.66
26.97137 | 15406.97
26.97576 | 15405.2
26.98008 | 15403.6
26.98442 | 15402.14
26.9888 | 15400.76
26.99315 | 15399.31
26.99752 | 15397.72
27.00192 | 15396.04
27.00628 | 15394.34
27.01062 | 15392.74
27.01502 | 15391.26
27.01943 | 15389.73
27.02373 | 15388
27.02807 | 15386.24
27.03245 | 15384.47
27.03681 | 15382.71
27.04116 | 15380.98
27.04555 | 15379.22
27.04992 | 15377.51
27.05426 | 15375.86
27.05865 | 15374.09
27.06302 | 15372.33
27.06734 | 15370.62
27.07171 | 15368.89
27.07613 | 15367.18
27.08046 | 15365.51
27.0848 | 15363.85
27.08918 | 15362.23
27.09358 | 15360.57
27.09793 | 15358.83
27.10233 | 15357.19
27.10672 | 15355.61
27.11102 | 15354.02
27.11537 | 15352.31
27.11976 | 15350.55
27.12412 | 15348.88
27.12846 | 15347.21
27.13284 | 15345.48
27.1372 | 15343.67
27.14156 | 15341.84
27.14596 | 15340.01
27.15035 | 15338.19
27.15464 | 15336.32
27.15898 | 15334.53
27.16338 | 15332.76
27.16775 | 15330.9
27.17211 | 15329.04
27.17649 | 15327.18
27.18085 | 15325.36
27.1852 | 15323.52
27.18962 | 15321.56
27.19401 | 15319.59375
27.19831 | 15317.72
27.20265 | 15315.84
27.20704 | 15313.85
27.21138 | 15311.87
27.21575 | 15309.88
27.22014 | 15308
27.22451 | 15306.18
27.22885 | 15304.38
27.23323 | 15302.6
27.23762 | 15300.81
27.24195 | 15299.02
27.2463 | 15297.26
27.25067 | 15295.56
27.25502 | 15293.81
27.25938 | 15292.09
27.26378 | 15290.27
27.26815 | 15288.39
27.2725 | 15286.58
27.27689 | 15284.85
27.2813 | 15282.99
27.28559 | 15281
27.28994 | 15279
27.29434 | 15277.05
27.2987 | 15275.16
27.30303 | 15273.23
27.30741 | 15271.32
27.31179 | 15269.41
27.31614 | 15267.54
27.32053 | 15265.61
27.3249 | 15263.82
27.32921 | 15262.08
27.33357 | 15260.33
27.33798 | 15258.52
27.34231 | 15256.75
27.34666 | 15255.07
27.35105 | 15253.42
27.35542 | 15251.67
27.35979 | 15249.81
27.3642 | 15248.01
27.36858 | 15246.24
27.37289 | 15244.48
27.37723 | 15242.68
27.38162 | 15240.79
27.38599 | 15238.85
27.39034 | 15236.9
27.39472 | 15234.96
27.39907 | 15233.06
27.40341 | 15231.14
27.40782 | 15229.12
27.41222 | 15227.08
27.41652 | 15225.07
27.42086 | 15223.12
27.42524 | 15221.21
27.42961 | 15219.25
27.43397 | 15217.19
27.43836 | 15215.14
27.44273 | 15213.2
27.44707 | 15211.28
27.45148 | 15209.34
27.45585 | 15207.33
27.46017 | 15205.29
27.46453 | 15203.23
27.46892 | 15201.33
27.47325 | 15199.41
27.4776 | 15197.46
27.482 | 15195.44
27.48638 | 15193.37
27.49072 | 15191.35
27.49511 | 15189.41
27.49948 | 15187.51
27.50381 | 15185.57
27.50817 | 15183.63
27.51254 | 15181.6
27.5169 | 15179.62
27.52125 | 15177.7
27.52564 | 15175.77
27.53002 | 15173.78
27.53436 | 15171.73
27.53875 | 15169.74
27.54314 | 15167.72
27.54744 | 15165.71
27.55179 | 15163.62
27.5562 | 15161.46
27.56055 | 15159.3
27.56489 | 15157.22
27.56928 | 15155.14
27.57365 | 15153.09375
27.578 | 15151.01
27.58241 | 15148.88
27.58677 | 15146.79
27.59109 | 15144.75
27.59544 | 15142.79
27.59984 | 15140.86
27.6042 | 15138.91
27.60856 | 15136.89
27.61294 | 15134.93
27.61731 | 15132.96
27.62166 | 15130.98
27.62606 | 15128.92
27.63046 | 15126.76
27.63477 | 15124.625
27.63911 | 15122.52
27.64348 | 15120.38
27.64783 | 15118.22
27.6522 | 15116
27.65659 | 15113.76
27.66094 | 15111.57
27.66528 | 15109.38
27.66967 | 15107.24
27.67407 | 15105.09
27.67838 | 15102.93
27.68272 | 15100.78
27.68712 | 15098.71
27.69146 | 15096.59
27.69582 | 15094.45
27.70021 | 15092.26
27.70459 | 15090.1
27.70895 | 15088
27.71335 | 15085.86
27.71772 | 15083.68
27.72204 | 15081.44
27.72639 | 15079.17
27.73079 | 15076.93
27.73511 | 15074.7
27.73947 | 15072.53
27.74387 | 15070.3
27.74825 | 15068.02
27.75259 | 15065.7
27.75698 | 15063.48
27.76136 | 15061.37
27.76567 | 15059.25
27.77002 | 15057.05
27.77441 | 15054.72
27.77877 | 15052.49
27.78313 | 15050.36
27.78751 | 15048.23
27.79187 | 15045.99
27.79623 | 15043.75
27.80064 | 15041.56
27.80503 | 15039.41
27.80932 | 15037.32
27.81365 | 15035.27
27.81805 | 15033.3
27.82242 | 15031.17
27.82675 | 15028.96
27.83113 | 15026.85
27.83551 | 15024.9
27.83986 | 15022.92
27.84426 | 15020.75
27.84865 | 15018.42
27.85296 | 15016.15
27.85731 | 15013.96
27.86171 | 15011.75
27.86606 | 15009.6
27.87042 | 15007.35
27.87481 | 15005.06
27.87918 | 15002.77
27.88353 | 15000.49
27.88793 | 14998.23
27.89232 | 14996.02
27.89666 | 14993.69
27.90099 | 14991.29
27.90536 | 14988.87
27.9097 | 14986.48
27.91406 | 14984.2
27.91845 | 14981.88
27.92282 | 14979.46
27.92716 | 14977.21
27.93154 | 14975.05
27.93593 | 14972.81
27.94023 | 14970.61
27.94459 | 14968.38
27.94898 | 14966.17
27.95334 | 14963.98
27.95768 | 14961.76
27.96206 | 14959.49
27.96646 | 14957.24
27.97082 | 14954.82
27.97522 | 14952.33
27.9796 | 14949.93
27.98389 | 14947.49
27.98826 | 14945.06
27.99266 | 14942.62
27.997 | 14940.12
28.00135 | 14937.59
28.00573 | 14935.14
28.0101 | 14932.69
28.01446 | 14930.24
28.01885 | 14927.74
28.02323 | 14925.35
28.02755 | 14922.94
28.03189 | 14920.52
28.03627 | 14918.08
28.04063 | 14915.64
28.04499 | 14913.35
28.04938 | 14911.1
28.05374 | 14908.8
28.05808 | 14906.48
28.06248 | 14904.29
28.0669 | 14901.96875
28.0712 | 14899.69
28.07553 | 14897.43
28.07991 | 14895.17
28.08429 | 14892.91
28.08864 | 14890.5
28.09302 | 14888.05
28.09737 | 14885.72
28.10172 | 14883.43
28.10611 | 14881.0625
28.11051 | 14878.68
28.11483 | 14876.21
28.11917 | 14873.77
28.12355 | 14871.35
28.1279 | 14868.92
28.13227 | 14866.47
28.13667 | 14863.99
28.14106 | 14861.43
28.1454 | 14858.84
28.1498 | 14856.27
28.15418 | 14853.73
28.1585 | 14851.18
28.16286 | 14848.55
28.16723 | 14845.96
28.17157 | 14843.42
28.17593 | 14840.91
28.18031 | 14838.37
28.18468 | 14835.8
28.18903 | 14833.25
28.19342 | 14830.78
28.19781 | 14828.34
28.2021 | 14825.93
28.20645 | 14823.54
28.21085 | 14821.08
28.21521 | 14818.56
28.21955 | 14816.07
28.22394 | 14813.65
28.22832 | 14811.17
28.23268 | 14808.62
28.2371 | 14805.98
28.24147 | 14803.3
28.24578 | 14800.69
28.25012 | 14798.02
28.25451 | 14795.35
28.25886 | 14792.67
28.26323 | 14790.02
28.2676 | 14787.36
28.27197 | 14784.81
28.27631 | 14782.24
28.28071 | 14779.63
28.2851 | 14777.09
28.28941 | 14774.62
28.29376 | 14772.17
28.29813 | 14769.75
28.30249 | 14767.28
28.30685 | 14764.83
28.31125 | 14762.4
28.31561 | 14759.96
28.31995 | 14757.53125
28.32434 | 14755.15
28.32875 | 14752.73
28.33306 | 14750.12
28.33739 | 14747.54
28.34178 | 14745.03
28.34615 | 14742.52
28.35049 | 14739.91
28.35489 | 14737.21
28.35926 | 14734.56
28.3636 | 14731.99
28.368 | 14729.38
28.37238 | 14726.69
28.3767 | 14724.1
28.38106 | 14721.46875
28.38546 | 14718.76
28.3898 | 14716.17
28.39414 | 14713.56
28.39853 | 14711.04
28.40291 | 14708.42
28.40726 | 14705.68
28.41166 | 14703.02
28.41603 | 14700.48
28.42034 | 14697.9
28.42469 | 14695.31
28.42908 | 14692.64
28.43344 | 14689.98
28.43779 | 14687.37
28.44217 | 14684.71
28.44652 | 14682.02
28.45088 | 14679.33
28.45528 | 14676.6
28.45967 | 14673.84
28.46397 | 14671.11
28.46831 | 14668.38
28.47272 | 14665.73
28.47709 | 14662.99
28.48143 | 14660.27
28.48581 | 14657.47
28.49018 | 14654.66
28.49454 | 14651.89
28.49895 | 14649.07
28.50334 | 14646.21
28.50765 | 14643.34
28.51199 | 14640.47
28.51638 | 14637.6
28.52072 | 14634.68
28.52509 | 14631.71
28.52948 | 14628.9
28.53384 | 14626.18
28.53818 | 14623.42
28.54257 | 14620.61
28.54695 | 14617.81
28.55128 | 14615.12
28.55563 | 14612.48
28.56001 | 14609.84
28.56435 | 14607.23
28.56871 | 14604.59
28.57311 | 14601.81
28.57748 | 14598.96
28.58182 | 14596.34
28.58622 | 14593.85
28.59061 | 14591.24
28.59492 | 14588.39
28.59927 | 14585.45
28.60364 | 14582.6
28.60801 | 14579.78
28.61236 | 14576.98
28.61673 | 14574.12
28.62112 | 14571.24
28.62548 | 14568.15
28.62987 | 14565.04
28.63425 | 14562.01
28.63856 | 14559.11
28.64291 | 14556.26
28.64732 | 14553.31
28.65166 | 14550.36
28.65601 | 14547.47
28.66039 | 14544.68
28.66477 | 14541.95
28.66913 | 14539.22
28.67354 | 14536.43
28.67792 | 14533.7
28.68223 | 14530.99
28.68656 | 14528.22
28.69095 | 14525.41
28.69531 | 14522.58
28.69966 | 14519.7
28.70404 | 14516.83
28.7084 | 14513.9
28.71274 | 14510.93
28.71715 | 14507.99
28.72156 | 14504.99
28.72585 | 14502.05
28.73019 | 14499.14
28.73457 | 14496.23
28.73894 | 14493.21
28.74331 | 14490.2
28.74769 | 14487.18
28.75206 | 14484.32
28.75641 | 14481.54
28.76082 | 14478.69
28.7652 | 14475.72
28.76951 | 14472.61
28.77385 | 14469.59
28.77825 | 14466.71
28.78258 | 14463.86
28.78694 | 14460.95
28.79133 | 14457.98
28.79571 | 14454.95
28.80005 | 14451.85
28.80444 | 14448.81
28.80881 | 14445.92
28.81314 | 14443.08
28.8175 | 14440.11
28.82188 | 14437.03
28.82623 | 14434.02
28.83057 | 14431.13
28.83497 | 14428.27
28.83935 | 14425.29
28.8437 | 14422.37
28.8481 | 14419.46
28.85249 | 14416.48
28.85679 | 14413.36
28.86113 | 14410.38
28.86554 | 14407.37
28.8699 | 14404.3
28.87424 | 14401.12
28.87861 | 14398
28.88298 | 14394.96
28.88733 | 14391.92
28.89173 | 14388.84
28.89609 | 14385.75
28.90041 | 14382.84
28.90475 | 14379.875
28.90915 | 14376.94
28.91352 | 14374.03
28.91786 | 14371.21
28.92226 | 14368.3
28.92664 | 14365.3
28.93099 | 14362.25
28.93539 | 14359.22
28.93979 | 14356.27
28.9441 | 14353.27
28.94844 | 14350.11
28.95282 | 14346.91
28.95717 | 14343.65
28.96154 | 14340.4
28.96593 | 14337.16
28.97028 | 14333.97
28.97461 | 14330.77
28.97901 | 14327.5
28.98341 | 14324.18
28.98771 | 14320.85
28.99207 | 14317.67
28.99645 | 14314.54
29.00081 | 14311.4
29.00516 | 14308.15
29.00956 | 14304.91
29.01393 | 14301.76
29.01829 | 14298.63
29.02268 | 14295.51
29.02706 | 14292.31
29.03137 | 14289.07
29.03572 | 14285.8
29.04012 | 14282.6
29.04445 | 14279.42
29.0488 | 14276.25
29.05319 | 14273
29.05758 | 14269.64
29.06192 | 14266.19
29.0663 | 14262.87
29.07069 | 14259.69
29.075 | 14256.52
29.07936 | 14253.3
29.08374 | 14250
29.0881 | 14246.7
29.09245 | 14243.51
29.09685 | 14240.33
29.1012 | 14237.11
29.10556 | 14233.95
29.10997 | 14230.75
29.11437 | 14227.48
29.11866 | 14224.2
29.12299 | 14220.92
29.12739 | 14217.63
29.13176 | 14214.35
29.13611 | 14211.01
29.14049 | 14207.78
29.14485 | 14204.63
29.14919 | 14201.47
29.15359 | 14198.22
29.15798 | 14194.9
29.16229 | 14191.64
29.16664 | 14188.46
29.17103 | 14185.35
29.17537 | 14182.17
29.17973 | 14178.93
29.18414 | 14175.63
29.18851 | 14172.34
29.19285 | 14169.05
29.19724 | 14165.74
29.20164 | 14162.5625
29.20597 | 14159.33
29.21031 | 14155.98
29.21468 | 14152.53
29.21903 | 14149.1
29.22338 | 14145.71
29.22778 | 14142.31
29.23215 | 14138.84
29.23649 | 14135.52
29.24088 | 14132.19
29.24527 | 14128.75
29.24958 | 14125.26
29.25393 | 14121.84
29.25832 | 14118.55
29.26267 | 14115.31
29.26702 | 14112
29.2714 | 14108.66
29.27579 | 14105.32
29.28015 | 14101.84
29.28455 | 14098.41
29.28893 | 14094.98
29.29323 | 14091.59
29.29758 | 14088.17
29.30199 | 14084.59
29.30632 | 14081
29.31068 | 14077.5
29.31507 | 14074
29.31944 | 14070.52
29.32379 | 14067.04
29.32818 | 14063.57
29.33256 | 14060.1
29.33687 | 14056.67
29.34122 | 14053.19
29.3456 | 14049.76
29.34997 | 14046.32
29.35433 | 14042.93
29.35871 | 14039.53
29.36307 | 14036.04
29.36741 | 14032.51
29.37183 | 14029.01
29.37623 | 14025.53125
29.38052 | 14022.01
29.38485 | 14018.55
29.38924 | 14015.05
29.3936 | 14011.53
29.39796 | 14007.89
29.40235 | 14004.34375
29.40672 | 14000.87
29.41107 | 13997.4375
29.41545 | 13993.85
29.41984 | 13990.22
29.42417 | 13986.66
29.42852 | 13983.13
29.43291 | 13979.64
29.43726 | 13976.07
29.44161 | 13972.49
29.44602 | 13968.83
29.4504 | 13965.19
29.45474 | 13961.56
29.45913 | 13958.05
29.46351 | 13954.51
29.46782 | 13950.89
29.47218 | 13947.13
29.47656 | 13943.4
29.4809 | 13939.77
29.48525 | 13936.14
29.48965 | 13932.46
29.49401 | 13928.72
29.49835 | 13925.06
29.50275 | 13921.39
29.50714 | 13917.71
29.51143 | 13914.02
29.51578 | 13910.38
29.52018 | 13906.72
29.52454 | 13903.05
29.52889 | 13899.44
29.53327 | 13895.81
29.53765 | 13892.13
29.54202 | 13888.34
29.54642 | 13884.51
29.5508 | 13880.71
29.5551 | 13876.96
29.55945 | 13873.18
29.56386 | 13869.31
29.5682 | 13865.34
29.57256 | 13861.4
29.57694 | 13857.58
29.58131 | 13853.81
29.58564 | 13850.01
29.59004 | 13846.2
29.59443 | 13842.4
29.59875 | 13838.6
29.60309 | 13834.81
29.60747 | 13831.08
29.61182 | 13827.4
29.61619 | 13823.73
29.62058 | 13820.02
29.62494 | 13816.34
29.62928 | 13812.68
29.63368 | 13809.02
29.63809 | 13805.33
29.6424 | 13801.56
29.64673 | 13797.89
29.65111 | 13794.28
29.65547 | 13790.61
29.65982 | 13786.81
29.66421 | 13782.98
29.66858 | 13779.18
29.67292 | 13775.34
29.67731 | 13771.55
29.68168 | 13767.74
29.68602 | 13763.96875
29.69039 | 13760.06
29.69478 | 13756.15
29.69912 | 13752.25
29.70347 | 13748.48
29.70786 | 13744.71
29.71225 | 13740.86
29.71661 | 13736.99
29.72101 | 13733.09
29.72539 | 13729.28125
29.72969 | 13725.46
29.73403 | 13721.63
29.73842 | 13717.73
29.74277 | 13713.94
29.74713 | 13710.11
29.75151 | 13706.21
29.75586 | 13702.28
29.76021 | 13698.36
29.76461 | 13694.5
29.76901 | 13690.6
29.77331 | 13686.69
29.77764 | 13682.8125
29.78204 | 13678.9375
29.78641 | 13674.93
29.79076 | 13670.89
29.79515 | 13666.9
29.79952 | 13662.91
29.80387 | 13658.88
29.80829 | 13654.74
29.81267 | 13650.59
29.81698 | 13646.45
29.82133 | 13642.35
29.82571 | 13638.13
29.83006 | 13633.92
29.83442 | 13629.63
29.83881 | 13625.44
29.84318 | 13621.31
29.84752 | 13617.27
29.8519 | 13613.2
29.85629 | 13609.1
29.86061 | 13605.02
29.86496 | 13600.95
29.86934 | 13597.04
29.87369 | 13593.14
29.87804 | 13589.29
29.88244 | 13585.38
29.88681 | 13581.39
29.89116 | 13577.42
29.89555 | 13573.48
29.89995 | 13569.53
29.90426 | 13565.52
29.90861 | 13561.45
29.91299 | 13557.33
29.91735 | 13553.21
29.92169 | 13549.08
29.92608 | 13544.8
29.93047 | 13540.56
29.93481 | 13536.34
29.9392 | 13532.18
29.94358 | 13527.94
29.9479 | 13523.69
29.95225 | 13519.39
29.95665 | 13515.11
29.96099 | 13510.89
29.96534 | 13506.71
29.96972 | 13502.63
29.97411 | 13498.47
29.97846 | 13494.16
29.98286 | 13489.81
29.98725 | 13485.67
29.99156 | 13481.54
29.99589 | 13477.41
30.00027 | 13473.15
30.00464 | 13468.84375
30.00899 | 13464.56
30.01338 | 13460.34
30.01773 | 13456.22
30.02206 | 13452.06
30.02647 | 13447.84
30.03088 | 13443.46
30.03518 | 13439.14
30.03952 | 13434.88
30.04391 | 13430.67
30.04828 | 13426.4
30.05263 | 13421.97
30.05702 | 13417.46
30.06139 | 13412.96
30.06574 | 13408.57
30.07015 | 13404.1
30.07453 | 13399.59
30.07885 | 13394.98
30.0832 | 13390.45
30.08759 | 13385.92
30.09192 | 13381.39
30.09627 | 13376.88
30.10067 | 13372.39
30.10505 | 13367.91
30.10938 | 13363.49
30.11377 | 13359.17
30.11815 | 13354.87
30.12247 | 13350.63
30.12682 | 13346.27
30.13121 | 13341.92
30.13556 | 13337.64
30.1399 | 13333.52
30.1443 | 13329.35
30.14867 | 13325.07
30.15302 | 13320.58
30.1574 | 13316.14
30.1618 | 13311.85
30.16611 | 13307.51
30.17046 | 13303.16
30.17486 | 13298.74
30.17922 | 13294.19
30.18356 | 13289.48
30.18795 | 13284.84
30.19232 | 13280.29
30.19668 | 13275.85
30.20107 | 13271.33
30.20545 | 13266.7
30.20977 | 13262.11
30.21411 | 13257.45
30.21851 | 13252.91
30.22287 | 13248.46
30.22723 | 13244.07
30.2316 | 13239.72
30.23598 | 13235.23
30.24032 | 13230.64
30.24472 | 13226.07
30.24912 | 13221.56
30.25343 | 13217.03125
30.25777 | 13212.5
30.26213 | 13207.93
30.26649 | 13203.29
30.27086 | 13198.59
30.27525 | 13193.87
30.27961 | 13189.23
30.28394 | 13184.68
30.28834 | 13180.01
30.29274 | 13175.2
30.29705 | 13170.4
30.3014 | 13165.68
30.30578 | 13160.95
30.31013 | 13156.18
30.31449 | 13151.42
30.31889 | 13146.58
30.32327 | 13141.76
30.32761 | 13136.91
30.33201 | 13132.1
30.33639 | 13127.26
30.34071 | 13122.38
30.34506 | 13117.45
30.34945 | 13112.61
30.35379 | 13107.83
30.35815 | 13103.01
30.36252 | 13098.19
30.3669 | 13093.35
30.37125 | 13088.43
30.37564 | 13083.62
30.38002 | 13078.85
30.38433 | 13074.17
30.38868 | 13069.39
30.39307 | 13064.5
30.39743 | 13059.61
30.40178 | 13054.8125
30.40618 | 13049.93
30.41054 | 13044.99
30.4149 | 13040.09
30.4193 | 13035.19
30.42369 | 13030.37
30.42798 | 13025.41
30.43231 | 13020.44
30.43672 | 13015.44
30.4411 | 13010.41
30.44542 | 13005.31
30.4498 | 13000.33
30.45418 | 12995.45
30.45853 | 12990.5
30.46293 | 12985.38
30.46731 | 12980.09
30.47163 | 12974.99
30.47598 | 12970.08
30.48038 | 12965.21
30.48472 | 12960.27
30.48907 | 12955.24
30.49346 | 12950.17
30.49785 | 12945.08
30.5022 | 12940.06
30.50659 | 12935.08
30.51099 | 12930.16
30.51531 | 12925.03
30.51965 | 12919.82
30.52402 | 12914.57
30.52836 | 12909.4
30.53272 | 12904.28
30.53712 | 12899.08
30.54148 | 12893.78
30.54582 | 12888.49
30.55021 | 12883.32
30.5546 | 12878.12
30.55891 | 12872.94
30.56326 | 12867.7
30.56766 | 12862.53
30.57201 | 12857.3
30.57635 | 12852.04
30.58073 | 12846.75
30.58512 | 12841.5
30.58949 | 12836.27
30.59388 | 12830.96
30.59826 | 12825.64
30.60256 | 12820.35
30.60692 | 12815.03
30.61132 | 12809.59375
30.61565 | 12804.25
30.62001 | 12798.98
30.62439 | 12793.72
30.62877 | 12788.39
30.63311 | 12782.97
30.63751 | 12777.47
30.64189 | 12772.1
30.64621 | 12766.71
30.65055 | 12761.3
30.65493 | 12756.01
30.6593 | 12750.53
30.66365 | 12745.02
30.66804 | 12739.52
30.67241 | 12734.01
30.67676 | 12728.51
30.68116 | 12723
30.68557 | 12717.375
30.68987 | 12711.76
30.6942 | 12706.14
30.69858 | 12700.41
30.70295 | 12694.76
30.7073 | 12689.04
30.71169 | 12683.37
30.71605 | 12677.78
30.72039 | 12672.15
30.72479 | 12666.45
30.72917 | 12660.73
30.73349 | 12655.05
30.73783 | 12649.46
30.74221 | 12643.84
30.74656 | 12638.12
30.75092 | 12632.36
30.75533 | 12626.56
30.75971 | 12620.69
30.76405 | 12614.75
30.76845 | 12608.86
30.77285 | 12602.85
30.77717 | 12596.77
30.78152 | 12590.52
30.7859 | 12584.32
30.79024 | 12578.12
30.79459 | 12571.9
30.79899 | 12565.52
30.80335 | 12559.12
30.80769 | 12552.76
30.81209 | 12546.43
30.81647 | 12540.01
30.82077 | 12533.36
30.82513 | 12526.62
30.82952 | 12519.58
30.83388 | 12512.36
30.83822 | 12504.82
30.84261 | 12496.87
30.84699 | 12488.18
30.85135 | 12478.4
30.85575 | 12466.98
30.86013 | 12453.59
30.86444 | 12437.42
30.86878 | 12414.6

## 4340
4340_2 | 4340_2
Deformación | Fuerza estándar
% | N
0 | -35.08775
8.100384e-07 | -36.13717
-2.592124e-06 | -37.16328
1.782085e-06 | -38.19854
6.480307e-07 | -39.23992
1.425668e-05 | -39.68724
0.0002174144 | -38.22298
0.0003803941 | -36.90926
0.0005850099 | -35.26953
0.0008323957 | -33.22742
0.001115747 | -30.6626
0.001448025 | -27.6214
0.001821939 | -24.08303
0.002233762 | -20.11628
0.002694998 | -15.86266
0.003200139 | -11.37627
0.003749669 | -6.750273
0.00433322 | -2.086036
0.004964564 | 2.532225
0.005637545 | 6.974954
0.006345842 | 11.18789
0.007090754 | 15.11618
0.007887346 | 18.75456
0.008731406 | 22.03753
0.009651286 | 24.95979
0.01061782 | 27.60049
0.01162033 | 29.97533
0.0126656 | 32.12587
0.01374036 | 34.14574
0.01484574 | 36.12992
0.0159968 | 37.98727
0.01721786 | 39.73234
0.01848119 | 41.49672
0.01978584 | 43.38318
0.02110993 | 45.31947
0.0224439 | 47.36922
0.02384138 | 49.45382
0.02532764 | 51.54944
0.02688421 | 53.69067
0.02845358 | 55.88747
0.03005583 | 58.17009
0.03169859 | 60.57457
0.03340972 | 63.05
0.0351432 | 65.48036
0.03689904 | 67.96365
0.03868129 | 70.49492
0.04058229 | 73.09751
0.04253885 | 75.82033
0.04450903 | 78.55978
0.04650416 | 81.30323
0.04856862 | 84.16888
0.05065414 | 87.13128
0.05275231 | 90.16515
0.05491689 | 93.21644
0.05717965 | 96.28694
0.05946963 | 99.38204
0.06178569 | 102.6257
0.06415473 | 105.9212
0.06652199 | 109.3597
0.06890885 | 112.8574
0.07142402 | 116.2879
0.07397953 | 119.7594
0.07657813 | 123.2843
0.07921643 | 126.9743
0.08184841 | 130.7997
0.08453012 | 134.6522
0.08732313 | 138.4896
0.09013478 | 142.3663
0.09299583 | 146.2341
0.09588055 | 150.1746
0.09878566 | 154.2241
0.1017922 | 158.3421
0.1048402 | 162.515
0.1079141 | 166.696
0.1109925 | 170.9703
0.1140889 | 175.2877
0.1173033 | 179.6962
0.1205683 | 184.1481
0.1238761 | 188.6387
0.1271623 | 193.1973
0.1305406 | 197.9067
0.1339898 | 202.6714
0.1374632 | 207.4384
0.1409469 | 212.248
0.1444821 | 217.0906
0.1481164 | 222.0695
0.1517831 | 227.171
0.155444 | 232.3347
0.1591199 | 237.6235
0.1629012 | 242.9522
0.1667468 | 248.3063
0.1705936 | 253.7309
0.1744786 | 259.3116
0.1784666 | 265.0835
0.1824714 | 270.7468
0.1864872 | 276.4438
0.190576 | 282.1739
0.1947521 | 288.0311
0.1989411 | 293.9414
0.2030802 | 300.0382
0.2073334 | 306.2495
0.2116673 | 312.3977
0.2160005 | 318.5389
0.2203579 | 324.6569
0.2247753 | 331.0752
0.2291787 | 337.5376
0.2335691 | 343.9996
0.2380201 | 350.3956
0.2424493 | 356.7957
0.2468162 | 363.2076
0.2512312 | 369.7063
0.2556785 | 376.4071
0.2600799 | 383.107
0.2645098 | 389.7777
0.268966 | 396.3417
0.2734016 | 402.9762
0.2778086 | 409.7231
0.282262 | 416.5777
0.2867103 | 423.449
0.2910768 | 430.276
0.295487 | 437.0409
0.2999236 | 443.7813
0.3043328 | 450.6566
0.3087529 | 457.6432
0.313203 | 464.6661
0.3176192 | 471.5992
0.3220261 | 478.5465
0.3264851 | 485.5756
0.3309346 | 492.639
0.3352849 | 499.7273
0.3396996 | 506.7928
0.3441536 | 513.8721
0.3485693 | 520.9993
0.3529793 | 528.0803
0.3574279 | 535.1269
0.3618593 | 542.2538
0.3662743 | 549.3024
0.3707466 | 556.3148
0.3751788 | 563.3239
0.3795405 | 570.3743
0.3839534 | 577.467
0.3884143 | 584.552
0.3928195 | 591.541
0.3972292 | 598.5681
0.401678 | 605.6865
0.4061054 | 612.8234
0.4105083 | 620.0301
0.4149601 | 627.2365
0.4194083 | 634.4615
0.4237782 | 641.6849
0.42819 | 648.9282
0.4326304 | 656.1793
0.4370424 | 663.4554
0.4414597 | 670.7534
0.4459206 | 678.0049
0.4503406 | 685.2392
0.4547432 | 692.468
0.4592073 | 699.7299
0.4636617 | 706.9885
0.468021 | 714.1733
0.4724187 | 721.4491
0.4768833 | 728.7031
0.4812974 | 735.9905
0.4856914 | 743.2661
0.4901414 | 750.5753
0.4945721 | 757.9437
0.4989774 | 765.3754
0.5034414 | 772.7849
0.5078783 | 780.2132
0.5122474 | 787.774
0.5166694 | 795.2638
0.5211255 | 802.8895
0.5255248 | 810.4914
0.5299368 | 818.1308
0.5343906 | 825.7704
0.5388268 | 833.3956
0.5432349 | 841.0559
0.5476898 | 848.7191
0.5521372 | 856.4147
0.5565015 | 864.1019
0.560912 | 871.7576
0.5653715 | 879.3719
0.5697761 | 887.061
0.5741881 | 894.775
0.5786308 | 902.465
0.5830462 | 910.1536
0.5874541 | 917.8853
0.5919192 | 925.7013
0.5963665 | 933.5702
0.6007134 | 941.4299
0.6051192 | 949.3462
0.6095822 | 957.2532
0.6139987 | 965.2123
0.618416 | 973.2117
0.6228677 | 981.2904
0.6272954 | 989.3704
0.631711 | 997.3853
0.636176 | 1005.379
0.6406163 | 1013.354
0.6449827 | 1021.453
0.6493911 | 1029.537
0.6538473 | 1037.583
0.658238 | 1045.605
0.6626709 | 1053.597
0.6671105 | 1061.725
0.6715411 | 1069.87
0.6759458 | 1078.098
0.6803945 | 1086.279
0.684829 | 1094.444
0.689209 | 1102.618
0.6936274 | 1110.895
0.6980662 | 1119.215
0.7024703 | 1127.55
0.7068899 | 1135.872
0.7113467 | 1144.077
0.7157749 | 1152.355
0.7201797 | 1160.714
0.7246409 | 1169.168
0.7290905 | 1177.636
0.733435 | 1186.004
0.7378471 | 1194.315
0.742316 | 1202.723
0.7467357 | 1211.127
0.751136 | 1219.581
0.7555742 | 1228.071
0.7600031 | 1236.476
0.7644158 | 1244.815
0.7688732 | 1253.162
0.7733134 | 1261.557
0.7776794 | 1270.061
0.7820915 | 1278.563
0.7865604 | 1286.952
0.7909574 | 1295.392
0.7953753 | 1303.942
0.7998329 | 1312.473
0.8042621 | 1321.046
0.8086698 | 1329.604
0.8131354 | 1338.178
0.8175795 | 1346.768
0.8219431 | 1355.39
0.8263456 | 1363.971
0.8307912 | 1372.665
0.8352071 | 1381.309
0.8396196 | 1389.913
0.8440662 | 1398.551
0.8484828 | 1407.206
0.8528793 | 1415.859
0.8573422 | 1424.507
0.8617979 | 1433.142
0.8661535 | 1441.768
0.870563 | 1450.51
0.8750145 | 1459.192
0.8794286 | 1467.915
0.8838398 | 1476.56
0.8882995 | 1485.237
0.8927321 | 1493.96
0.8971479 | 1502.739
0.9016133 | 1511.464
0.9060464 | 1520.195
0.910409 | 1528.867
0.9148268 | 1537.534
0.9192848 | 1546.205
0.9236676 | 1554.896
0.9280912 | 1563.622
0.9325511 | 1572.391
0.936978 | 1581.149
0.9413817 | 1589.918
0.9458288 | 1598.672
0.9502649 | 1607.441
0.9546368 | 1616.255
0.9590552 | 1625.072
0.963502 | 1633.983
0.9679094 | 1642.922
0.9723161 | 1651.871
0.976777 | 1660.797
0.9811979 | 1669.699
0.985613 | 1678.587
0.9900839 | 1687.609
0.9945383 | 1696.633
0.9988767 | 1705.597
1.00329 | 1714.602
1.007749 | 1723.583
1.012168 | 1732.638
1.016559 | 1741.686
1.020998 | 1750.738
1.025431 | 1759.848
1.029843 | 1768.949
1.034304 | 1778.023
1.038738 | 1787.179
1.043111 | 1796.435
1.047534 | 1805.621
1.051988 | 1814.765
1.05639 | 1823.822
1.060811 | 1833.005
1.065259 | 1842.287
1.0697 | 1851.457
1.074103 | 1860.547
1.078558 | 1869.71
1.083009 | 1878.937
1.087377 | 1888.2
1.091783 | 1897.552
1.096222 | 1906.91
1.100628 | 1916.235
1.10505 | 1925.57
1.109508 | 1934.858
1.113924 | 1944.329
1.118318 | 1953.897
1.122772 | 1963.416
1.127232 | 1972.77
1.131589 | 1982.092
1.135998 | 1991.526
1.140447 | 2001.066
1.144864 | 2010.625
1.149276 | 2020.094
1.153735 | 2029.508
1.158161 | 2038.902
1.162582 | 2048.384
1.167052 | 2057.879
1.17148 | 2067.379
1.17584 | 2076.897
1.18026 | 2086.304
1.184724 | 2095.677
1.189109 | 2105.145
1.193527 | 2114.639
1.197974 | 2124.179
1.202407 | 2133.73
1.206809 | 2143.264
1.21126 | 2152.846
1.215705 | 2162.53
1.220072 | 2172.23
1.224489 | 2181.904
1.228923 | 2191.614
1.23334 | 2201.355
1.237767 | 2211.17
1.242216 | 2220.958
1.246631 | 2230.688
1.251044 | 2240.371
1.255512 | 2250.091
1.259965 | 2259.822
1.264317 | 2269.495
1.268721 | 2279.239
1.273181 | 2288.975
1.277608 | 2298.619
1.282003 | 2308.238
1.286448 | 2317.923
1.290875 | 2327.714
1.29528 | 2337.542
1.299748 | 2347.26
1.304185 | 2356.985
1.308549 | 2366.829
1.312962 | 2376.659
1.317423 | 2386.483
1.321812 | 2396.379
1.326231 | 2406.292
1.330689 | 2416.218
1.33512 | 2426.074
1.339528 | 2435.91
1.343993 | 2445.875
1.348435 | 2455.781
1.352806 | 2465.628
1.357217 | 2475.547
1.361659 | 2485.495
1.366068 | 2495.438
1.370476 | 2505.419
1.374931 | 2515.298
1.379356 | 2525.176
1.38375 | 2535.153
1.388213 | 2545.146
1.392666 | 2555.154
1.397017 | 2565.146
1.401432 | 2575.091
1.405889 | 2585.071
1.4103 | 2595.075
1.414712 | 2604.987
1.419165 | 2614.954
1.423595 | 2624.899
1.428015 | 2634.84
1.432477 | 2644.741
1.43691 | 2654.674
1.441273 | 2664.593
1.445689 | 2674.517
1.450154 | 2684.437
1.454546 | 2694.373
1.458963 | 2704.369
1.463412 | 2714.389
1.467834 | 2724.455
1.472236 | 2734.485
1.476695 | 2744.461
1.481138 | 2754.529
1.485508 | 2764.657
1.48992 | 2774.781
1.494362 | 2784.876
1.498772 | 2794.962
1.503197 | 2805.114
1.50765 | 2815.265
1.512069 | 2825.384
1.516478 | 2835.482
1.520943 | 2845.682
1.525405 | 2855.834
1.529751 | 2866.029
1.534147 | 2876.227
1.538606 | 2886.417
1.543024 | 2896.54
1.547433 | 2906.569
1.551883 | 2916.735
1.556313 | 2926.968
1.560714 | 2937.207
1.565167 | 2947.337
1.569611 | 2957.473
1.573987 | 2967.654
1.578406 | 2977.947
1.582863 | 2988.227
1.587251 | 2998.565
1.591669 | 3008.987
1.596131 | 3019.358
1.600561 | 3029.711
1.60497 | 3040.109375
1.609425 | 3050.626
1.613861 | 3061.125
1.618232 | 3071.51
1.622648 | 3081.829
1.627096 | 3092.282
1.631499 | 3102.748
1.635918 | 3113.227
1.640368 | 3123.596
1.644783 | 3133.967
1.649189 | 3144.433
1.653649 | 3154.913
1.658104 | 3165.408
1.66245 | 3175.941
1.666856 | 3186.44
1.671327 | 3196.871
1.675746 | 3207.346
1.680145 | 3217.84
1.684596 | 3228.396
1.689027 | 3238.968
1.693443 | 3249.401
1.697915 | 3259.828
1.702346 | 3270.286
1.706708 | 3280.777
1.711121 | 3291.318
1.715582 | 3301.878
1.719977 | 3312.364
1.724399 | 3322.852
1.728847 | 3333.427
1.733271 | 3344.066
1.737667 | 3354.722
1.74213 | 3365.413
1.746575 | 3376.036
1.750938 | 3386.711
1.755358 | 3397.382
1.759798 | 3408.085
1.764205 | 3418.815
1.768626 | 3429.591
1.77309 | 3440.28
1.777506 | 3450.88
1.78191 | 3461.555
1.786383 | 3472.225
1.790835 | 3482.982
1.795187 | 3493.623
1.799596 | 3504.288
1.80405 | 3514.961
1.808457 | 3525.663
1.812864 | 3536.322
1.817307 | 3547.015
1.821736 | 3557.797
1.826145 | 3568.604
1.830601 | 3579.349
1.835033 | 3590.085
1.839402 | 3600.906
1.843825 | 3611.706
1.848295 | 3622.528
1.852684 | 3633.373
1.857103 | 3644.223
1.861557 | 3655.121
1.865997 | 3665.939
1.870406 | 3676.761
1.874859 | 3687.684
1.879311 | 3698.568
1.883675 | 3709.481
1.888085 | 3720.393
1.892537 | 3731.26
1.896946 | 3742.23
1.901356 | 3753.19
1.9058 | 3764.118
1.910214 | 3775.05
1.914619 | 3785.913
1.919082 | 3796.833
1.923544 | 3807.821
1.927883 | 3818.809
1.932292 | 3829.813
1.936751 | 3840.813
1.941168 | 3851.745
1.945586 | 3862.752
1.95004 | 3873.781
1.954459 | 3884.837
1.958869 | 3895.89
1.963342 | 3906.819
1.967782 | 3917.782
1.972147 | 3928.76
1.976563 | 3939.829
1.981013 | 3950.878
1.9854 | 3961.899
1.989826 | 3972.803
1.994282 | 3983.818
1.998709 | 3994.936
2.003106 | 4006.085
2.007554 | 4017.234375
2.012004 | 4028.385
2.016381 | 4039.498
2.020793 | 4050.63
2.025234 | 4061.798
2.029633 | 4072.987
2.034058 | 4084.261
2.038515 | 4095.386
2.04294 | 4106.476
2.047349 | 4117.649
2.051814 | 4128.939
2.056268 | 4140.181
2.060608 | 4151.377
2.065023 | 4162.595
2.069484 | 4173.86
2.073896 | 4185.135
2.078298 | 4196.392
2.082744 | 4207.735
2.087179 | 4219.103
2.091583 | 4230.462
2.096044 | 4241.793
2.100476 | 4253.169
2.104843 | 4264.635
2.10926 | 4276.008
2.113725 | 4287.384
2.118116 | 4298.802
2.122531 | 4310.28
2.126984 | 4321.763
2.131421 | 4333.19
2.135834 | 4344.499
2.140299 | 4355.797
2.144737 | 4367.202
2.149114 | 4378.638
2.153516 | 4390.006
2.157952 | 4401.354
2.162366 | 4412.655
2.166797 | 4423.995
2.171244 | 4435.352
2.175649 | 4446.766
2.180045 | 4458.253
2.18451 | 4469.741
2.188979 | 4481.136
2.19332 | 4492.502
2.197729 | 4503.999
2.202185 | 4515.556
2.206595 | 4527.143
2.211011 | 4538.631
2.215468 | 4550.141
2.219894 | 4561.678
2.224306 | 4573.204
2.228769 | 4584.675
2.233206 | 4596.141
2.237578 | 4607.64
2.241997 | 4619.118
2.246457 | 4630.546
2.250843 | 4641.96875
2.255265 | 4653.457
2.259713 | 4664.902
2.26414 | 4676.312
2.26854 | 4687.779
2.272995 | 4699.265
2.277434 | 4710.758
2.281803 | 4722.237
2.286229 | 4733.655
2.290674 | 4745.140625
2.295081 | 4756.66
2.299489 | 4768.206
2.303944 | 4779.776
2.308371 | 4791.247
2.312776 | 4802.726
2.317229 | 4814.348
2.321691 | 4826.009
2.326042 | 4837.564
2.330452 | 4849.201
2.334917 | 4860.803
2.339333 | 4872.418
2.34373 | 4884.03
2.348176 | 4895.624
2.352604 | 4907.312
2.357019 | 4918.977
2.361476 | 4930.562
2.365907 | 4942.13
2.37028 | 4953.864
2.3747 | 4965.647
2.379162 | 4977.35
2.38356 | 4989
2.387982 | 5000.659
2.392435 | 5012.34375
2.396867 | 5024.053
2.401272 | 5035.744
2.405728 | 5047.438
2.410182 | 5059.143
2.414543 | 5070.853
2.418945 | 5082.515
2.423386 | 5094.225
2.427796 | 5105.919
2.432217 | 5117.627
2.436676 | 5129.404
2.441082 | 5141.21
2.44548 | 5153.03125
2.449937 | 5164.875
2.454394 | 5176.666
2.458748 | 5188.421875
2.463168 | 5200.245
2.467619 | 5212.125
2.472028 | 5224.044
2.476444 | 5235.881
2.480902 | 5247.651
2.485334 | 5259.453
2.489744 | 5271.336
2.494206 | 5283.183
2.498642 | 5295.03
2.503002 | 5306.849
2.507432 | 5318.612
2.511888 | 5330.4375
2.516274 | 5342.225
2.520693 | 5354.045
2.525142 | 5365.888
2.529575 | 5377.658
2.533986 | 5389.412
2.538433 | 5401.253
2.542871 | 5413.155
2.547234 | 5425.0625
2.551649 | 5436.952
2.556102 | 5448.77
2.560516 | 5460.71875
2.564931 | 5472.809
2.569382 | 5484.878
2.573797 | 5496.957
2.578206 | 5508.971
2.582672 | 5520.948
2.587115 | 5533.007
2.591463 | 5545.14
2.595881 | 5557.339
2.600342 | 5569.542
2.604759 | 5581.554
2.609166 | 5593.457
2.613605 | 5605.436
2.618037 | 5617.491
2.622447 | 5629.577
2.626915 | 5641.554
2.631349 | 5653.373
2.635716 | 5665.186
2.640136 | 5677.046
2.644592 | 5688.888
2.648991 | 5700.824
2.653416 | 5712.693
2.657863 | 5724.552
2.662298 | 5736.422
2.66671 | 5748.291
2.671168 | 5760.259
2.67561 | 5772.361
2.679983 | 5784.437
2.684386 | 5796.447
2.68883 | 5808.495
2.693238 | 5820.59375
2.697647 | 5832.783
2.7021 | 5844.904
2.70652 | 5856.976
2.710923 | 5869.093
2.715376 | 5881.276
2.719829 | 5893.394
2.724177 | 5905.494
2.728602 | 5917.555
2.733053 | 5929.678
2.737461 | 5941.834
2.741877 | 5953.902
2.746329 | 5966
2.750766 | 5978.148
2.755191 | 5990.257
2.75965 | 6002.278
2.76408 | 6014.275
2.768436 | 6026.338
2.772858 | 6038.378
2.777323 | 6050.361
2.781721 | 6062.35
2.78613 | 6074.403
2.790577 | 6086.449
2.795001 | 6098.444
2.799411 | 6110.386
2.803873 | 6122.467
2.808305 | 6134.622
2.812671 | 6146.802
2.817084 | 6158.995
2.821521 | 6171.204
2.825936 | 6183.375
2.83036 | 6195.664
2.834819 | 6208.008
2.839232 | 6220.292
2.843634 | 6232.62
2.848107 | 6244.934
2.85257 | 6257.236
2.856918 | 6269.507
2.861325 | 6281.847
2.865779 | 6294.131
2.870198 | 6306.394
2.874605 | 6318.571
2.87905 | 6330.787
2.883469 | 6343.152
2.887868 | 6355.537
2.892325 | 6367.792
2.896772 | 6379.982
2.901149 | 6392.141
2.905562 | 6404.412
2.91001 | 6416.809
2.914406 | 6429.224
2.918839 | 6441.53125
2.923297 | 6453.8
2.927735 | 6466.025
2.93214 | 6478.345
2.936593 | 6490.738
2.94103 | 6503.201
2.945408 | 6515.666
2.949823 | 6528.005
2.954262 | 6540.357
2.958666 | 6552.757
2.963088 | 6565.323
2.967538 | 6577.805
2.97196 | 6590.239
2.976359 | 6602.686
2.980812 | 6615.216
2.985264 | 6627.786
2.989616 | 6640.32
2.994032 | 6652.881
2.998488 | 6665.364
3.002904 | 6677.908
3.007314 | 6690.432
3.011766 | 6702.994
3.01619 | 6715.589
3.020618 | 6728.102
3.025081 | 6740.484
3.029518 | 6752.884
3.033876 | 6765.387
3.038285 | 6777.866
3.042747 | 6790.295
3.047147 | 6802.653
3.051573 | 6815.043
3.056015 | 6827.55
3.060432 | 6840.083
3.064836 | 6852.649
3.069296 | 6865.22
3.073739 | 6877.818
3.078107 | 6890.41
3.082523 | 6903.021
3.08695 | 6915.706
3.091365 | 6928.43
3.095798 | 6941.117
3.100248 | 6953.71
3.104656 | 6966.326
3.109066 | 6979.011
3.11353 | 6991.752
3.117991 | 7004.398
3.122353 | 7016.911
3.126754 | 7029.462
3.131216 | 7042.031
3.13563 | 7054.581
3.14003 | 7067.097
3.144488 | 7079.585
3.148921 | 7092.118
3.153322 | 7104.618
3.157782 | 7117.097
3.162206 | 7129.605
3.166586 | 7142.255
3.171013 | 7154.967
3.175465 | 7167.741
3.179859 | 7180.521
3.184271 | 7193.329
3.188722 | 7206.208
3.193159 | 7218.987
3.19757 | 7231.708
3.202023 | 7244.495
3.206468 | 7257.359
3.210834 | 7270.14
3.215245 | 7282.804
3.219698 | 7295.363
3.224101 | 7308
3.228515 | 7320.758
3.232967 | 7333.479
3.237378 | 7346.171
3.241786 | 7358.899
3.246255 | 7371.666
3.250705 | 7384.326
3.255051 | 7397.033
3.259459 | 7409.839
3.263926 | 7422.681
3.268337 | 7435.433
3.272751 | 7448.146
3.277199 | 7460.893
3.281629 | 7473.605
3.286043 | 7486.317
3.29051 | 7498.934
3.294945 | 7511.654
3.299311 | 7524.433
3.303724 | 7537.166
3.308176 | 7549.859
3.312575 | 7562.587
3.316998 | 7575.182
3.321448 | 7587.82
3.325874 | 7600.552
3.330276 | 7613.289
3.334721 | 7626.054
3.339164 | 7638.739
3.34354 | 7651.395
3.347959 | 7664.041
3.352403 | 7676.763
3.356798 | 7689.504
3.361228 | 7702.332
3.365691 | 7715.075
3.370108 | 7727.869
3.374522 | 7740.756
3.378972 | 7753.712
3.383417 | 7766.66
3.387769 | 7779.542
3.392179 | 7792.392
3.396633 | 7805.299
3.401058 | 7818.226
3.405467 | 7831.084
3.409905 | 7843.931
3.414341 | 7856.702
3.418752 | 7869.4
3.423209 | 7882.187
3.427647 | 7895.022
3.43201 | 7907.84
3.436424 | 7920.692
3.440892 | 7933.519
3.445291 | 7946.382
3.449707 | 7959.317
3.454155 | 7972.386
3.458598 | 7985.464
3.463015 | 7998.452
3.467474 | 8011.38
3.471921 | 8024.355
3.47628 | 8037.489
3.480673 | 8050.618
3.485127 | 8063.656
3.489535 | 8076.64
3.493962 | 8089.634
3.498407 | 8102.646
3.502815 | 8115.681
3.507221 | 8128.803
3.51168 | 8141.854
3.516138 | 8154.867
3.520484 | 8167.819
3.524896 | 8180.899
3.52935 | 8194.021
3.533763 | 8207.092
3.538186 | 8220.139
3.542639 | 8233.123
3.547063 | 8246.184
3.551475 | 8259.246
3.555936 | 8272.283
3.560378 | 8285.284
3.564743 | 8298.294
3.56916 | 8311.265
3.573617 | 8324.296875
3.578006 | 8337.341
3.582429 | 8350.39
3.586882 | 8363.407
3.591309 | 8376.385
3.59571 | 8389.390625
3.600161 | 8402.454
3.604596 | 8415.544
3.608975 | 8428.648
3.613395 | 8441.685
3.617834 | 8454.71875
3.622243 | 8467.771
3.62666 | 8480.897
3.631112 | 8493.992
3.635542 | 8506.997
3.639958 | 8520.048
3.644418 | 8533.151
3.64887 | 8546.247
3.653217 | 8559.237
3.657624 | 8572.276
3.662086 | 8585.271
3.666508 | 8598.358
3.6709 | 8611.40625
3.675333 | 8624.549
3.67976 | 8637.865
3.684179 | 8651.09
3.68863 | 8664.221
3.693052 | 8677.432
3.697432 | 8690.772
3.701857 | 8704.102
3.706315 | 8717.356
3.710718 | 8730.48
3.715143 | 8743.687
3.719595 | 8756.923
3.724031 | 8770.038
3.728438 | 8783.181
3.732906 | 8796.38
3.737354 | 8809.508
3.741712 | 8822.642
3.746124 | 8835.71875
3.750567 | 8848.824
3.754976 | 8861.994
3.759402 | 8875.095
3.763849 | 8888.165
3.768257 | 8901.326
3.772652 | 8914.494
3.777107 | 8927.615
3.781564 | 8940.802
3.785921 | 8953.983
3.790334 | 8967.28
3.794782 | 8980.696
3.799193 | 8994.019
3.803603 | 9007.323
3.808061 | 9020.634
3.812498 | 9033.949
3.816915 | 9047.337
3.821376 | 9060.716
3.825803 | 9073.966
3.830169 | 9087.221
3.834599 | 9100.41
3.839054 | 9113.527
3.843439 | 9126.765625
3.847861 | 9140.013
3.852314 | 9153.207
3.856748 | 9166.343
3.861148 | 9179.442
3.865597 | 9192.591
3.870031 | 9205.887
3.874403 | 9219.096
3.878825 | 9232.3
3.883272 | 9245.512
3.887683 | 9258.805
3.892105 | 9272.166
3.896548 | 9285.484375
3.900962 | 9298.75
3.905382 | 9311.991
3.909845 | 9325.305
3.914294 | 9338.647
3.918651 | 9352.066
3.923046 | 9365.484375
3.9275 | 9378.909
3.931934 | 9392.211
3.936346 | 9405.553
3.940781 | 9419.022
3.945208 | 9432.640625
3.949607 | 9446.256
3.954077 | 9459.742
3.958518 | 9473.154
3.962882 | 9486.665
3.967296 | 9500.245
3.971752 | 9513.864
3.976148 | 9527.492
3.980576 | 9541.055
3.985029 | 9554.604
3.989457 | 9568.085
3.99386 | 9581.535
3.998322 | 9595.041
4.002779 | 9608.595
4.007153 | 9621.979
4.011558 | 9635.357
4.015993 | 9648.753
4.020403 | 9662.165
4.024825 | 9675.568
4.029272 | 9688.933
4.033689 | 9702.335
4.038092 | 9715.876
4.042546 | 9729.478
4.046992 | 9743.076
4.051342 | 9756.708
4.055759 | 9770.355
4.060218 | 9783.975
4.064635 | 9797.686
4.069045 | 9811.378
4.073496 | 9825.046875
4.077933 | 9838.657
4.082355 | 9852.164
4.086818 | 9865.646
4.091243 | 9879.102
4.095603 | 9892.553
4.100024 | 9905.967
4.104488 | 9919.324
4.108883 | 9932.644
4.113298 | 9945.942
4.117746 | 9959.283
4.122169 | 9972.67
4.126576 | 9986.06
4.131041 | 9999.405
4.135475 | 10012.82
4.139846 | 10026.32
4.144249 | 10039.8
4.148695 | 10053.36
4.153109 | 10066.88
4.157536 | 10080.59
4.161986 | 10094.32
4.166398 | 10108.01
4.170806 | 10121.7
4.175273 | 10135.41
4.179728 | 10149.08
4.184074 | 10162.78
4.188481 | 10176.49
4.192924 | 10190.19
4.19734 | 10203.86
4.201773 | 10217.31
4.206216 | 10230.82
4.210639 | 10244.38
4.215043 | 10258
4.219491 | 10271.57
4.223938 | 10285.12
4.228327 | 10298.61
4.232742 | 10312.09
4.237207 | 10325.61
4.241594 | 10339.15
4.246012 | 10352.74
4.250468 | 10366.31
4.254908 | 10379.87
4.259318 | 10393.42
4.263774 | 10407.02
4.268202 | 10420.62
4.272573 | 10434.22
4.276983 | 10447.8
4.281428 | 10461.46
4.28583 | 10475.24
4.290252 | 10489.03
4.294697 | 10502.77
4.299112 | 10516.46
4.303518 | 10530.15625
4.307982 | 10544.04
4.312433 | 10557.92
4.316779 | 10571.8
4.321188 | 10585.66
4.325653 | 10599.44
4.33007 | 10613.19
4.334476 | 10626.98
4.338928 | 10640.75
4.343363 | 10654.53
4.347789 | 10668.21
4.352244 | 10681.72
4.356682 | 10695.25
4.361048 | 10708.83
4.365458 | 10722.45
4.369916 | 10735.97
4.374314 | 10749.37
4.37874 | 10762.8
4.383189 | 10776.33
4.387602 | 10789.91
4.392005 | 10803.47
4.396457 | 10817.05
4.40091 | 10830.63
4.405281 | 10844.4
4.409689 | 10858.12
4.414126 | 10871.98
4.41852 | 10885.89
4.42296 | 10899.78
4.427424 | 10913.68
4.431836 | 10927.57
4.436246 | 10941.62
4.440704 | 10955.68
4.445163 | 10969.69
4.449527 | 10983.43
4.453927 | 10997.36
4.458372 | 11011.33
4.462781 | 11025.26
4.467195 | 11039.15625
4.471649 | 11052.96
4.476073 | 11066.8
4.480469 | 11080.64
4.484924 | 11094.43
4.489354 | 11108.24
4.49374 | 11122.11
4.498174 | 11135.88
4.50263 | 11149.67
4.507027 | 11163.52
4.511438 | 11177.39
4.515885 | 11191.28
4.520343 | 11205.09
4.524758 | 11218.92
4.52921 | 11232.8
4.533652 | 11246.82
4.538007 | 11260.86
4.542417 | 11274.89
4.546863 | 11288.8
4.551271 | 11302.74
4.555687 | 11316.77
4.560136 | 11330.82
4.564542 | 11344.85
4.568953 | 11358.83
4.573422 | 11372.81
4.577876 | 11386.72
4.582217 | 11400.71
4.586627 | 11414.65
4.59109 | 11428.65
4.595502 | 11442.62
4.599919 | 11456.52
4.60437 | 11470.35
4.608798 | 11484.22
4.613213 | 11498.1
4.617679 | 11511.87
4.622119 | 11525.61
4.626485 | 11539.35
4.630897 | 11553.1
4.635344 | 11566.81
4.639737 | 11580.48
4.644171 | 11594.18
4.648614 | 11608.0625
4.653038 | 11621.97
4.657439 | 11635.82
4.661888 | 11649.7
4.666331 | 11663.65
4.670708 | 11677.65
4.675124 | 11691.71
4.679562 | 11705.85
4.683964 | 11720
4.688385 | 11734.12
4.69285 | 11748.13
4.697272 | 11762.14
4.701675 | 11776.23
4.706134 | 11790.4
4.710598 | 11804.46
4.714958 | 11818.38
4.719368 | 11832.28
4.723817 | 11846.21
4.728229 | 11860.17
4.732634 | 11874.05
4.737083 | 11887.9
4.741522 | 11901.76
4.74593 | 11915.71
4.750389 | 11929.59375
4.754811 | 11943.51
4.759178 | 11957.45
4.763594 | 11971.39
4.768054 | 11985.26
4.772448 | 11999.24
4.776864 | 12013.33
4.78132 | 12027.53
4.785748 | 12041.65
4.79017 | 12055.62
4.794627 | 12069.69
4.799066 | 12083.91
4.803444 | 12098.18
4.807837 | 12112.37
4.812288 | 12126.54
4.816717 | 12140.62
4.821133 | 12154.71
4.825575 | 12168.82
4.829977 | 12182.97
4.834385 | 12197.12
4.838853 | 12211.22
4.843307 | 12225.26
4.847659 | 12239.33
4.852066 | 12253.47
4.856515 | 12267.64
4.860936 | 12281.79
4.865357 | 12295.85
4.869811 | 12309.92
4.87423 | 12324.04
4.878642 | 12338.22
4.883105 | 12352.27
4.887543 | 12366.25
4.891916 | 12380.19
4.896333 | 12394.23
4.900783 | 12408.34375
4.905168 | 12422.47
4.90959 | 12436.55
4.91404 | 12450.6
4.918475 | 12464.7
4.922883 | 12478.83
4.927322 | 12493.1
4.931757 | 12507.46875
4.936139 | 12521.79
4.940559 | 12535.98
4.944999 | 12550.21875
4.949403 | 12564.47
4.953818 | 12578.95
4.958279 | 12593.39
4.962705 | 12607.7
4.967109 | 12621.99
4.971564 | 12636.33
4.976019 | 12650.65
4.980376 | 12664.96
4.984794 | 12679.27
4.989256 | 12693.46
4.993671 | 12707.62
4.998074 | 12721.66
5.002515 | 12735.68
5.006942 | 12749.83
5.011361 | 12763.88
5.015819 | 12777.88
5.020242 | 12792
5.02462 | 12806.21
5.029035 | 12820.45
5.033492 | 12834.69
5.037901 | 12848.98
5.04232 | 12863.31
5.046765 | 12877.75
5.051195 | 12892.16
5.055602 | 12906.6
5.060063 | 12921.05
5.06451 | 12935.4
5.068876 | 12949.76
5.073282 | 12964.03
5.077718 | 12978.41
5.082128 | 12992.78
5.086554 | 13007.08
5.091011 | 13021.28
5.095415 | 13035.5
5.09982 | 13049.76
5.104279 | 13063.99
5.108735 | 13078.19
5.1131 | 13092.29
5.117512 | 13106.57
5.121957 | 13120.8
5.126361 | 13134.99
5.130776 | 13149.16
5.135236 | 13163.38
5.139664 | 13177.62
5.144085 | 13191.95
5.148542 | 13206.19
5.15297 | 13220.37
5.157333 | 13234.61
5.161765 | 13248.79
5.166222 | 13263.02
5.17061 | 13277.29
5.175023 | 13291.52
5.179467 | 13305.71
5.183905 | 13319.85
5.188318 | 13333.93
5.192767 | 13348.18
5.197199 | 13362.54
5.201568 | 13376.88
5.205989 | 13391.12
5.210435 | 13405.26
5.214844 | 13419.5
5.219263 | 13433.82
5.22371 | 13448.11
5.228134 | 13462.34
5.232556 | 13476.52
5.237023 | 13490.74
5.241469 | 13504.93
5.245806 | 13519.14
5.250206 | 13533.41
5.254671 | 13547.7
5.259104 | 13561.94
5.26349 | 13576.13
5.267925 | 13590.52
5.272362 | 13604.99
5.276772 | 13619.46
5.281239 | 13633.74
5.285677 | 13647.98
5.290046 | 13662.32
5.294465 | 13676.75
5.298921 | 13691.15
5.303312 | 13705.52
5.307744 | 13719.85
5.312198 | 13734.1
5.31663 | 13748.43
5.321042 | 13762.76
5.325501 | 13777.16
5.329962 | 13791.59
5.334335 | 13805.96
5.338732 | 13820.28
5.34316 | 13834.63
5.347563 | 13848.97
5.351986 | 13863.4
5.356443 | 13877.77
5.360859 | 13892.06
5.365259 | 13906.46
5.369712 | 13920.96
5.374162 | 13935.37
5.378519 | 13949.71
5.382936 | 13964.03
5.387391 | 13978.51
5.391805 | 13993.08
5.396207 | 14007.59
5.400646 | 14022.13
5.405091 | 14036.63
5.409523 | 14051.15
5.413985 | 14065.59375
5.418407 | 14080.15
5.422764 | 14094.71
5.42719 | 14109.24
5.43165 | 14123.6
5.436048 | 14137.92
5.44046 | 14152.29
5.444905 | 14166.7
5.449334 | 14181.11
5.453753 | 14195.4
5.458208 | 14209.68
5.462642 | 14224.04
5.467009 | 14238.44
5.471419 | 14252.89
5.475862 | 14267.32
5.480279 | 14281.76
5.484714 | 14296.3125
5.489158 | 14310.84
5.493568 | 14325.35
5.497971 | 14339.89
5.502444 | 14354.45
5.506909 | 14368.95
5.511258 | 14383.5
5.515663 | 14398.05
5.52011 | 14412.68
5.524527 | 14427.25
5.528937 | 14441.71
5.533383 | 14456.25
5.53781 | 14470.9
5.542205 | 14485.64
5.546662 | 14500.39
5.551107 | 14515.07
5.555475 | 14529.71
5.559876 | 14544.47
5.564323 | 14559.25
5.568732 | 14574.06
5.573161 | 14588.8
5.577635 | 14603.45
5.582069 | 14618
5.586474 | 14632.52
5.590926 | 14647.05
5.595375 | 14661.59
5.599755 | 14676.09375
5.604172 | 14690.47
5.60861 | 14704.79
5.613011 | 14719.18
5.617424 | 14733.6
5.621879 | 14748.02
5.626295 | 14762.46
5.630702 | 14776.96
5.635155 | 14791.57
5.639596 | 14806.22
5.643946 | 14820.89
5.648358 | 14835.57
5.652813 | 14850.34
5.657234 | 14865.06
5.661651 | 14879.85
5.666093 | 14894.63
5.670517 | 14909.4
5.674948 | 14924.1
5.679418 | 14938.61
5.683849 | 14953.12
5.688211 | 14967.68
5.692624 | 14982.21
5.697079 | 14996.65
5.701481 | 15010.99
5.705909 | 15025.40625
5.710354 | 15039.83
5.71477 | 15054.23
5.71918 | 15068.58
5.723639 | 15082.97
5.72808 | 15097.4
5.732449 | 15111.86
5.736856 | 15126.375
5.741293 | 15140.84
5.745706 | 15155.35
5.750137 | 15169.84
5.754595 | 15184.40625
5.759002 | 15199.09
5.763407 | 15213.86
5.767861 | 15228.65
5.772324 | 15243.32
5.776691 | 15257.91
5.781087 | 15272.59
5.785535 | 15287.4
5.789953 | 15302.25
5.794354 | 15316.98
5.798814 | 15331.61
5.803243 | 15346.21
5.807649 | 15360.93
5.81211 | 15375.63
5.816544 | 15390.37
5.820932 | 15405.07
5.825348 | 15419.73
5.829803 | 15434.36
5.834187 | 15449.01
5.838596 | 15463.74
5.843052 | 15478.56
5.847502 | 15493.3
5.851911 | 15507.9
5.856347 | 15522.56
5.860785 | 15537.39
5.86516 | 15552.25
5.869586 | 15567.06
5.874037 | 15581.83
5.878441 | 15596.71
5.882844 | 15611.59
5.887294 | 15626.47
5.891708 | 15641.37
5.896131 | 15656.36
5.900596 | 15671.34
5.905039 | 15686.2
5.909385 | 15701.13
5.913794 | 15716.1
5.918247 | 15731.16
5.92267 | 15746.07
5.927085 | 15761.02
5.931533 | 15775.89
5.93596 | 15790.81
5.940378 | 15805.69
5.944852 | 15820.52
5.949289 | 15835.3
5.953651 | 15850.08
5.958065 | 15864.76
5.962514 | 15879.36
5.966915 | 15893.98
5.971346 | 15908.59
5.975788 | 15923.26
5.980212 | 15937.94
5.984611 | 15952.55
5.989058 | 15967.19
5.993507 | 15981.91
5.997883 | 15996.69
6.002297 | 16011.58
6.006729 | 16026.5
6.011136 | 16041.46
6.015555 | 16056.42
6.020013 | 16071.33
6.02444 | 16086.26
6.02885 | 16101.33
6.03331 | 16116.48
6.037758 | 16131.52
6.04212 | 16146.4
6.04653 | 16161.29
6.050969 | 16176.28
6.055374 | 16191.32
6.059782 | 16206.26
6.064229 | 16221.19
6.068681 | 16236.06
6.073096 | 16250.93
6.077544 | 16265.74
6.081974 | 16280.59
6.086343 | 16295.44
6.090768 | 16310.29
6.095244 | 16325
6.099642 | 16339.69
6.104055 | 16354.47
6.108493 | 16369.27
6.112932 | 16384.02
6.117354 | 16398.64
6.121808 | 16413.3
6.126243 | 16428.06
6.130614 | 16443.02
6.135009 | 16457.92
6.139448 | 16472.81
6.143864 | 16487.65625
6.148283 | 16502.59
6.152729 | 16517.6
6.157139 | 16532.67
6.161543 | 16547.77
6.166011 | 16562.91
6.170469 | 16577.95
6.174817 | 16592.91
6.179232 | 16608
6.183675 | 16623.03125
6.188101 | 16638.15
6.192528 | 16653.12
6.196977 | 16667.98
6.201396 | 16682.94
6.205816 | 16697.87
6.210279 | 16712.61
6.214715 | 16727.37
6.219091 | 16742.06
6.223508 | 16756.73
6.227946 | 16771.42
6.232328 | 16786.03
6.236761 | 16800.63
6.241215 | 16815.21
6.245644 | 16829.82
6.250052 | 16844.52
6.254495 | 16859.33
6.258922 | 16874.18
6.263296 | 16889.01
6.267726 | 16903.77
6.272169 | 16918.63
6.276574 | 16933.59
6.28099 | 16948.65625
6.285438 | 16963.77
6.28987 | 16978.72
6.29429 | 16993.65
6.298751 | 17008.71
6.303197 | 17023.77
6.307547 | 17038.84375
6.311956 | 17053.94
6.31642 | 17069.05
6.32084 | 17084.13
6.325237 | 17099.18
6.329673 | 17114.25
6.334102 | 17129.44
6.338514 | 17144.61
6.342975 | 17159.6
6.347391 | 17174.69
6.351761 | 17189.88
6.356179 | 17205.07
6.360636 | 17220.22
6.365055 | 17235.33
6.369476 | 17250.58
6.373925 | 17265.89
6.37836 | 17281.16
6.382762 | 17296.4
6.38723 | 17311.81
6.391692 | 17327.1
6.396052 | 17342.43
6.400459 | 17357.79
6.404894 | 17373.16
6.4093 | 17388.57
6.413733 | 17403.89
6.418182 | 17419.26
6.422588 | 17434.61
6.426989 | 17450.06
6.431446 | 17465.44
6.435905 | 17480.84
6.440266 | 17496.14
6.444672 | 17511.51
6.449121 | 17526.86
6.453525 | 17542.18
6.457945 | 17557.41
6.462405 | 17572.5
6.466843 | 17587.65
6.47126 | 17602.75
6.475716 | 17617.81
6.480144 | 17632.77
6.484511 | 17647.75
6.488934 | 17662.61
6.493388 | 17677.49
6.497778 | 17692.42
6.502194 | 17707.37
6.506635 | 17722.31
6.511071 | 17737.2
6.515485 | 17752.11
6.51993 | 17767.18
6.524367 | 17782.33
6.528731 | 17797.52
6.533154 | 17812.63
6.537595 | 17827.7
6.542007 | 17842.79
6.546431 | 17858.02
6.550874 | 17873.26
6.555298 | 17888.44
6.559724 | 17903.53
6.564191 | 17918.53
6.568642 | 17933.56
6.572994 | 17948.54
6.577382 | 17963.62
6.581839 | 17978.68
6.586275 | 17993.65
6.590686 | 18008.51
6.595122 | 18023.46875
6.599543 | 18038.57
6.603945 | 18053.69
6.60841 | 18068.71
6.612848 | 18083.66
6.617223 | 18098.77
6.621632 | 18113.97
6.626075 | 18129.21875
6.630461 | 18144.5
6.634898 | 18159.81
6.639345 | 18175.15
6.643773 | 18190.47
6.648191 | 18205.88
6.652636 | 18221.34
6.657095 | 18236.76
6.661483 | 18252.03
6.665886 | 18267.21875
6.670324 | 18282.41
6.674734 | 18297.65
6.679156 | 18312.96
6.683623 | 18328.07
6.688034 | 18343.09
6.692431 | 18358.13
6.696888 | 18373.18
6.701333 | 18388.27
6.705689 | 18403.35
6.710112 | 18418.43
6.714571 | 18433.51
6.718975 | 18448.62
6.723382 | 18463.61
6.727831 | 18478.57
6.732272 | 18493.6
6.736695 | 18508.63
6.741148 | 18523.71
6.745574 | 18538.75
6.749934 | 18553.82
6.754353 | 18568.86
6.758813 | 18583.83
6.763208 | 18598.78
6.767635 | 18613.81
6.772074 | 18628.99
6.776491 | 18644.21
6.780917 | 18659.35
6.785375 | 18674.45
6.7898 | 18689.63
6.79417 | 18704.91
6.798585 | 18720.25
6.803034 | 18735.64
6.80745 | 18751.02
6.811873 | 18766.38
6.81632 | 18781.71
6.820728 | 18797.01
6.825142 | 18812.3
6.829619 | 18827.68
6.834077 | 18842.95
6.838429 | 18858.21
6.842826 | 18873.49
6.847268 | 18888.8
6.851689 | 18904.09
6.856107 | 18919.36
6.860547 | 18934.71
6.864973 | 18950.09
6.86938 | 18965.5
6.873831 | 18980.84375
6.878264 | 18996.25
6.882652 | 19011.73
6.887066 | 19027.25
6.891522 | 19042.75
6.895911 | 19058.24
6.900338 | 19073.79
6.904797 | 19089.36
6.909237 | 19104.95
6.913639 | 19120.57
6.918085 | 19136.17
6.922531 | 19151.8
6.926908 | 19167.33
6.931327 | 19182.76
6.935767 | 19198.29
6.94017 | 19213.85
6.944587 | 19229.41
6.949028 | 19244.8
6.953453 | 19260.1
6.957873 | 19275.45
6.962325 | 19290.91
6.966769 | 19306.35
6.971114 | 19321.74
6.975529 | 19337.16
6.979993 | 19352.46
6.984403 | 19367.86
6.988818 | 19383.26
6.993259 | 19398.72
6.997685 | 19414.18
7.002119 | 19429.57
7.006585 | 19444.84
7.011017 | 19460.17
7.01538 | 19475.59375
7.019785 | 19491.02
7.024243 | 19506.47
7.028647 | 19521.74
7.033066 | 19536.92
7.037506 | 19552.14
7.041934 | 19567.46
7.046343 | 19582.81
7.050806 | 19598.15
7.055251 | 19613.43
7.059615 | 19628.69
7.064028 | 19643.99
7.068462 | 19659.3
7.072864 | 19674.69
7.077305 | 19690.12
7.081762 | 19705.6
7.086172 | 19721.01
7.090582 | 19736.45
7.095037 | 19751.88
7.099503 | 19767.32
7.103865 | 19782.77
7.10827 | 19798.25
7.112714 | 19813.81
7.117118 | 19829.3
7.121518 | 19844.77
7.12598 | 19860.17
7.1304 | 19875.68
7.134803 | 19891.2
7.139256 | 19906.78
7.143677 | 19922.29
7.148069 | 19937.77
7.152505 | 19953.14
7.15696 | 19968.55
7.161354 | 19984.0625
7.165767 | 19999.58
7.170217 | 20015.12
7.174684 | 20030.58
7.179096 | 20045.98
7.183547 | 20061.34
7.187988 | 20076.77
7.192343 | 20092.18
7.196761 | 20107.6
7.201208 | 20122.93
7.20562 | 20138.26
7.210031 | 20153.65
7.214463 | 20169.05
7.218877 | 20184.37
7.223293 | 20199.7
7.227761 | 20215.19
7.232203 | 20230.79
7.236551 | 20246.46
7.240945 | 20262.08
7.245406 | 20277.74
7.249832 | 20293.375
7.254258 | 20309.08
7.258707 | 20324.79
7.263118 | 20340.61
7.26753 | 20356.41
7.272009 | 20372.06
7.276451 | 20387.58
7.280809 | 20403.11
7.285222 | 20418.72
7.289678 | 20434.28
7.294074 | 20449.79
7.298512 | 20465.11
7.302954 | 20480.46
7.307368 | 20495.85
7.311777 | 20511.24
7.316226 | 20526.6
7.320678 | 20541.96
7.325058 | 20557.28
7.329471 | 20572.65
7.3339 | 20588.16
7.338302 | 20603.65625
7.34272 | 20619.29
7.347185 | 20634.86
7.351611 | 20650.4
7.356011 | 20666.13
7.360466 | 20681.94
7.364918 | 20697.72
7.369277 | 20713.48
7.373703 | 20729.2
7.378157 | 20744.89
7.382559 | 20760.66
7.386958 | 20776.45
7.391411 | 20792.21875
7.395851 | 20807.95
7.400263 | 20823.58
7.404718 | 20839.14
7.409138 | 20854.81
7.413502 | 20870.57
7.417931 | 20886.26
7.422391 | 20901.89
7.426777 | 20917.52
7.431196 | 20933.14
7.435639 | 20948.73
7.440077 | 20964.32
7.444515 | 20979.74
7.448983 | 20995.31
7.453412 | 21010.9
7.457782 | 21026.4
7.462179 | 21041.86
7.466626 | 21057.35
7.471055 | 21072.75
7.475478 | 21088.28
7.479916 | 21103.90625
7.484321 | 21119.49
7.488718 | 21135.17
7.49318 | 21150.78
7.497649 | 21166.38
7.501993 | 21182.06
7.506399 | 21197.85
7.510838 | 21213.61
7.51526 | 21229.39
7.519681 | 21245
7.52414 | 21260.54
7.528564 | 21276.23
7.532974 | 21291.87
7.53744 | 21307.48
7.541881 | 21322.97
7.546256 | 21338.37
7.550674 | 21353.73
7.555118 | 21369.1
7.559504 | 21384.39
7.563924 | 21399.68
7.568391 | 21414.96
7.572825 | 21430.22
7.577226 | 21445.52
7.581666 | 21460.78
7.586094 | 21476.09
7.590475 | 21491.46
7.594898 | 21506.75
7.599342 | 21522.14
7.603746 | 21537.71
7.608154 | 21553.34
7.612604 | 21568.89
7.61703 | 21584.34
7.621452 | 21599.81
7.625912 | 21615.52
7.630356 | 21631.23
7.634697 | 21646.88
7.639113 | 21662.57
7.643587 | 21678.17
7.647988 | 21693.72
7.652372 | 21709.28
7.656823 | 21724.93
7.661265 | 21740.64
7.66571 | 21756.34
7.670168 | 21771.87
7.674583 | 21787.49
7.678951 | 21803.18
7.683366 | 21818.88
7.687831 | 21834.63
7.692243 | 21850.33
7.696663 | 21866.09
7.701102 | 21881.86
7.705526 | 21897.67
7.709933 | 21913.45
7.714402 | 21929.2
7.718847 | 21944.96
7.723216 | 21960.73
7.727621 | 21976.52
7.732049 | 21992.27
7.736453 | 22008.15
7.740881 | 22023.95
7.745337 | 22039.77
7.749746 | 22055.58
7.754146 | 22071.48
7.758597 | 22087.46
7.763056 | 22103.39
7.767427 | 22119.28
7.77184 | 22135.23
7.776282 | 22151.14
7.780683 | 22166.96875
7.785113 | 22182.82
7.789577 | 22198.61
7.794007 | 22214.45
7.798417 | 22230.23
7.802879 | 22245.88
7.807308 | 22261.5
7.811683 | 22277.15
7.816107 | 22292.72
7.820563 | 22308.4375
7.824944 | 22324.07
7.829358 | 22339.62
7.8338 | 22355.125
7.838243 | 22370.58
7.842658 | 22386.11
7.847103 | 22401.78
7.851535 | 22417.56
7.855899 | 22433.34
7.860313 | 22449.12
7.864762 | 22464.82
7.869178 | 22480.67
7.873597 | 22496.73
7.878042 | 22512.78
7.882463 | 22528.77
7.886891 | 22544.64
7.89136 | 22560.55
7.895809 | 22576.46
7.900139 | 22592.32
7.904537 | 22608.14
7.909009 | 22623.92
7.913435 | 22639.6
7.91783 | 22655.16
7.922251 | 22670.82
7.926689 | 22686.54
7.931106 | 22702.28
7.935582 | 22717.84
7.940019 | 22733.28
7.944384 | 22748.83
7.948804 | 22764.40625
7.953256 | 22780.01
7.957658 | 22795.55
7.962091 | 22811.11
7.966537 | 22826.76
7.970963 | 22842.48
7.97538 | 22858.16
7.979838 | 22873.88
7.984297 | 22889.67
7.988665 | 22905.39
7.993064 | 22921.19
7.997496 | 22937.07
8.001891 | 22953
8.006307 | 22968.96
8.01077 | 22984.72
8.015186 | 23000.39
8.01959 | 23016.21
8.024043 | 23032.15
8.02849 | 23048.06
8.032855 | 23063.88
8.037277 | 23079.59
8.041733 | 23095.28
8.046134 | 23110.96
8.050543 | 23126.59
8.054993 | 23142.22
8.059445 | 23157.84
8.063868 | 23173.37
8.068326 | 23188.83
8.072747 | 23204.25
8.077101 | 23219.7
8.08153 | 23235.15
8.085999 | 23250.48
8.090388 | 23265.87
8.094801 | 23281.31
8.099229 | 23296.76
8.103661 | 23312.22
8.108079 | 23327.63
8.112534 | 23343.01
8.116973 | 23358.59
8.12134 | 23374.24
8.125742 | 23389.86
8.130188 | 23405.49
8.134611 | 23421.06
8.139034 | 23436.68
8.143479 | 23452.38
8.147895 | 23468.12
8.152311 | 23483.86
8.156787 | 23499.68
8.161255 | 23515.36
8.165598 | 23530.89
8.169986 | 23546.54
8.174437 | 23562.22
8.178865 | 23577.93
8.183282 | 23593.55
8.187725 | 23609.15
8.192134 | 23624.79
8.196527 | 23640.53
8.200982 | 23656.25
8.205438 | 23671.97
8.209813 | 23687.78
8.214207 | 23703.66
8.218663 | 23719.64
8.223069 | 23735.61
8.227489 | 23751.63
8.231955 | 23767.59375
8.236403 | 23783.47
8.240802 | 23799.42
8.245259 | 23815.38
8.2497 | 23831.37
8.254083 | 23847.41
8.258493 | 23863.38
8.262931 | 23879.3
8.267331 | 23895.25
8.271753 | 23911.17
8.27622 | 23927.09
8.280646 | 23943
8.285054 | 23958.81
8.289501 | 23974.68
8.293942 | 23990.52
8.298287 | 24006.25
8.30271 | 24021.96
8.307172 | 24037.62
8.311581 | 24053.35
8.315992 | 24069.07
8.320423 | 24084.7
8.32485 | 24100.33
8.329291 | 24115.92
8.333761 | 24131.45
8.338183 | 24147.02
8.34254 | 24162.64
8.346953 | 24178.24
8.351411 | 24193.84
8.35581 | 24209.33
8.360241 | 24224.9
8.364683 | 24240.65
8.369096 | 24256.4375
8.373501 | 24272.19
8.377965 | 24287.93
8.382409 | 24303.64
8.386778 | 24319.42
8.391185 | 24335.27
8.395621 | 24351.04
8.400043 | 24366.79
8.404473 | 24382.52
8.408926 | 24398.27
8.413345 | 24413.99
8.417753 | 24429.7
8.422203 | 24445.37
8.426677 | 24460.97
8.431044 | 24476.42
8.43544 | 24491.9
8.439883 | 24507.53125
8.444289 | 24523.13
8.448692 | 24538.67
8.453155 | 24554.05
8.457588 | 24569.48
8.461987 | 24585.07
8.466446 | 24600.74
8.470871 | 24616.46
8.475245 | 24632.21875
8.479672 | 24647.93
8.484128 | 24663.64
8.488519 | 24679.44
8.492924 | 24695.32
8.497378 | 24711.29
8.501835 | 24727.22
8.506244 | 24743.03
8.510669 | 24758.86
8.515102 | 24774.78125
8.519483 | 24790.68
8.52392 | 24806.56
8.528384 | 24822.37
8.532776 | 24838.21
8.537183 | 24854.04
8.541632 | 24869.8
8.546053 | 24885.47
8.550476 | 24901.13
8.554942 | 24916.74
8.559383 | 24932.34
8.563725 | 24947.9375
8.568128 | 24963.56
8.572592 | 24979.13
8.577016 | 24994.65
8.581422 | 25010.13
8.585865 | 25025.73
8.590286 | 25041.37
8.594703 | 25057
8.599172 | 25072.51
8.603617 | 25087.96
8.607982 | 25103.49
8.612389 | 25119.03
8.616837 | 25134.63
8.62123 | 25150.15
8.625668 | 25165.63
8.630116 | 25181.12
8.634538 | 25196.69
8.638941 | 25212.24
8.643381 | 25227.82
8.647841 | 25243.4375
8.652232 | 25259.07
8.656638 | 25274.63
8.661068 | 25290.17
8.665461 | 25305.79
8.669893 | 25321.48
8.674364 | 25337.09
8.678788 | 25352.65
8.683192 | 25368.29
8.687642 | 25384
8.692087 | 25399.57
8.69645 | 25415.1
8.70086 | 25430.71
8.705304 | 25446.48
8.709703 | 25462.24
8.714098 | 25478.01
8.718537 | 25493.72
8.722998 | 25509.45
8.727418 | 25525.25
8.731875 | 25541.05
8.736312 | 25556.97
8.740677 | 25572.91
8.745099 | 25588.85
8.749574 | 25604.61
8.753961 | 25620.43
8.758371 | 25636.27
8.762833 | 25652.13
8.767276 | 25667.92
8.771707 | 25683.58
8.776157 | 25699.23
8.780593 | 25714.96
8.784951 | 25730.67
8.789345 | 25746.26
8.793796 | 25761.82
8.798213 | 25777.25
8.802635 | 25792.77
8.807076 | 25808.31
8.811482 | 25823.82
8.815882 | 25839.38
8.820353 | 25854.86
8.824816 | 25870.31
8.829154 | 25885.81
8.833567 | 25901.41
8.838007 | 25917.01
8.842422 | 25932.64
8.846849 | 25948.08
8.851301 | 25963.55
8.855724 | 25979.11
8.860146 | 25994.65
8.8646 | 26010.14
8.869052 | 26025.5
8.873422 | 26040.71
8.877829 | 26055.875
8.882277 | 26071.06
8.886664 | 26086.18
8.891097 | 26101.25
8.895555 | 26116.21
8.899991 | 26131.11
8.904391 | 26145.95
8.908829 | 26160.82
8.91326 | 26175.68
8.91765 | 26190.54
8.922078 | 26205.24
8.926514 | 26219.9375
8.930916 | 26234.73
8.935326 | 26249.56
8.939773 | 26264.37
8.944211 | 26279
8.948637 | 26293.66
8.953088 | 26308.42
8.957532 | 26323.19
8.961871 | 26337.83
8.966281 | 26352.54
8.970753 | 26367.16
8.975164 | 26381.74
8.979557 | 26396.28
8.98398 | 26410.77
8.988414 | 26425.31
8.992838 | 26439.69
8.997289 | 26453.75
9.001717 | 26467.71
9.006103 | 26481.67
9.010522 | 26495.45
9.014989 | 26508.9
9.019394 | 26521.89
9.02381 | 26534.54
9.028265 | 26546.84
9.032702 | 26558.58
9.037106 | 26569.67
9.041583 | 26580.04
9.046039 | 26589.46
9.050399 | 26597.65
9.054796 | 26604.37
9.059246 | 26609.24
9.063647 | 26611.82
9.072525 | 26606.87
9.076929 | 26597.07
9.081321 | 26579.43
9.085769 | 26546.93
9.090236 | 26490.41
9.094596 | 26413.85
9.099007 | 26325.7
9.103459 | 26231.24
9.107858 | 26133.55
9.112277 | 26034.74
9.116747 | 25936.79
9.121181 | 25841.94
9.125593 | 25753.28125
9.130049 | 25678.06
9.134482 | 25625.87
9.138852 | 25593.2
9.143282 | 25572.11
9.147736 | 25557.85
9.152117 | 25547.95
9.156534 | 25541.03
9.160976 | 25536.18
9.165419 | 25532.76
9.169834 | 25530.4375
9.174283 | 25529.12
9.196351 | 25530.7
9.200766 | 25532.26
9.205205 | 25534.04
9.209627 | 25535.99
9.214049 | 25538.1
9.218516 | 25540.4375
9.222975 | 25542.98
9.227322 | 25545.68
9.231709 | 25548.55
9.236173 | 25551.51
9.240606 | 25554.45
9.245014 | 25557.45
9.249445 | 25560.58
9.25387 | 25563.86
9.258282 | 25567.19
9.262755 | 25570.45
9.267193 | 25573.65
9.271557 | 25576.95
9.275965 | 25580.27
9.280414 | 25583.57
9.284815 | 25586.85
9.289254 | 25590.09375
9.293707 | 25593.42
9.298126 | 25596.76
9.302529 | 25599.97
9.306988 | 25603.16
9.311452 | 25606.38
9.315832 | 25609.49
9.320228 | 25612.62
9.324657 | 25615.79
9.329061 | 25618.86
9.333475 | 25621.9
9.337935 | 25624.83
9.34236 | 25627.72
9.346766 | 25630.81
9.35121 | 25633.98
9.355655 | 25637.03125
9.360022 | 25640.03
9.36444 | 25642.96875
9.368889 | 25645.98
9.373299 | 25649.02
9.377702 | 25652.02
9.382163 | 25654.90625
9.386609 | 25657.62
9.391031 | 25660.15
9.395493 | 25662.54
9.399921 | 25664.85
9.404279 | 25667.03
9.408696 | 25669.06
9.413167 | 25670.8
9.417558 | 25672.36
9.421972 | 25673.88
9.426411 | 25675.3125
9.430839 | 25676.67
9.435256 | 25677.84
9.439711 | 25678.93
9.444152 | 25679.99
9.448515 | 25681.01
9.457362 | 25682.75
9.4662 | 25683.94
9.47947 | 25684.96
9.506027 | 25683.97
9.519307 | 25682.92
9.545871 | 25682.04
9.572431 | 25683.42
9.585659 | 25684.88
9.594499 | 25686
9.603351 | 25687.36
9.6122 | 25688.6
9.621099 | 25689.9
9.629866 | 25691.1
9.643147 | 25692.54
9.669721 | 25693.46
9.691845 | 25692.26
9.705128 | 25691.22
9.718358 | 25690.02
9.731633 | 25688.64
9.740502 | 25687.53125
9.753853 | 25686.24
9.767047 | 25685.05
9.793599 | 25684.67
9.815699 | 25685.8125
9.829007 | 25687.18
9.842322 | 25688.19
9.873219 | 25686.43
9.882105 | 25684.28
9.886556 | 25682.96
9.890899 | 25681.63
9.895294 | 25680.37
9.899755 | 25679.17
9.904187 | 25677.91
9.9086 | 25676.76
9.913039 | 25675.66
9.921875 | 25673.77
9.9308 | 25672.07
9.939567 | 25670.7
9.948402 | 25669.23
9.957286 | 25667.41
9.966109 | 25665.41
9.970551 | 25664.32
9.975004 | 25663.11
9.979382 | 25661.72
9.983798 | 25660.36
9.988235 | 25658.93
9.992631 | 25657.39
9.99706 | 25655.95
10.00153 | 25654.47
10.00596 | 25652.96
10.01036 | 25651.53
10.01482 | 25650.125
10.01926 | 25648.68
10.02363 | 25647.19
10.02804 | 25645.61
10.0325 | 25644.15
10.03691 | 25642.74
10.0413 | 25641.29
10.04575 | 25639.87
10.05019 | 25638.57
10.0546 | 25637.37
10.05905 | 25636.33
10.06784 | 25634.5
10.07672 | 25632.83
10.08552 | 25631.18
10.0944 | 25629.2
10.09884 | 25627.95
10.10331 | 25626.51
10.10774 | 25625.05
10.11211 | 25623.57
10.11652 | 25622
10.12097 | 25620.27
10.12539 | 25618.44
10.12981 | 25616.68
10.13425 | 25614.96
10.13865 | 25613.11
10.14306 | 25611.16
10.14752 | 25609.18
10.15199 | 25607.08
10.15634 | 25604.93
10.16074 | 25602.71
10.16518 | 25600.42
10.1696 | 25598.09
10.17402 | 25595.62
10.17848 | 25593.21
10.18291 | 25590.97
10.18731 | 25588.79
10.19177 | 25586.52
10.19621 | 25584.26
10.20058 | 25582.01
10.205 | 25579.98
10.20945 | 25578.05
10.21383 | 25576.11
10.21825 | 25574.05
10.22272 | 25571.85
10.22715 | 25569.61
10.23155 | 25567.47
10.236 | 25565.54
10.24044 | 25563.61
10.24482 | 25561.64
10.24924 | 25559.57
10.25367 | 25557.66
10.25808 | 25555.9
10.26249 | 25554.28125
10.26695 | 25552.67
10.27138 | 25550.98
10.2758 | 25549.35
10.28025 | 25547.76
10.28469 | 25546.3
10.28903 | 25544.98
10.29345 | 25543.84
10.29793 | 25542.75
10.30671 | 25541.34375
10.32892 | 25542.85
10.33769 | 25544.88
10.34217 | 25546.04
10.34658 | 25547.09
10.35543 | 25549.1
10.36427 | 25550.91
10.37319 | 25551.98
10.40409 | 25550.45
10.41294 | 25548.76
10.41741 | 25547.74
10.42177 | 25546.58
10.42618 | 25545.4
10.43063 | 25544.09
10.43503 | 25542.59
10.43944 | 25540.89
10.44389 | 25539.03
10.44833 | 25537.01
10.45275 | 25534.8
10.4572 | 25532.39
10.46164 | 25529.7
10.46602 | 25526.82
10.47043 | 25523.71
10.47489 | 25520.42
10.47927 | 25516.95
10.48369 | 25513.32
10.48814 | 25509.56
10.49259 | 25505.76
10.49699 | 25501.91
10.50144 | 25498.1
10.50588 | 25494.39
10.51024 | 25490.64
10.51466 | 25486.89
10.51911 | 25483.24
10.52353 | 25479.81
10.52794 | 25476.64
10.53238 | 25473.46875
10.5368 | 25470.24
10.54123 | 25467.14
10.54569 | 25464.31
10.55014 | 25461.68
10.55447 | 25459.23
10.55886 | 25457.05
10.56333 | 25454.96
10.56775 | 25452.96
10.57214 | 25451.1
10.57658 | 25449.51
10.58102 | 25448.37
10.58544 | 25447.32
10.58991 | 25446.18
10.59435 | 25445.06
10.60313 | 25443.53125
10.612 | 25442.42
10.6253 | 25441.33
10.65184 | 25442.63
10.66066 | 25444.44
10.66512 | 25445.54
10.66954 | 25446.8125
10.67393 | 25448.46
10.67838 | 25450.26
10.68282 | 25452.08
10.68718 | 25453.93
10.6916 | 25455.81
10.69606 | 25457.75
10.70047 | 25459.86
10.70487 | 25461.94
10.70931 | 25463.92
10.71377 | 25465.89
10.7182 | 25467.72
10.72265 | 25469.69
10.72708 | 25471.78125
10.73145 | 25473.89
10.73587 | 25476.03
10.74033 | 25478.21875
10.74472 | 25480.47
10.74914 | 25482.90625
10.75357 | 25485.58
10.75801 | 25488.37
10.76243 | 25491.3
10.76689 | 25494.39
10.77132 | 25497.81
10.77568 | 25501.53
10.78008 | 25505.46
10.78453 | 25509.65625
10.78896 | 25514.12
10.79338 | 25519.03125
10.79781 | 25524.29
10.80223 | 25529.84375
10.80664 | 25535.69
10.81111 | 25541.8125
10.81558 | 25548.08
10.81993 | 25554.6
10.82433 | 25561.48
10.82877 | 25568.55
10.8332 | 25575.77
10.83761 | 25582.97
10.84206 | 25590.28
10.84647 | 25597.85
10.85086 | 25605.59
10.85532 | 25613.39
10.85978 | 25621.23
10.86415 | 25629.06
10.86855 | 25636.99
10.87299 | 25645.04
10.8774 | 25653.08
10.88183 | 25661.125
10.8863 | 25669.15
10.89074 | 25677.09
10.89514 | 25684.93
10.8996 | 25692.73
10.90404 | 25700.48
10.90843 | 25708.2
10.91285 | 25715.67
10.91728 | 25723.09375
10.92168 | 25730.5
10.92609 | 25737.82
10.93054 | 25745.02
10.93496 | 25752.11
10.93937 | 25759.14
10.94383 | 25766.17
10.94827 | 25773.12
10.95261 | 25779.94
10.95703 | 25786.71
10.96149 | 25793.29
10.9659 | 25799.75
10.97031 | 25806.08
10.97475 | 25812.29
10.97919 | 25818.42
10.98363 | 25824.41
10.9881 | 25830.18
10.99252 | 25835.83
10.99689 | 25841.39
11.00129 | 25846.82
11.00575 | 25852.18
11.01016 | 25857.4375
11.01459 | 25862.66
11.01903 | 25867.8125
11.02344 | 25872.84375
11.02784 | 25877.75
11.03231 | 25882.62
11.03675 | 25887.5
11.04112 | 25892.42
11.04552 | 25897.29
11.04995 | 25902.05
11.05436 | 25906.69
11.05879 | 25911.34
11.06325 | 25916.02
11.06767 | 25920.72
11.07207 | 25925.32
11.07653 | 25929.85
11.081 | 25934.21875
11.08536 | 25938.48
11.08975 | 25942.75
11.0942 | 25947.04
11.09861 | 25951.29
11.10304 | 25955.38
11.1075 | 25959.34
11.11193 | 25963.27
11.11632 | 25967.3
11.12078 | 25971.21875
11.12522 | 25975.0625
11.1296 | 25978.87
11.13403 | 25982.625
11.13848 | 25986.37
11.14287 | 25990.11
11.14727 | 25993.78
11.15172 | 25997.38
11.15617 | 26000.87
11.16059 | 26004.33
11.16504 | 26007.86
11.16946 | 26011.47
11.17383 | 26014.9
11.17825 | 26018.22
11.1827 | 26021.41
11.1871 | 26024.66
11.19152 | 26027.96
11.19596 | 26031.16
11.20037 | 26034.24
11.20479 | 26037.11
11.20926 | 26039.95
11.21371 | 26042.7
11.21806 | 26045.5
11.22246 | 26048.23
11.22692 | 26050.92
11.23135 | 26053.46
11.23576 | 26055.92
11.2402 | 26058.48
11.24463 | 26061.02
11.24905 | 26063.57
11.25352 | 26066.04
11.25797 | 26068.45
11.26233 | 26070.93
11.26673 | 26073.46
11.27118 | 26075.95
11.27558 | 26078.42
11.28001 | 26080.91
11.28446 | 26083.45
11.28888 | 26086.09
11.29328 | 26088.79
11.29772 | 26091.48
11.30217 | 26094.24
11.30655 | 26096.98
11.31096 | 26099.74
11.3154 | 26102.61
11.31979 | 26105.53
11.32422 | 26108.46875
11.32868 | 26111.32
11.33311 | 26114.14
11.33752 | 26116.99
11.34197 | 26119.93
11.34642 | 26122.8125
11.35078 | 26125.625
11.35519 | 26128.32
11.35963 | 26131.12
11.36404 | 26133.95
11.36845 | 26136.71
11.37289 | 26139.4
11.37734 | 26142.1
11.38177 | 26144.76
11.38623 | 26147.39
11.39066 | 26150.07
11.39502 | 26152.74
11.39944 | 26155.51
11.40391 | 26158.12
11.40831 | 26160.76
11.41272 | 26163.48
11.41717 | 26166.29
11.42161 | 26169.11
11.42603 | 26171.88
11.43049 | 26174.68
11.43493 | 26177.49
11.43928 | 26180.33
11.44368 | 26183.19
11.44812 | 26186.09
11.45254 | 26188.86
11.45696 | 26191.63
11.46141 | 26194.44
11.46581 | 26197.2
11.47021 | 26200.01
11.47469 | 26202.84
11.47915 | 26205.61
11.4835 | 26208.39
11.4879 | 26211.12
11.49235 | 26213.8
11.49677 | 26216.59375
11.5012 | 26219.36
11.50565 | 26222.04
11.51007 | 26224.77
11.51448 | 26227.46
11.51894 | 26230.01
11.52339 | 26232.47
11.52776 | 26235.02
11.53217 | 26237.67
11.53662 | 26240.33
11.54099 | 26242.9
11.54542 | 26245.39
11.54987 | 26247.93
11.55431 | 26250.52
11.55871 | 26253.22
11.56316 | 26255.96
11.56759 | 26258.73
11.57197 | 26261.44
11.5764 | 26264.05
11.58084 | 26266.74
11.58524 | 26269.56
11.58966 | 26272.4
11.59411 | 26275.18
11.59855 | 26277.83
11.60297 | 26280.45
11.60743 | 26283.23
11.61188 | 26286
11.61622 | 26288.65
11.62063 | 26291.28
11.6251 | 26293.88
11.62952 | 26296.45
11.63391 | 26299
11.63834 | 26301.54
11.64277 | 26304.11
11.64719 | 26306.65
11.65165 | 26309.08
11.65606 | 26311.7
11.66042 | 26314.45
11.66484 | 26317.25
11.66931 | 26319.94
11.67372 | 26322.58
11.67814 | 26325.36
11.68259 | 26328.24
11.68703 | 26331.12
11.69144 | 26333.875
11.69591 | 26336.65
11.70037 | 26339.31
11.70473 | 26341.99
11.70912 | 26344.66
11.71357 | 26347.32
11.71798 | 26349.93
11.72241 | 26352.44
11.72685 | 26354.92
11.73126 | 26357.44
11.73566 | 26360.06
11.74011 | 26362.6
11.74458 | 26365.09
11.74894 | 26367.41
11.75335 | 26369.83
11.7578 | 26372.28
11.7622 | 26374.76
11.76661 | 26377.14
11.77107 | 26379.4375
11.77552 | 26381.79
11.77992 | 26384.22
11.78438 | 26386.67
11.7888 | 26389.08
11.79317 | 26391.53
11.7976 | 26393.86
11.80206 | 26396.23
11.80645 | 26398.63
11.81085 | 26401.08
11.8153 | 26403.58
11.81975 | 26405.96
11.82416 | 26408.25
11.8286 | 26410.57
11.83304 | 26413.01
11.83741 | 26415.52
11.84183 | 26418
11.84628 | 26420.43
11.85068 | 26422.84
11.8551 | 26425.34375
11.85954 | 26427.85
11.86396 | 26430.37
11.8684 | 26432.84
11.87287 | 26435.32
11.87732 | 26437.78125
11.88166 | 26440.13
11.88605 | 26442.49
11.89051 | 26444.93
11.89495 | 26447.29
11.89935 | 26449.65
11.90379 | 26452.06
11.90821 | 26454.48
11.91261 | 26456.93
11.91707 | 26459.34
11.92152 | 26461.72
11.92589 | 26464.24
11.9303 | 26466.79
11.93474 | 26469.32
11.93914 | 26471.85
11.94358 | 26474.33
11.94804 | 26476.8
11.95246 | 26479.28
11.95686 | 26481.69
11.96132 | 26484.12
11.96578 | 26486.61
11.97016 | 26489.02
11.97456 | 26491.39
11.979 | 26493.75
11.9834 | 26496.09
11.98781 | 26498.41
11.99228 | 26500.69
11.9967 | 26502.94
12.00111 | 26505.33
12.00555 | 26507.7
12.01 | 26509.9375
12.01435 | 26512.17
12.01877 | 26514.49
12.02323 | 26516.93
12.02764 | 26519.4
12.03203 | 26521.8125
12.03648 | 26524.15
12.04093 | 26526.53
12.04536 | 26528.87
12.04982 | 26531.22
12.05424 | 26533.54
12.0586 | 26535.9
12.06302 | 26538.13
12.0675 | 26540.23
12.07188 | 26542.38
12.0763 | 26544.56
12.08074 | 26546.78
12.08517 | 26548.95
12.08959 | 26551.04
12.09405 | 26553.15
12.09848 | 26555.43
12.10284 | 26557.6875
12.10725 | 26559.89
12.11171 | 26562.08
12.11613 | 26564.28
12.12055 | 26566.6
12.12499 | 26568.95
12.1294 | 26571.22
12.13381 | 26573.46
12.13829 | 26575.7
12.14273 | 26577.83
12.14708 | 26580.01
12.15148 | 26582.32
12.15592 | 26584.66
12.16034 | 26586.88
12.16477 | 26588.94
12.16922 | 26591.04
12.17364 | 26593.28125
12.17805 | 26595.63
12.18248 | 26597.92
12.18695 | 26600.13
12.19135 | 26602.28125
12.19576 | 26604.41
12.20021 | 26606.58
12.20459 | 26608.76
12.20902 | 26611
12.21349 | 26613.15
12.21793 | 26615.29
12.22233 | 26617.35
12.22677 | 26619.43
12.23121 | 26621.56
12.23558 | 26623.66
12.24 | 26625.68
12.24444 | 26627.71875
12.24884 | 26629.83
12.25324 | 26631.89
12.2577 | 26633.94
12.26213 | 26635.93
12.26654 | 26637.94
12.27099 | 26640.06
12.27544 | 26642.26
12.27978 | 26644.4
12.28419 | 26646.5625
12.28866 | 26648.61
12.29308 | 26650.69
12.29748 | 26652.84
12.30192 | 26654.96
12.30635 | 26657.05
12.31079 | 26659.08
12.31526 | 26660.92
12.31969 | 26662.74
12.32404 | 26664.67
12.32845 | 26666.57
12.33292 | 26668.44
12.33732 | 26670.18
12.34174 | 26671.88
12.34619 | 26673.69
12.35061 | 26675.55
12.35501 | 26677.39
12.35947 | 26679.26
12.36392 | 26681.13
12.3683 | 26683.05
12.3727 | 26684.98
12.37713 | 26686.93
12.38154 | 26688.96
12.38597 | 26691.01
12.39043 | 26693.01
12.39484 | 26695.03125
12.39925 | 26697.15625
12.40371 | 26699.29
12.40817 | 26701.41
12.41253 | 26703.45
12.41693 | 26705.55
12.42138 | 26707.71
12.42578 | 26709.84
12.43019 | 26711.89
12.43465 | 26713.92
12.43907 | 26716.02
12.44347 | 26718.06
12.44793 | 26720.1
12.45236 | 26722.08
12.45675 | 26724.12
12.46118 | 26726.06
12.46563 | 26728.02
12.47003 | 26729.95
12.47444 | 26731.89
12.47889 | 26733.82
12.48335 | 26735.67
12.48778 | 26737.53
12.49222 | 26739.45
12.49666 | 26741.43
12.50101 | 26743.3
12.50543 | 26745.2
12.50988 | 26747.09
12.51428 | 26749.09
12.51869 | 26751.23
12.52312 | 26753.31
12.52754 | 26755.32
12.53195 | 26757.34
12.53642 | 26759.38
12.54087 | 26761.52
12.54522 | 26763.67
12.54962 | 26765.8
12.55408 | 26767.8
12.55851 | 26769.71875
12.56292 | 26771.55
12.56737 | 26773.48
12.57179 | 26775.42
12.57621 | 26777.28
12.58069 | 26778.96875
12.58513 | 26780.52
12.58949 | 26782.13
12.5939 | 26783.76
12.59835 | 26785.39
12.60275 | 26787
12.60719 | 26788.52
12.61163 | 26790.08
12.61605 | 26791.68
12.62045 | 26793.35
12.62489 | 26794.98
12.62935 | 26796.61
12.63373 | 26798.27
12.63814 | 26800.02
12.64257 | 26801.87
12.64697 | 26803.67
12.65138 | 26805.57
12.65585 | 26807.42
12.66028 | 26809.22
12.66469 | 26811.09
12.66914 | 26813.08
12.67359 | 26815.01
12.67795 | 26816.85
12.68237 | 26818.57
12.68682 | 26820.3
12.69122 | 26822.11
12.69563 | 26823.82
12.70009 | 26825.45
12.70453 | 26827.1
12.70894 | 26828.67
12.7134 | 26830.32
12.71782 | 26831.94
12.72219 | 26833.6
12.7266 | 26835.21
12.73108 | 26836.79
12.73547 | 26838.37
12.73988 | 26839.98
12.74432 | 26841.68
12.74876 | 26843.34
12.75318 | 26844.93
12.75765 | 26846.46875
12.76209 | 26848.17
12.76645 | 26849.89
12.77084 | 26851.58
12.77528 | 26853.23
12.7797 | 26854.84375
12.78413 | 26856.55
12.78856 | 26858.28
12.79297 | 26859.95
12.79738 | 26861.71
12.80185 | 26863.4375
12.80631 | 26865.02
12.81065 | 26866.64
12.81506 | 26868.36
12.81952 | 26870.1
12.82394 | 26871.83
12.82836 | 26873.37
12.83282 | 26874.85
12.83724 | 26876.46
12.84165 | 26878.02
12.84611 | 26879.45
12.85055 | 26880.86
12.85494 | 26882.16
12.85934 | 26883.54
12.8638 | 26884.9
12.86817 | 26886.21
12.87259 | 26887.56
12.87705 | 26888.93
12.88149 | 26890.36
12.88589 | 26891.82
12.89033 | 26893.4
12.89476 | 26895.04
12.89914 | 26896.68
12.90356 | 26898.26
12.90801 | 26899.96875
12.9124 | 26901.73
12.91681 | 26903.55
12.92127 | 26905.31
12.92571 | 26906.99
12.93012 | 26908.625
12.93455 | 26910.36
12.93899 | 26912.09
12.94335 | 26913.79
12.94778 | 26915.4
12.95226 | 26916.87
12.95666 | 26918.41
12.96106 | 26919.89
12.96551 | 26921.34
12.96994 | 26922.76
12.97437 | 26924.2
12.97883 | 26925.59
12.98326 | 26927.03
12.98762 | 26928.49
12.99204 | 26929.98
12.99652 | 26931.49
13.00094 | 26932.92
13.00535 | 26934.53
13.00979 | 26936.27
13.01421 | 26937.95
13.0186 | 26939.51
13.02306 | 26940.99
13.02752 | 26942.46
13.03189 | 26944.01
13.03629 | 26945.58
13.04072 | 26947.1
13.04513 | 26948.58
13.04956 | 26949.93
13.05401 | 26951.23
13.05842 | 26952.63
13.06282 | 26954.15
13.06728 | 26955.66
13.07175 | 26957.09
13.0761 | 26958.41
13.08051 | 26959.8
13.08496 | 26961.24
13.08936 | 26962.65
13.09378 | 26964.04
13.09825 | 26965.32
13.10269 | 26966.59
13.1071 | 26967.92
13.11154 | 26969.25
13.11597 | 26970.54
13.12036 | 26971.77
13.12478 | 26972.93
13.12923 | 26974.18
13.13361 | 26975.52
13.13802 | 26976.87
13.14246 | 26978.18
13.14691 | 26979.47
13.15133 | 26980.68
13.15578 | 26981.93
13.16021 | 26983.34
13.16456 | 26984.81
13.16898 | 26986.22
13.17344 | 26987.52
13.17785 | 26988.78
13.18226 | 26990.13
13.18671 | 26991.54
13.19114 | 26992.91
13.19557 | 26994.24
13.20003 | 26995.6
13.20447 | 26996.89
13.20881 | 26998.1
13.21321 | 26999.38
13.21768 | 27000.7
13.22211 | 27001.9
13.2265 | 27003.03
13.23091 | 27004.26
13.23535 | 27005.53125
13.23977 | 27006.86
13.24425 | 27008.03
13.24869 | 27009.15
13.25305 | 27010.48
13.25746 | 27011.79
13.26193 | 27013.13
13.26632 | 27014.49
13.27076 | 27015.86
13.27521 | 27017.23
13.27963 | 27018.57
13.28404 | 27019.84
13.28851 | 27021.21
13.29297 | 27022.63
13.29735 | 27023.93
13.30173 | 27025.23
13.30616 | 27026.47
13.31056 | 27027.73
13.31499 | 27029.02
13.31946 | 27030.19
13.32387 | 27031.39
13.32826 | 27032.69
13.33272 | 27033.96
13.33717 | 27035.19
13.34153 | 27036.35
13.34595 | 27037.51
13.35041 | 27038.73
13.35481 | 27039.96
13.35921 | 27041.11
13.36365 | 27042.2
13.36811 | 27043.29
13.37254 | 27044.38
13.37699 | 27045.55
13.38141 | 27046.66
13.38577 | 27047.85
13.39019 | 27048.91
13.39465 | 27049.9375
13.39905 | 27051.07
13.40346 | 27052.23
13.4079 | 27053.41
13.41233 | 27054.59
13.41676 | 27055.65
13.42121 | 27056.66
13.42565 | 27057.87
13.43001 | 27059.08
13.43442 | 27060.29
13.43886 | 27061.41
13.44329 | 27062.47
13.44771 | 27063.62
13.45216 | 27064.87
13.45657 | 27066.01
13.46097 | 27067.11
13.46546 | 27068.18
13.47427 | 27070.08
13.47867 | 27071.19
13.48311 | 27072.28
13.48753 | 27073.33
13.49639 | 27075.2
13.50081 | 27076.28
13.5052 | 27077.44
13.50966 | 27078.58
13.51412 | 27079.67
13.51849 | 27080.77
13.52289 | 27081.92
13.52732 | 27083.15
13.53172 | 27084.4375
13.53616 | 27085.72
13.54064 | 27086.98
13.54507 | 27088.14
13.54947 | 27089.34
13.55391 | 27090.52
13.55837 | 27091.73
13.56277 | 27092.92
13.56719 | 27093.96
13.57162 | 27094.99
13.58042 | 27096.94
13.58931 | 27098.73
13.59816 | 27100.45
13.60696 | 27102.23
13.61584 | 27104.01
13.62465 | 27105.81
13.63352 | 27107.65
13.64242 | 27109.46
13.65121 | 27111.18
13.66008 | 27112.87
13.66891 | 27114.42
13.67777 | 27116.01
13.68665 | 27117.57
13.69546 | 27119.21
13.7043 | 27120.82
13.71315 | 27122.52
13.722 | 27124.27
13.73086 | 27125.99
13.73971 | 27127.62
13.74853 | 27129.63
13.75735 | 27131.5
13.76626 | 27133.39
13.77066 | 27134.51
13.77512 | 27135.54
13.78393 | 27137.48
13.79281 | 27139.3
13.8016 | 27141.27
13.81052 | 27143.19
13.81936 | 27145.1
13.82379 | 27146.13
13.83259 | 27147.97
13.84146 | 27149.72
13.8503 | 27151.6
13.85914 | 27153.02
13.86805 | 27154.52
13.87678 | 27156.25
13.88567 | 27157.86
13.89453 | 27159.42
13.90337 | 27161.21
13.91229 | 27162.6
13.92106 | 27164.08
13.92991 | 27165.39
13.93879 | 27166.46
13.94762 | 27167.7
13.95652 | 27168.97
13.96531 | 27170.15
13.97413 | 27171.57
13.98302 | 27172.93
13.99186 | 27174.22
14.00076 | 27175.74
14.00952 | 27177.05
14.01837 | 27178.54
14.02722 | 27180.11
14.03609 | 27181.65
14.04497 | 27183.19
14.05378 | 27184.78
14.06265 | 27186.06
14.0715 | 27187.54
14.08037 | 27188.85
14.08926 | 27190.06
14.09801 | 27191.34
14.10688 | 27192.42
14.11574 | 27193.51
14.12455 | 27194.67
14.13348 | 27195.8125
14.14223 | 27197.02
14.15109 | 27198.48
14.15997 | 27199.68
14.16881 | 27200.82
14.1821 | 27202.16
14.19977 | 27203.34
14.2175 | 27204.54
14.23074 | 27205.6
14.23958 | 27206.6
14.24843 | 27207.64
14.25729 | 27208.69
14.2662 | 27210.05
14.27495 | 27211.29
14.28384 | 27212.5
14.29267 | 27213.78
14.30153 | 27214.89
14.31041 | 27215.89
14.31918 | 27217.05
14.33248 | 27218.54
14.34137 | 27219.68
14.35471 | 27220.94
14.36789 | 27222.36
14.38118 | 27223.62
14.38999 | 27224.82
14.3989 | 27226.04
14.41212 | 27227.5
14.42094 | 27228.61
14.43872 | 27229.85
14.46964 | 27230.67
14.49173 | 27231.79
14.50501 | 27233.09
14.51387 | 27234.15
14.52719 | 27235.56
14.54484 | 27236.9
14.56695 | 27238.15
14.59348 | 27239.35
14.61564 | 27240.65
14.63333 | 27241.91
14.65104 | 27243.03
14.68198 | 27244.09
14.70859 | 27244.3
14.7395 | 27244.6
14.76158 | 27245.94
14.77931 | 27247.01
14.80142 | 27248.02
14.82798 | 27248.46
14.85453 | 27248.95
14.88109 | 27250.14
14.91203 | 27251.21
14.94301 | 27251.0625
14.9696 | 27250.22
15.00051 | 27249.41
15.03146 | 27249.21
15.05804 | 27249.19
15.08899 | 27247.92
15.11996 | 27247.26
15.14656 | 27246.91
15.17303 | 27245.79
15.19077 | 27244.66
15.21285 | 27243.34
15.23946 | 27242.05
15.26151 | 27240.91
15.27922 | 27239.75
15.29691 | 27238.6
15.31902 | 27237.49
15.33672 | 27236.04
15.34997 | 27234.93
15.36327 | 27233.62
15.3854 | 27232.31
15.40309 | 27231.22
15.41642 | 27230.08
15.42963 | 27228.8
15.44292 | 27227.54
15.45619 | 27226.26
15.46941 | 27225.11
15.48268 | 27223.96
15.49598 | 27222.77
15.50925 | 27221.24
15.51812 | 27220.1
15.52693 | 27218.8
15.53583 | 27217.49
15.54467 | 27216.31
15.55349 | 27215.12
15.56235 | 27213.9
15.57116 | 27212.83
15.58005 | 27211.47
15.58891 | 27210.24
15.5977 | 27209.09
15.60659 | 27207.81
15.61538 | 27206.67
15.62871 | 27205.25
15.63758 | 27204.04
15.64638 | 27203.03
15.65526 | 27201.77
15.66411 | 27200.38
15.67294 | 27198.96
15.68187 | 27197.36
15.69063 | 27195.82
15.69947 | 27194.28125
15.70835 | 27192.77
15.71715 | 27191.45
15.72606 | 27190.25
15.73484 | 27188.89
15.74369 | 27187.79
15.75257 | 27186.39
15.76142 | 27184.92
15.77031 | 27183.24
15.77912 | 27181.35
15.78357 | 27180.34
15.78795 | 27179.31
15.79236 | 27178.3
15.80125 | 27176.33
15.80567 | 27175.19
15.81012 | 27174.15625
15.81891 | 27172.25
15.82778 | 27170.27
15.83661 | 27168.48
15.84546 | 27166.74
15.85436 | 27165.05
15.86314 | 27163.4
15.87201 | 27161.71
15.88083 | 27159.85
15.88968 | 27158
15.89859 | 27156.05
15.90303 | 27154.92
15.90739 | 27153.87
15.91626 | 27151.81
15.92067 | 27150.71
15.9251 | 27149.59
15.92955 | 27148.49
15.93398 | 27147.36
15.93839 | 27146.21
15.94285 | 27145.03
15.9473 | 27143.92
15.95167 | 27142.86
15.95607 | 27141.79
15.9605 | 27140.75
15.9649 | 27139.66
15.96931 | 27138.54
15.97377 | 27137.35
15.9782 | 27136.21
15.9826 | 27135.15
15.98705 | 27134.14
15.99149 | 27132.97
15.99586 | 27131.7
16.00028 | 27130.39
16.00473 | 27129.17
16.00914 | 27127.98
16.01354 | 27126.71
16.01799 | 27125.37
16.02245 | 27123.96
16.02687 | 27122.5625
16.03133 | 27121.08
16.03575 | 27119.61
16.04011 | 27118.06
16.04454 | 27116.46
16.049 | 27114.77
16.0534 | 27113.11
16.05781 | 27111.57
16.06224 | 27110.07
16.06668 | 27108.51
16.07109 | 27106.77
16.07555 | 27105.1
16.07998 | 27103.67
16.08435 | 27102.4
16.08875 | 27101.1
16.09319 | 27099.71
16.09761 | 27098.28
16.10204 | 27096.9
16.10648 | 27095.64
16.1109 | 27094.43
16.1153 | 27093.21
16.11978 | 27091.97
16.12425 | 27090.57
16.1286 | 27089.03125
16.13299 | 27087.6
16.13744 | 27086.21
16.14187 | 27084.79
16.14629 | 27083.25
16.15073 | 27081.6
16.15515 | 27079.99
16.15954 | 27078.46
16.164 | 27076.94
16.16845 | 27075.37
16.17282 | 27073.77
16.17722 | 27072.21
16.18167 | 27070.7
16.18607 | 27069.24
16.19049 | 27067.75
16.19497 | 27066.2
16.1994 | 27064.67
16.20381 | 27063.17
16.20826 | 27061.62
16.2127 | 27060.11
16.21708 | 27058.64
16.22151 | 27057.11
16.22594 | 27055.53125
16.23034 | 27053.9
16.23476 | 27052.3
16.23921 | 27050.71
16.24365 | 27048.96
16.24805 | 27047.21
16.2525 | 27045.55
16.25694 | 27043.89
16.26129 | 27042.16
16.2657 | 27040.34
16.27018 | 27038.52
16.27458 | 27036.66
16.27899 | 27034.78
16.28344 | 27032.85
16.28786 | 27030.98
16.2923 | 27028.98
16.29677 | 27026.88
16.3012 | 27024.78
16.30555 | 27022.65625
16.30995 | 27020.52
16.31442 | 27018.37
16.31883 | 27016.21
16.32325 | 27014.09375
16.32768 | 27012.03
16.3321 | 27009.99
16.3365 | 27007.96
16.34096 | 27005.98
16.34542 | 27004.02
16.34979 | 27002.14
16.35419 | 27000.29
16.35862 | 26998.39
16.36304 | 26996.49
16.36747 | 26994.58
16.37193 | 26992.69
16.37634 | 26990.79
16.38075 | 26988.9
16.38521 | 26986.9
16.38968 | 26984.84
16.39404 | 26982.77
16.39844 | 26980.71
16.40289 | 26978.7
16.40729 | 26976.58
16.41169 | 26974.33
16.41616 | 26972.04
16.4206 | 26969.81
16.425 | 26967.68
16.42945 | 26965.52
16.43388 | 26963.24
16.43826 | 26960.89
16.44269 | 26958.58
16.44714 | 26956.37
16.45152 | 26954.3125
16.45593 | 26952.29
16.46038 | 26950.17
16.46482 | 26947.94
16.46924 | 26945.58
16.47369 | 26943.38
16.47812 | 26941.32
16.48249 | 26939.22
16.48692 | 26936.95
16.49138 | 26934.51
16.49578 | 26932.03
16.50018 | 26929.61
16.50463 | 26927.28
16.50905 | 26924.86
16.51348 | 26922.43
16.51795 | 26919.9
16.52239 | 26917.39
16.52673 | 26914.86
16.53113 | 26912.38
16.5356 | 26909.96
16.54003 | 26907.46
16.54443 | 26904.96
16.54888 | 26902.45
16.5533 | 26899.96
16.55771 | 26897.4
16.56219 | 26894.76
16.56663 | 26892.03
16.57099 | 26889.43
16.5754 | 26886.85
16.57985 | 26884.15
16.58424 | 26881.4
16.58868 | 26878.54
16.59312 | 26875.67
16.59755 | 26872.95
16.60195 | 26870.32
16.60639 | 26867.64
16.61084 | 26864.98
16.61523 | 26862.25
16.61963 | 26859.47
16.62407 | 26856.86
16.62847 | 26854.33
16.63289 | 26851.84
16.63737 | 26849.27
16.64179 | 26846.61
16.6462 | 26843.93
16.65065 | 26841.37
16.6551 | 26838.77
16.65947 | 26836.13
16.66387 | 26833.49
16.66831 | 26830.89
16.67271 | 26828.21
16.67711 | 26825.52
16.68155 | 26822.8
16.68602 | 26820.08
16.69044 | 26817.38
16.69488 | 26814.74
16.69931 | 26812.06
16.70368 | 26809.41
16.7081 | 26806.72
16.71258 | 26803.88
16.71697 | 26801.14
16.72138 | 26798.44
16.72583 | 26795.82
16.73027 | 26793.125
16.7347 | 26790.25
16.73915 | 26787.3
16.74359 | 26784.46
16.74795 | 26781.61
16.75234 | 26778.72
16.7568 | 26775.79
16.76122 | 26772.72
16.76563 | 26769.67
16.77007 | 26766.57
16.77449 | 26763.44
16.77889 | 26760.41
16.78336 | 26757.37
16.78782 | 26754.23
16.79217 | 26751.09
16.79657 | 26748.05
16.80102 | 26745.05
16.80543 | 26742.05
16.80986 | 26739.01
16.81431 | 26735.95
16.81874 | 26733
16.82315 | 26730.01
16.8276 | 26726.92
16.83205 | 26723.84
16.83642 | 26720.73
16.84084 | 26717.61
16.84529 | 26714.4375
16.84967 | 26711.27
16.85409 | 26708.02
16.85856 | 26704.76
16.86299 | 26701.5
16.86738 | 26698.25
16.87183 | 26695.08
16.87627 | 26691.87
16.88066 | 26688.68
16.88508 | 26685.39
16.88952 | 26682.2
16.89391 | 26678.99
16.89833 | 26675.81
16.90278 | 26672.58
16.90722 | 26669.31
16.91165 | 26666.04
16.9161 | 26662.85
16.92055 | 26659.65
16.92489 | 26656.28
16.92929 | 26652.92
16.93377 | 26649.54
16.93818 | 26646.31
16.94256 | 26643.14
16.94699 | 26639.97
16.95141 | 26636.71
16.95583 | 26633.45
16.96028 | 26630.13
16.96472 | 26626.95
16.96911 | 26623.87
16.97352 | 26620.79
16.97797 | 26617.56
16.98239 | 26614.09
16.98681 | 26610.64
16.99126 | 26607.29
16.99571 | 26603.95
17.00011 | 26600.52
17.00458 | 26597.04
17.00904 | 26593.45
17.0134 | 26589.93
17.0178 | 26586.44
17.02224 | 26582.92
17.02666 | 26579.43
17.0311 | 26575.86
17.03554 | 26572.27
17.03994 | 26568.71875
17.04433 | 26565.24
17.04878 | 26561.79
17.05325 | 26558.21
17.0576 | 26554.55
17.06201 | 26551
17.06646 | 26547.62
17.07086 | 26544.29
17.07527 | 26540.88
17.07973 | 26537.31
17.08417 | 26533.77
17.08859 | 26530.31
17.09304 | 26526.83
17.09746 | 26523.36
17.10184 | 26519.87
17.10628 | 26516.26
17.11073 | 26512.57
17.11511 | 26508.88
17.11952 | 26505.22
17.12398 | 26501.66
17.12843 | 26498.02
17.13284 | 26494.29
17.13728 | 26490.59
17.14171 | 26486.99
17.14607 | 26483.39
17.1505 | 26479.71
17.15496 | 26476.05
17.15936 | 26472.5
17.16377 | 26469.04
17.16822 | 26465.5
17.17263 | 26461.93
17.17706 | 26458.3125
17.18153 | 26454.71
17.18598 | 26451.21
17.19033 | 26447.67
17.19471 | 26444.21
17.19917 | 26440.7
17.20361 | 26437.07
17.20802 | 26433.39
17.21245 | 26429.8
17.21687 | 26426.3
17.22127 | 26422.84375
17.22575 | 26419.29
17.23019 | 26415.59
17.23455 | 26411.92
17.23897 | 26408.21
17.24342 | 26404.52
17.24782 | 26400.87
17.25226 | 26397.14
17.2567 | 26393.43
17.26113 | 26389.62
17.26553 | 26385.78
17.26999 | 26381.91
17.27445 | 26378.08
17.27884 | 26374.23
17.28323 | 26370.34
17.28767 | 26366.5
17.29207 | 26362.59
17.2965 | 26358.72
17.30096 | 26354.8
17.30537 | 26350.95
17.30977 | 26347.17
17.31422 | 26343.39
17.31866 | 26339.59
17.32302 | 26335.77
17.32744 | 26332.07
17.3319 | 26328.33
17.3363 | 26324.62
17.34071 | 26320.84
17.34516 | 26317
17.3496 | 26313.14
17.35403 | 26309.21
17.35849 | 26305.3
17.36291 | 26301.31
17.36728 | 26297.28
17.3717 | 26293.18
17.37617 | 26289.06
17.38056 | 26284.9375
17.38498 | 26280.86
17.38941 | 26276.71875
17.39384 | 26272.53
17.39827 | 26268.34
17.40273 | 26264.21
17.40716 | 26260.21
17.41152 | 26256.26
17.41592 | 26252.28
17.42037 | 26248.17
17.4248 | 26244.13
17.42921 | 26240.25
17.43366 | 26236.52
17.43807 | 26232.73
17.44248 | 26228.9
17.44694 | 26224.95
17.45141 | 26221.01
17.45576 | 26217.14
17.46015 | 26213.33
17.46459 | 26209.6
17.46902 | 26205.65
17.47344 | 26201.53
17.47788 | 26197.42
17.4823 | 26193.5
17.48671 | 26189.64
17.49116 | 26185.7
17.49563 | 26181.71
17.50001 | 26177.7
17.50442 | 26173.71
17.50887 | 26169.78
17.51326 | 26165.86
17.51768 | 26161.91
17.52215 | 26157.94
17.5266 | 26153.86
17.531 | 26149.8
17.53544 | 26145.85
17.53987 | 26141.8125
17.54425 | 26137.66
17.54867 | 26133.4
17.5531 | 26129.22
17.5575 | 26125.2
17.56191 | 26121.24
17.56636 | 26117.14
17.57079 | 26112.96
17.57521 | 26108.81
17.57966 | 26104.78
17.5841 | 26100.84
17.58845 | 26096.91
17.59286 | 26092.92
17.59733 | 26088.79
17.60175 | 26084.64
17.60615 | 26080.4375
17.6106 | 26076.34
17.61503 | 26072.27
17.61947 | 26068.05
17.62394 | 26063.71
17.62835 | 26059.38
17.63271 | 26055.05
17.63713 | 26050.76
17.64159 | 26046.52
17.64599 | 26042.2
17.65041 | 26037.9
17.65485 | 26033.61
17.65927 | 26029.375
17.66368 | 26025.21
17.66814 | 26020.99
17.67259 | 26016.78
17.67696 | 26012.72
17.68137 | 26008.7
17.68579 | 26004.61
17.69019 | 26000.54
17.69463 | 25996.5
17.6991 | 25992.45
17.70351 | 25988.41
17.70791 | 25984.35
17.71237 | 25980.36
17.71684 | 25976.27
17.72121 | 25972
17.72559 | 25967.74
17.73004 | 25963.53
17.73445 | 25959.28
17.73886 | 25954.91
17.74333 | 25950.54
17.74775 | 25946.16
17.75214 | 25941.83
17.75659 | 25937.40625
17.76101 | 25932.98
17.76541 | 25928.55
17.76985 | 25924.08
17.77432 | 25919.74
17.77871 | 25915.4
17.78311 | 25911.1
17.78755 | 25906.82
17.79203 | 25902.49
17.79645 | 25898.16
17.80088 | 25893.94
17.80532 | 25889.8
17.80969 | 25885.63
17.8141 | 25881.47
17.81855 | 25877.19
17.82296 | 25873.06
17.82737 | 25868.95
17.83179 | 25864.74
17.83621 | 25860.46
17.84063 | 25856.14
17.8451 | 25851.79
17.84955 | 25847.51
17.85389 | 25843.24
17.85829 | 25838.93
17.86276 | 25834.52
17.86719 | 25830
17.8716 | 25825.52
17.87605 | 25821.04
17.88047 | 25816.59
17.88488 | 25812.03
17.88936 | 25807.35
17.89381 | 25802.58
17.89817 | 25797.85
17.90257 | 25793.22
17.90702 | 25788.58
17.91142 | 25783.89
17.91585 | 25779.11
17.92029 | 25774.43
17.92472 | 25769.875
17.92911 | 25765.45
17.93356 | 25761.04
17.93801 | 25756.62
17.94239 | 25752.16
17.9468 | 25747.8
17.95124 | 25743.53
17.95564 | 25739.3
17.96005 | 25735.04
17.96452 | 25730.68
17.96895 | 25726.21875
17.97336 | 25721.81
17.97781 | 25717.48
17.98226 | 25713.08
17.98663 | 25708.625
17.99105 | 25704.04
17.9955 | 25699.44
17.9999 | 25694.86
18.0043 | 25690.28
18.00875 | 25685.68
18.0132 | 25681.03
18.01761 | 25676.375
18.02206 | 25671.73
18.02648 | 25667.18
18.03084 | 25662.68
18.03527 | 25658.2
18.03974 | 25653.62
18.04413 | 25649.12
18.04854 | 25644.75
18.05298 | 25640.45
18.05741 | 25636.13
18.06185 | 25631.73
18.0663 | 25627.29
18.07075 | 25622.89
18.07512 | 25618.55
18.0795 | 25614.19
18.08396 | 25609.79
18.08839 | 25605.31
18.09281 | 25600.84
18.09724 | 25596.36
18.10165 | 25591.9
18.10606 | 25587.45
18.11054 | 25583.01
18.11499 | 25578.44
18.11934 | 25573.84
18.12374 | 25569.2
18.12819 | 25564.61
18.13261 | 25560.02
18.13704 | 25555.29
18.14149 | 25550.53125
18.14591 | 25545.82
18.15032 | 25541.06
18.15477 | 25536.28
18.15922 | 25531.44
18.1636 | 25526.63
18.16801 | 25521.94
18.17246 | 25517.29
18.17683 | 25512.55
18.18125 | 25507.82
18.18571 | 25503.0625
18.19015 | 25498.34
18.19456 | 25493.66
18.199 | 25489.03
18.20343 | 25484.46
18.20781 | 25479.84
18.21224 | 25475.1
18.21668 | 25470.35
18.22108 | 25465.74
18.22549 | 25461.22
18.22995 | 25456.7
18.23439 | 25452.03
18.2388 | 25447.35
18.24325 | 25442.66
18.24769 | 25438.01
18.25204 | 25433.3125
18.25646 | 25428.61
18.26094 | 25423.86
18.26534 | 25419.1
18.26973 | 25414.29
18.27417 | 25409.38
18.27861 | 25404.6
18.28305 | 25399.81
18.28751 | 25395.04
18.29192 | 25390.32
18.29628 | 25385.67
18.3007 | 25380.98
18.30517 | 25376.32
18.30958 | 25371.56
18.31399 | 25366.9
18.31843 | 25362.42
18.32286 | 25357.83
18.32727 | 25353.17
18.33174 | 25348.45
18.33619 | 25343.65
18.34056 | 25338.89
18.34496 | 25334.12
18.34939 | 25329.3
18.3538 | 25324.46
18.35824 | 25319.53
18.36269 | 25314.5
18.36709 | 25309.58
18.3715 | 25304.68
18.37595 | 25299.72
18.38041 | 25294.74
18.38478 | 25289.73
18.38919 | 25284.78
18.39363 | 25279.91
18.39803 | 25275.08
18.40245 | 25270.17
18.40691 | 25265.23
18.41135 | 25260.29
18.41576 | 25255.43
18.42021 | 25250.54
18.42464 | 25245.59375
18.42901 | 25240.62
18.43344 | 25235.62
18.4379 | 25230.59
18.44228 | 25225.58
18.44669 | 25220.66
18.45114 | 25215.77
18.45559 | 25210.8
18.46 | 25205.8
18.46444 | 25200.92
18.46887 | 25196.16
18.47324 | 25191.37
18.47766 | 25186.56
18.48212 | 25181.72
18.48653 | 25176.86
18.49094 | 25172.04
18.49538 | 25167.17
18.4998 | 25162.25
18.50424 | 25157.22
18.50871 | 25152.25
18.51314 | 25147.25
18.51746 | 25142.29
18.52186 | 25137.37
18.52633 | 25132.44
18.53077 | 25127.41
18.53517 | 25122.39
18.53959 | 25117.53125
18.54404 | 25112.84
18.54844 | 25108.15
18.55291 | 25103.27
18.55735 | 25098.32
18.56172 | 25093.43
18.56614 | 25088.61
18.57059 | 25083.82
18.57498 | 25079.07
18.57942 | 25074.21
18.58386 | 25069.34
18.58829 | 25064.36
18.59271 | 25059.36
18.59717 | 25054.42
18.60165 | 25049.52
18.60603 | 25044.55
18.61042 | 25039.47
18.61485 | 25034.36
18.61924 | 25029.27
18.62366 | 25024.15625
18.62812 | 25018.9
18.63255 | 25013.7
18.63694 | 25008.67
18.64139 | 25003.67
18.64583 | 24998.59
18.6502 | 24993.47
18.65462 | 24988.33
18.65907 | 24983.29
18.66348 | 24978.27
18.66787 | 24973.25
18.67232 | 24968.27
18.67677 | 24963.21
18.6812 | 24958.08
18.68565 | 24952.94
18.69008 | 24947.81
18.69443 | 24942.68
18.69886 | 24937.53
18.70333 | 24932.28
18.70772 | 24927.01
18.71213 | 24921.82
18.71657 | 24916.67
18.72102 | 24911.53
18.72543 | 24906.31
18.72989 | 24901.02
18.73432 | 24895.85
18.73869 | 24890.73
18.74309 | 24885.63
18.74753 | 24880.5
18.75196 | 24875.36
18.75639 | 24870.26
18.76083 | 24865.11
18.76524 | 24859.86
18.76965 | 24854.6
18.77413 | 24849.42
18.77859 | 24844.18
18.78294 | 24838.95
18.78733 | 24833.76
18.79178 | 24828.56
18.7962 | 24823.28
18.80061 | 24817.97
18.80505 | 24812.7
18.80946 | 24807.65
18.81385 | 24802.71
18.8183 | 24797.74
18.82277 | 24792.69
18.82714 | 24787.46875
18.83154 | 24782.29
18.836 | 24777.23
18.84041 | 24772.21
18.84485 | 24767.05
18.84931 | 24761.73
18.85374 | 24756.26
18.85815 | 24750.71875
18.86261 | 24745.18
18.86705 | 24739.68
18.87143 | 24734.3
18.87585 | 24728.83
18.88029 | 24723.24
18.88469 | 24717.65
18.88911 | 24712.12
18.89357 | 24706.69
18.898 | 24701.33
18.9024 | 24696.02
18.90684 | 24690.83
18.91128 | 24685.64
18.91562 | 24680.36
18.92003 | 24675.13
18.9245 | 24669.95
18.92891 | 24664.82
18.93332 | 24659.69
18.93776 | 24654.53
18.94219 | 24649.31
18.94663 | 24644.01
18.9511 | 24638.55
18.95552 | 24633.07
18.95988 | 24627.64
18.96429 | 24622.16
18.96876 | 24616.65
18.97316 | 24611.05
18.97759 | 24605.46
18.98202 | 24599.88
18.98644 | 24594.38
18.99085 | 24588.82
18.99531 | 24583.31
18.99976 | 24577.84375
19.00412 | 24572.45
19.00853 | 24567.07
19.01297 | 24561.63
19.01738 | 24556.26
19.02181 | 24550.92
19.02627 | 24545.7
19.03068 | 24540.47
19.03509 | 24535.29
19.03954 | 24530.09
19.04399 | 24524.84
19.04836 | 24519.5
19.05277 | 24514.25
19.05721 | 24509.11
19.06162 | 24503.92
19.06603 | 24498.65
19.07049 | 24493.21875
19.07492 | 24487.78
19.07932 | 24482.41
19.08378 | 24477.03
19.08822 | 24471.58
19.0926 | 24466.12
19.09702 | 24460.59
19.10147 | 24455.05
19.10586 | 24449.55
19.11027 | 24444.02
19.11473 | 24438.49
19.11918 | 24432.86
19.12359 | 24427.24
19.12804 | 24421.67
19.13247 | 24416.18
19.13684 | 24410.71
19.14126 | 24405.1
19.14571 | 24399.46
19.15012 | 24393.82
19.15452 | 24388.38
19.15897 | 24382.98
19.16338 | 24377.56
19.1678 | 24372.04
19.17226 | 24366.52
19.17671 | 24361
19.18106 | 24355.53
19.18546 | 24350.14
19.18992 | 24344.74
19.19434 | 24339.1875
19.19876 | 24333.57
19.2032 | 24327.96
19.20763 | 24322.43
19.21206 | 24316.875
19.21653 | 24311.14
19.22097 | 24305.28
19.22533 | 24299.46
19.22974 | 24293.69
19.23419 | 24287.87
19.23858 | 24282.02
19.24302 | 24276.04
19.24747 | 24270.07
19.25189 | 24264.16
19.25629 | 24258.3
19.26073 | 24252.58
19.26518 | 24246.93
19.26956 | 24241.24
19.27397 | 24235.5625
19.2784 | 24229.93
19.2828 | 24224.42
19.28722 | 24218.99
19.29169 | 24213.48
19.29612 | 24207.92
19.30052 | 24202.38
19.30496 | 24196.88
19.30941 | 24191.45
19.31378 | 24185.88
19.31819 | 24180.14
19.32262 | 24174.48
19.32704 | 24168.8
19.33146 | 24163.11
19.3359 | 24157.37
19.34035 | 24151.55
19.34477 | 24145.69
19.34923 | 24139.82
19.35366 | 24133.8
19.35803 | 24127.86
19.36244 | 24122.06
19.36692 | 24116.17
19.37132 | 24110.29
19.37573 | 24104.42
19.38018 | 24098.61
19.38462 | 24092.79
19.38905 | 24086.94
19.3935 | 24081.1
19.39793 | 24075.45
19.40229 | 24069.78125
19.40669 | 24064.03
19.41112 | 24058.23
19.41554 | 24052.44
19.41996 | 24046.75
19.42441 | 24041.12
19.42881 | 24035.49
19.43321 | 24029.82
19.43769 | 24024.1
19.44215 | 24018.23
19.4465 | 24012.4
19.4509 | 24006.61
19.45535 | 24000.8
19.45977 | 23994.95
19.4642 | 23989.01
19.46865 | 23983.02
19.47308 | 23977.05
19.47748 | 23971.07
19.48195 | 23965
19.48639 | 23958.94
19.49077 | 23952.85
19.49519 | 23946.77
19.49963 | 23940.76
19.50401 | 23934.71
19.50844 | 23928.62
19.51289 | 23922.57
19.51733 | 23916.62
19.52172 | 23910.75
19.52617 | 23904.96
19.5306 | 23899.18
19.53498 | 23893.43
19.5394 | 23887.62
19.54385 | 23881.9
19.54825 | 23876.28
19.55265 | 23870.63
19.55711 | 23864.9
19.56154 | 23859
19.56597 | 23853.09
19.57042 | 23847.32
19.57487 | 23841.51
19.57922 | 23835.55
19.58363 | 23829.59
19.5881 | 23823.52
19.59251 | 23817.52
19.59691 | 23811.52
19.60133 | 23805.54
19.60576 | 23799.58
19.61018 | 23793.53
19.61464 | 23787.28
19.61907 | 23781.2
19.62344 | 23775.28
19.62786 | 23769.4
19.63232 | 23763.35
19.63673 | 23757.1
19.64116 | 23750.99
19.64561 | 23744.99
19.65004 | 23739.01
19.65443 | 23733.05
19.65891 | 23727.13
19.66337 | 23721.05
19.66773 | 23714.95
19.67213 | 23708.8
19.67657 | 23702.8
19.68098 | 23696.8125
19.68541 | 23690.71875
19.68985 | 23684.53
19.69426 | 23678.37
19.69866 | 23672.2
19.70312 | 23666.05
19.70758 | 23659.87
19.71195 | 23653.61
19.71634 | 23647.41
19.72079 | 23641.23
19.7252 | 23635.08
19.72961 | 23628.85
19.73408 | 23622.53
19.73852 | 23616.19
19.74294 | 23609.89
19.74739 | 23603.53
19.75181 | 23597.14
19.75618 | 23590.79
19.76061 | 23584.38
19.76507 | 23577.93
19.76946 | 23571.5
19.77386 | 23565.14
19.7783 | 23558.83
19.78275 | 23552.51
19.78716 | 23546.19
19.79161 | 23539.98
19.79604 | 23533.89
19.8004 | 23527.8125
19.80483 | 23521.64
19.80928 | 23515.47
19.81369 | 23509.37
19.8181 | 23503.3
19.82255 | 23497.24
19.82697 | 23491.08
19.8314 | 23484.93
19.83587 | 23478.72
19.84032 | 23472.4
19.84467 | 23466.08
19.84906 | 23459.78
19.85352 | 23453.52
19.85795 | 23447.15
19.86236 | 23440.75
19.8668 | 23434.36
19.87122 | 23428.04
19.87562 | 23421.65
19.88009 | 23415.14
19.88453 | 23408.73
19.8889 | 23402.41
19.89331 | 23396.18
19.89775 | 23389.88
19.90214 | 23383.54
19.90657 | 23377.21
19.91104 | 23370.92
19.91546 | 23364.61
19.91987 | 23358.34
19.92432 | 23352.09375
19.92877 | 23345.79
19.93316 | 23339.32
19.93756 | 23332.78
19.942 | 23326.29
19.9464 | 23319.85
19.95082 | 23313.36
19.95529 | 23306.82
19.95971 | 23300.26
19.96411 | 23293.75
19.96856 | 23287.26
19.973 | 23280.71
19.97737 | 23274.19
19.98179 | 23267.75
19.98624 | 23261.27
19.99065 | 23254.74
19.99505 | 23248.16
19.9995 | 23241.5
20.00394 | 23234.92
20.00837 | 23228.34
20.01282 | 23221.8
20.01725 | 23215.28
20.0216 | 23208.7
20.02602 | 23202.06
20.03049 | 23195.4
20.03489 | 23188.87
20.0393 | 23182.49
20.04374 | 23176.12
20.04817 | 23169.61
20.05259 | 23163.05
20.05705 | 23156.54
20.06148 | 23150.18
20.06584 | 23143.88
20.07025 | 23137.55
20.07471 | 23131.15
20.07913 | 23124.625
20.08355 | 23118.19
20.08798 | 23111.85
20.09241 | 23105.52
20.09682 | 23099.11
20.10129 | 23092.57
20.10575 | 23085.88
20.11008 | 23079.21875
20.11449 | 23072.7
20.11893 | 23066.24
20.12336 | 23059.74
20.12778 | 23052.96
20.13222 | 23046.17
20.13664 | 23039.53
20.14105 | 23033.01
20.14549 | 23026.52
20.14994 | 23020.03
20.15433 | 23013.49
20.15876 | 23006.89
20.16321 | 23000.32
20.16759 | 22993.73
20.17201 | 22987.2
20.17648 | 22980.68
20.18092 | 22974.01
20.18533 | 22967.29
20.18977 | 22960.58
20.19421 | 22953.9
20.19859 | 22947.13
20.20301 | 22940.25
20.20745 | 22933.35
20.21185 | 22926.51
20.21626 | 22919.69
20.2207 | 22912.68
20.22513 | 22905.67
20.22955 | 22898.67
20.234 | 22891.71
20.23845 | 22884.77
20.24279 | 22877.75
20.24719 | 22870.77
20.25167 | 22863.79
20.25609 | 22856.82
20.2605 | 22849.9
20.26494 | 22842.97
20.26936 | 22836.03125
20.27379 | 22829.09
20.27826 | 22822.12
20.28269 | 22815.07
20.28705 | 22808.15625
20.29146 | 22801.25
20.29592 | 22794.36
20.30033 | 22787.33
20.30475 | 22780.27
20.30918 | 22773.37
20.31361 | 22766.49
20.31801 | 22759.55
20.32248 | 22752.58
20.32692 | 22745.65
20.3313 | 22738.75
20.3357 | 22731.83
20.34014 | 22724.9
20.34455 | 22718.02
20.34898 | 22711.23
20.35343 | 22704.34
20.35785 | 22697.47
20.36226 | 22690.59
20.36671 | 22683.68
20.37117 | 22676.77
20.37554 | 22669.81
20.37994 | 22662.98
20.38438 | 22656.125
20.38878 | 22649.25
20.39318 | 22642.2
20.39765 | 22635.18
20.40208 | 22628.21
20.40647 | 22621.34
20.41093 | 22614.41
20.41535 | 22607.41
20.41974 | 22600.38
20.42418 | 22593.18
20.42863 | 22586.04
20.43303 | 22578.97
20.43744 | 22571.96875
20.4419 | 22564.95
20.44636 | 22557.83
20.45078 | 22550.67
20.45522 | 22543.64
20.45966 | 22536.66
20.46402 | 22529.6
20.46844 | 22522.52
20.47289 | 22515.43
20.4773 | 22508.37
20.48171 | 22501.28
20.48614 | 22494.17
20.49055 | 22487
20.49497 | 22479.79
20.49944 | 22472.61
20.50388 | 22465.53125
20.50823 | 22458.51
20.51263 | 22451.52
20.51708 | 22444.41
20.52151 | 22437.18
20.52593 | 22430.02
20.53037 | 22422.92
20.5348 | 22415.88
20.53921 | 22408.8125
20.54368 | 22401.61
20.54813 | 22394.18
20.55249 | 22386.78
20.5569 | 22379.43
20.56135 | 22372.1
20.56575 | 22364.78
20.57019 | 22357.39
20.57463 | 22349.95
20.57905 | 22342.51
20.58346 | 22335.08
20.5879 | 22327.62
20.59235 | 22320.28125
20.59673 | 22312.94
20.60115 | 22305.625
20.60558 | 22298.32
20.60997 | 22291.04
20.61439 | 22283.79
20.61887 | 22276.56
20.62329 | 22269.37
20.62769 | 22262.1875
20.63215 | 22255.13
20.6366 | 22248.05
20.64095 | 22240.83
20.64537 | 22233.57
20.64982 | 22226.35
20.65424 | 22219.14
20.65863 | 22211.85
20.66308 | 22204.53
20.66753 | 22197.12
20.67194 | 22189.67
20.67638 | 22182.21
20.68082 | 22174.75
20.68518 | 22167.37
20.6896 | 22159.95
20.69407 | 22152.4
20.69847 | 22144.82
20.70288 | 22137.23
20.70732 | 22129.67
20.71176 | 22122.17
20.71619 | 22114.6
20.72065 | 22106.94
20.72509 | 22099.36
20.72945 | 22091.77
20.73385 | 22084.13
20.73829 | 22076.53
20.74272 | 22068.95
20.74714 | 22061.44
20.75158 | 22053.95
20.75598 | 22046.35
20.76038 | 22038.8
20.76485 | 22031.35
20.76931 | 22023.84
20.77367 | 22016.32
20.77807 | 22008.83
20.78251 | 22001.34
20.78694 | 21993.8
20.79136 | 21986.19
20.79581 | 21978.56
20.80024 | 21971.01
20.80465 | 21963.4
20.80911 | 21955.64
20.81355 | 21947.75
20.81793 | 21939.89
20.82235 | 21932.14
20.8268 | 21924.36
20.83118 | 21916.58
20.8356 | 21908.75
20.84006 | 21900.86
20.8445 | 21893.01
20.8489 | 21885.25
20.85335 | 21877.5
20.85778 | 21869.85
20.86216 | 21862.22
20.86657 | 21854.51
20.87101 | 21846.89
20.87542 | 21839.34375
20.87982 | 21831.87
20.88427 | 21824.34375
20.88871 | 21816.72
20.89313 | 21809.1875
20.89756 | 21801.76
20.902 | 21794.32
20.90636 | 21786.78
20.91078 | 21779.21
20.91526 | 21771.48
20.91966 | 21763.76
20.92407 | 21756.07
20.92852 | 21748.38
20.93294 | 21740.71
20.93737 | 21732.92
20.94184 | 21725.07
20.94626 | 21717.26
20.95062 | 21709.47
20.95505 | 21701.63
20.95952 | 21693.88
20.96393 | 21686.06
20.96834 | 21678.27
20.97278 | 21670.58
20.97721 | 21662.83
20.98161 | 21654.95
20.98607 | 21647
20.99053 | 21639.02
20.99489 | 21631.14
20.9993 | 21623.36
21.00373 | 21615.5
21.00813 | 21607.63
21.01255 | 21599.62
21.01702 | 21591.58
21.02142 | 21583.56
21.02582 | 21575.6875
21.03028 | 21567.78
21.03474 | 21559.87
21.03911 | 21551.83
21.04351 | 21543.77
21.04796 | 21535.71
21.05236 | 21527.62
21.05678 | 21519.51
21.06125 | 21511.36
21.06569 | 21503.28125
21.0701 | 21495.15625
21.07455 | 21487.04
21.07897 | 21478.82
21.08336 | 21470.58
21.08778 | 21462.29
21.09224 | 21454.08
21.09662 | 21445.97
21.10103 | 21437.85
21.10548 | 21429.64
21.10992 | 21421.41
21.11433 | 21413.26
21.11878 | 21405.24
21.12321 | 21397.31
21.12757 | 21389.41
21.13199 | 21381.47
21.13644 | 21373.46875
21.14085 | 21365.4
21.14527 | 21357.49
21.14972 | 21349.6
21.15414 | 21341.51
21.15856 | 21333.31
21.16303 | 21325.08
21.16747 | 21316.84
21.1718 | 21308.57
21.17619 | 21300.38
21.18068 | 21292.16
21.18511 | 21283.79
21.1895 | 21275.28
21.19394 | 21266.76
21.19838 | 21258.41
21.2028 | 21250.05
21.20726 | 21241.56
21.2117 | 21232.96
21.21606 | 21224.4
21.22048 | 21215.82
21.22494 | 21207.25
21.22934 | 21198.77
21.23377 | 21190.43
21.23821 | 21182.18
21.24264 | 21173.9
21.24705 | 21165.5625
21.2515 | 21157.31
21.25596 | 21149.17
21.26035 | 21141
21.26474 | 21132.82
21.26917 | 21124.65
21.27357 | 21116.45
21.27798 | 21108.1
21.28245 | 21099.7
21.28687 | 21091.34
21.29126 | 21083.03125
21.29572 | 21074.61
21.30016 | 21066.09
21.30453 | 21057.49
21.30895 | 21048.93
21.31341 | 21040.45
21.31781 | 21031.99
21.32222 | 21023.45
21.32667 | 21014.76
21.33111 | 21005.98
21.33554 | 20997.33
21.34 | 20988.77
21.34442 | 20980.21
21.34878 | 20971.6
21.3532 | 20962.88
21.35767 | 20954.09375
21.36206 | 20945.43
21.36647 | 20936.91
21.37091 | 20928.43
21.37533 | 20919.97
21.37975 | 20911.36
21.38421 | 20902.79
21.38865 | 20894.41
21.39301 | 20886.11
21.39742 | 20877.76
21.40186 | 20869.35
21.40629 | 20860.75
21.41071 | 20852.23
21.41516 | 20843.8
21.41957 | 20835.35
21.42398 | 20826.88
21.42846 | 20818.37
21.43293 | 20809.62
21.43728 | 20800.91
21.44167 | 20792.29
21.44612 | 20783.67
21.45054 | 20775.07
21.45496 | 20766.3
21.4594 | 20757.52
21.46382 | 20748.86
21.46821 | 20740.24
21.47267 | 20731.53125
21.47712 | 20722.8125
21.48149 | 20714.1
21.48589 | 20705.44
21.49034 | 20696.85
21.49473 | 20688.21
21.49916 | 20679.54
21.50363 | 20670.87
21.50807 | 20662.11
21.51247 | 20653.39
21.51693 | 20644.66
21.52137 | 20636.02
21.52576 | 20627.27
21.53019 | 20618.29
21.53462 | 20609.31
21.53901 | 20600.42
21.54343 | 20591.58
21.54789 | 20582.68
21.55231 | 20573.61
21.55672 | 20564.46
21.56117 | 20555.51
21.56561 | 20546.44
21.56996 | 20537.36
21.57437 | 20528.34
21.57884 | 20519.26
21.58326 | 20510.22
21.58766 | 20501.16
21.5921 | 20492.05
21.59653 | 20483
21.60097 | 20473.92
21.60543 | 20464.66
21.60986 | 20455.52
21.61423 | 20446.42
21.61863 | 20437.36
21.62308 | 20428.28
21.62748 | 20419.1
21.63191 | 20409.93
21.63636 | 20400.85
21.64077 | 20391.82
21.64518 | 20382.79
21.64964 | 20373.73
21.65408 | 20364.57
21.65846 | 20355.43
21.66286 | 20346.37
21.6673 | 20337.26
21.67171 | 20328.1
21.67615 | 20318.9
21.6806 | 20309.71
21.68501 | 20300.48
21.68942 | 20291.19
21.69388 | 20281.9
21.69834 | 20272.68
21.7027 | 20263.4
21.7071 | 20254.08
21.71155 | 20244.76
21.71597 | 20235.42
21.72037 | 20226.1
21.72484 | 20216.74
21.72927 | 20207.51
21.73367 | 20198.36
21.73813 | 20189.17
21.74255 | 20179.875
21.74693 | 20170.6
21.75136 | 20161.37
21.75582 | 20152.3
21.76021 | 20143.26
21.76462 | 20134.12
21.76906 | 20124.91
21.7735 | 20115.53
21.77792 | 20106.15
21.78237 | 20096.94
21.7868 | 20087.79
21.79118 | 20078.52
21.79559 | 20069.02
21.80004 | 20059.36
21.80445 | 20049.75
21.80886 | 20040.35
21.81331 | 20030.87
21.81773 | 20021.37
21.82214 | 20011.77
21.82661 | 20002.07
21.83106 | 19992.39
21.8354 | 19982.89
21.8398 | 19973.49
21.84427 | 19964.07
21.84869 | 19954.54
21.85309 | 19944.96
21.85754 | 19935.45
21.86196 | 19926.05
21.86638 | 19916.62
21.87085 | 19907.1
21.87529 | 19897.47
21.87966 | 19887.77
21.88407 | 19878.12
21.88851 | 19868.51
21.89291 | 19858.9
21.89735 | 19849.16
21.90179 | 19839.48
21.90621 | 19829.79
21.91062 | 19820.17
21.91507 | 19810.55
21.91952 | 19801.03
21.9239 | 19791.51
21.92831 | 19781.97
21.93274 | 19772.38
21.93714 | 19762.85
21.94156 | 19753.27
21.94603 | 19743.66
21.95046 | 19733.97
21.95487 | 19724.35
21.95932 | 19714.86
21.96377 | 19705.22
21.96813 | 19695.5
21.97253 | 19685.68
21.97697 | 19675.99
21.98137 | 19666.34
21.98578 | 19656.74
21.99023 | 19647.1
21.99467 | 19637.44
21.99909 | 19627.66
22.00356 | 19617.78
22.00799 | 19607.96
22.01235 | 19598.17
22.01678 | 19588.47
22.02125 | 19578.57
22.02565 | 19568.57
22.03006 | 19558.58
22.03451 | 19548.59
22.03895 | 19538.59
22.04337 | 19528.61
22.04782 | 19518.65
22.05226 | 19508.65
22.05662 | 19498.64
22.06102 | 19488.52
22.06547 | 19478.41
22.06988 | 19468.36
22.07431 | 19458.33
22.07875 | 19448.3
22.08315 | 19438.2
22.08756 | 19428.04
22.09203 | 19417.82
22.09649 | 19407.71
22.10084 | 19397.62
22.10524 | 19387.63
22.10968 | 19377.59
22.1141 | 19367.45
22.11852 | 19357.17
22.12297 | 19346.88
22.1274 | 19336.73
22.13182 | 19326.6
22.13627 | 19316.37
22.14072 | 19305.96
22.1451 | 19295.51
22.14951 | 19285.04
22.15395 | 19274.62
22.15834 | 19264.18
22.16277 | 19253.77
22.16723 | 19243.37
22.17166 | 19232.93
22.17606 | 19222.48
22.18051 | 19212.08
22.18494 | 19201.81
22.18932 | 19191.52
22.19375 | 19181.23
22.19818 | 19170.93
22.20259 | 19160.68
22.207 | 19150.48
22.21145 | 19140.22
22.21588 | 19129.84
22.2203 | 19119.57
22.22476 | 19109.39
22.22921 | 19099.19
22.23355 | 19088.88
22.23796 | 19078.48
22.24242 | 19068.1
22.24685 | 19057.75
22.25125 | 19047.37
22.25567 | 19037.03
22.26011 | 19026.65625
22.26453 | 19016.13
22.26899 | 19005.52
22.2734 | 18994.99
22.27776 | 18984.58
22.28218 | 18974.15
22.28666 | 18963.61
22.29107 | 18952.96
22.29548 | 18942.3
22.29993 | 18931.68
22.30437 | 18921.17
22.30879 | 18910.54
22.31326 | 18899.84
22.31771 | 18889
22.32208 | 18878.13
22.32647 | 18867.36
22.3309 | 18856.64
22.33531 | 18845.93
22.33975 | 18835.24
22.34419 | 18824.51
22.3486 | 18813.78125
22.35299 | 18803.16
22.35745 | 18792.54
22.36191 | 18781.95
22.36626 | 18771.27
22.37067 | 18760.57
22.37512 | 18749.92
22.37953 | 18739.23
22.38394 | 18728.48
22.3884 | 18717.55
22.39284 | 18706.62
22.39726 | 18695.71875
22.40172 | 18684.81
22.40614 | 18673.78125
22.41052 | 18662.75
22.41496 | 18651.68
22.4194 | 18640.59375
22.42379 | 18629.55
22.4282 | 18618.45
22.43265 | 18607.48
22.43709 | 18596.42
22.44151 | 18585.34
22.44594 | 18574.3
22.45038 | 18563.43
22.45474 | 18552.58
22.45917 | 18541.68
22.46361 | 18530.68
22.46803 | 18519.72
22.47244 | 18508.88
22.47688 | 18498.04
22.4813 | 18487.17
22.48572 | 18476.23
22.49019 | 18465.25
22.49465 | 18454.18
22.499 | 18443.1
22.50339 | 18431.98
22.50785 | 18420.87
22.51228 | 18409.67
22.51668 | 18398.33
22.52112 | 18386.91
22.52555 | 18375.51
22.52997 | 18364.14
22.53443 | 18352.73
22.53887 | 18341.25
22.54323 | 18329.77
22.54764 | 18318.25
22.55209 | 18306.67
22.55649 | 18295.01
22.56092 | 18283.33
22.56538 | 18271.76
22.5698 | 18260.11
22.5742 | 18248.34
22.57866 | 18236.42
22.58312 | 18224.52
22.5875 | 18212.55
22.59191 | 18200.62
22.59633 | 18188.57
22.60073 | 18176.47
22.60515 | 18164.26
22.60962 | 18151.79
22.61403 | 18139.17
22.61844 | 18126.4
22.62289 | 18113.36
22.62734 | 18099.8125
22.63169 | 18085.74
22.63611 | 18070.94
22.64057 | 18054.96
22.64498 | 18034.01

## Duraluimnio
Dural | Dural
Deformación | Fuerza estándar
% | N
0 | -26.25427
2.422733e-06 | -27.40975
0 | -28.51922
6.460619e-07 | -29.52183
-1.45364e-06 | -30.37369
0.0004260779 | -28.80543
0.0008938269 | -26.5369
0.001186978 | -24.93103
0.001522122 | -23.0487
0.001899423 | -20.86789
0.002327923 | -18.38169
0.002784528 | -15.65236
0.003297501 | -12.65979
0.003844231 | -9.362308
0.004428432 | -5.946149
0.005062542 | -2.323526
0.005748499 | 1.38041
0.006478065 | 5.178254
0.007261738 | 9.101343
0.008088536 | 13.01243
0.00894796 | 16.7215
0.009844855 | 20.30465
0.01078375 | 23.68357
0.01175494 | 26.72564
0.01277265 | 29.54622
0.01384608 | 32.01558
0.01499397 | 34.18583
0.01619742 | 36.04222
0.01742252 | 37.56316
0.01868654 | 38.90801
0.0199785 | 40.12254
0.02131278 | 41.21249
0.02415545 | 43.14116
0.02709391 | 45.16743
0.0286178 | 46.22543
0.03024475 | 47.3381
0.03193646 | 48.51818
0.03364174 | 49.67313
0.03538272 | 50.91722
0.03717651 | 52.21732
0.03901311 | 53.67493
0.04088362 | 55.14257
0.04275574 | 56.66465
0.04471816 | 58.13297
0.04675842 | 59.69984
0.04883518 | 61.34447
0.05091534 | 63.05065
0.05307481 | 64.78097
0.05525123 | 66.5306
0.0574283 | 68.35039
0.05969226 | 70.13212
0.06205152 | 72.05535
0.06443048 | 74.03545
0.06684304 | 76.10821
0.06930179 | 78.20128
0.07175069 | 80.32991
0.07423528 | 82.4799
0.07684473 | 84.74119
0.07947614 | 87.06529
0.08215148 | 89.42011
0.08485961 | 91.74825
0.0875868 | 94.10904
0.09038457 | 96.44937
0.0932841 | 98.89204
0.09617038 | 101.3943
0.0991119 | 103.9188
0.1020596 | 106.4095
0.1050739 | 108.8933
0.1081755 | 111.5251
0.1113115 | 114.1496
0.1144636 | 116.8949
0.1175906 | 119.577
0.1208243 | 122.3506
0.1241287 | 125.1351
0.1274858 | 127.9794
0.1308484 | 130.8291
0.1342205 | 133.8002
0.1377085 | 136.8139
0.1412453 | 139.7484
0.1447964 | 142.7335
0.1483548 | 145.8098
0.1520186 | 149.0362
0.1557302 | 152.2217
0.1594439 | 155.4067
0.1631618 | 158.6065
0.1669917 | 161.9425
0.1708768 | 165.3977
0.1747582 | 168.9095
0.1786732 | 172.4965
0.1826975 | 176.0389
0.1867664 | 179.5545
0.1908287 | 183.0908
0.1949567 | 186.8332
0.1991456 | 190.607
0.2033736 | 194.3765
0.2075665 | 198.1152
0.2118748 | 201.7329
0.216235 | 205.413
0.2205853 | 209.1077
0.2249614 | 212.973
0.2293737 | 216.8052
0.2337532 | 220.5891
0.2381467 | 224.3138
0.2425929 | 228.15
0.2470186 | 232.006
0.2513496 | 235.9011
0.2557511 | 239.8632
0.2601991 | 243.8065
0.2645986 | 247.794
0.2690002 | 251.7434
0.2734432 | 255.7665
0.2778422 | 259.767
0.2822403 | 263.7426
0.2867085 | 267.6429
0.2911259 | 271.5988
0.295467 | 275.5857
0.2998817 | 279.6113
0.3043246 | 283.5802
0.3087022 | 287.5292
0.313114 | 291.4133
0.3175498 | 295.3239
0.3219578 | 299.3284
0.3263495 | 303.3812
0.330787 | 307.3834
0.3352116 | 311.3454
0.3395709 | 315.2465
0.343978 | 319.1761
0.348404 | 323.2392
0.3527883 | 327.2562
0.3572077 | 331.2919
0.3616502 | 335.2408
0.3660588 | 339.2102
0.370457 | 343.1834
0.3748983 | 347.2561
0.3793352 | 351.3182
0.383664 | 355.375
0.3880711 | 359.3236
0.3925205 | 363.1999
0.3969195 | 367.1683
0.4013099 | 371.21
0.4057367 | 375.3339
0.4101514 | 379.3308
0.4145532 | 383.3022
0.4190042 | 387.2408
0.4234231 | 391.203125
0.4277668 | 395.2439
0.4321744 | 399.415
0.4366298 | 403.5034
0.441008 | 407.5327
0.4454177 | 411.5291
0.4498579 | 415.5168
0.4542711 | 419.6089
0.4586732 | 423.7117
0.4631241 | 427.8358
0.4675548 | 431.9366
0.4719064 | 435.9674
0.4762942 | 439.9147
0.4807156 | 443.9935
0.4851196 | 448.109
0.4895341 | 452.2602
0.4939584 | 456.4048
0.4983649 | 460.5196
0.5027503 | 464.6164
0.5071949 | 468.721
0.5116374 | 472.8422
0.5159791 | 477.0193
0.5203717 | 481.2314
0.5248229 | 485.4088
0.5292218 | 489.5462
0.5336215 | 493.662
0.5380631 | 497.7807
0.5424778 | 501.9083
0.5468794 | 506.0318
0.5513365 | 510.0874
0.5557523 | 514.151
0.5601001 | 518.2424
0.5645161 | 522.3474
0.5689501 | 526.3621
0.5733202 | 530.3431
0.5777347 | 534.3488
0.5821738 | 538.4074
0.5865877 | 542.5225
0.5909832 | 546.574
0.595411 | 550.6646
0.5998368 | 554.7126
0.6041979 | 558.7625
0.6085987 | 562.8651
0.6130331 | 567.0819
0.6174236 | 571.2823
0.6218372 | 575.4888
0.6262735 | 579.5843
0.6306726 | 583.6918
0.6350776 | 587.9217
0.6395333 | 592.148
0.6439734 | 596.3855
0.6483017 | 600.5725
0.6527005 | 604.715
0.6571493 | 608.8052
0.6615506 | 613.0631
0.6659384 | 617.2827
0.6703688 | 621.5276
0.6747705 | 625.6965
0.679176 | 629.8051
0.6836225 | 633.9659
0.6880396 | 638.2093
0.6923975 | 642.5129
0.6968112 | 646.7421875
0.7012537 | 650.9988
0.705629 | 655.1205
0.7100457 | 659.3332
0.7144872 | 663.6408
0.718907 | 667.9471
0.723303 | 672.1873
0.7277429 | 676.4044
0.732177 | 680.5923
0.7365285 | 684.7889
0.7409252 | 689.062
0.7453571 | 693.3032
0.7497429 | 697.6178
0.7541594 | 701.8137
0.7585919 | 705.9763
0.7629927 | 710.26
0.7673798 | 714.6640625
0.7718227 | 719.0208
0.7762636 | 723.3401
0.7806022 | 727.598
0.7850042 | 731.942
0.7894491 | 736.2890625
0.7938391 | 740.6064
0.7982444 | 744.9337
0.8026871 | 749.2204
0.8071063 | 753.4797
0.8115145 | 757.7719
0.8159653 | 762.0977
0.8203703 | 766.3909
0.8247217 | 770.6731
0.8291357 | 774.8815
0.8335827 | 779.1121
0.8379562 | 783.3871
0.8423614 | 787.7031
0.8468002 | 792.0407
0.8512123 | 796.2906
0.8556078 | 800.5543
0.8600427 | 804.8212
0.8644688 | 809.1528
0.8688209 | 813.5504
0.8732259 | 817.9039
0.8776537 | 822.295
0.8820497 | 826.6691
0.886465 | 831.0953
0.8908949 | 835.5245
0.8953012 | 839.9887
0.8997022 | 844.4291
0.9041611 | 848.8784
0.908606 | 853.2701
0.9129345 | 857.6687
0.9173227 | 862.0892
0.9217754 | 866.53
0.9261759 | 870.9614
0.9305695 | 875.3134
0.9350044 | 879.6425
0.9394128 | 884.0096
0.9438056 | 888.3882
0.9482567 | 892.8258
0.952679 | 897.3597
0.957032 | 901.8168
0.9614357 | 906.2758
0.9658799 | 910.6727
0.9702552 | 915.1069
0.9746694 | 919.6739
0.9791087 | 924.3388
0.9835284 | 928.8933
0.9879228 | 933.3582
0.9923619 | 937.7841
0.9967952 | 942.1771
1.001157 | 946.6523
1.005554 | 951.1826
1.009985 | 955.7687
1.014372 | 960.2499
1.018777 | 964.6472
1.02321 | 968.9561
1.027619 | 973.4434
1.032012 | 978.0248
1.036453 | 982.5933
1.040887 | 987.1161
1.045224 | 991.6038
1.049633 | 996.117
1.054085 | 1000.643
1.058474 | 1005.227
1.062876 | 1009.743
1.067315 | 1014.312
1.071723 | 1018.82
1.076137 | 1023.301
1.080594 | 1027.785
1.085008 | 1032.294
1.089346 | 1036.763
1.093759 | 1041.182
1.098214 | 1045.621
1.102582 | 1050.097
1.107001 | 1054.63
1.111428 | 1059.097
1.115836 | 1063.539
1.120227 | 1068.004
1.124667 | 1072.506
1.129092 | 1077.114
1.133451 | 1081.717
1.137844 | 1086.334
1.142281 | 1090.863
1.146676 | 1095.413
1.151092 | 1100.062
1.155532 | 1104.737
1.159936 | 1109.37
1.164329 | 1114.004
1.168785 | 1118.583
1.173225 | 1123.076
1.177558 | 1127.668
1.181946 | 1132.301
1.186395 | 1136.936
1.190792 | 1141.533
1.195191 | 1146.004
1.199631 | 1150.552
1.204039 | 1155.211
1.208437 | 1159.85
1.212871 | 1164.493
1.217295 | 1169.113
1.221661 | 1173.754
1.226072 | 1178.398
1.230513 | 1183.109
1.234878 | 1187.81
1.239293 | 1192.643
1.243739 | 1197.423
1.248164 | 1202.095
1.252561 | 1206.754
1.257001 | 1211.5
1.261423 | 1216.372
1.265782 | 1221.174
1.270183 | 1225.901
1.274606 | 1230.602
1.279 | 1235.405
1.283403 | 1240.127
1.287838 | 1244.835
1.292241 | 1249.581
1.29664 | 1254.383
1.301092 | 1259.199
1.305519 | 1263.915
1.309851 | 1268.64
1.314256 | 1273.396
1.318706 | 1278.192
1.323104 | 1282.972
1.327507 | 1287.779
1.331943 | 1292.563
1.336352 | 1297.361
1.34076 | 1302.151
1.345216 | 1306.898
1.349632 | 1311.712
1.353982 | 1316.558
1.358388 | 1321.393
1.36283 | 1326.212
1.367206 | 1330.994
1.371621 | 1335.757
1.376058 | 1340.59
1.380463 | 1345.427
1.384848 | 1350.28
1.389291 | 1355.137
1.393727 | 1359.96
1.398078 | 1364.803
1.40248 | 1369.643
1.406913 | 1374.516
1.411301 | 1379.38
1.41572 | 1384.302
1.42016 | 1389.242
1.424563 | 1394.127
1.428958 | 1398.997
1.433409 | 1403.876
1.437851 | 1408.762
1.442186 | 1413.665
1.446583 | 1418.638
1.451027 | 1423.529
1.455419 | 1428.39
1.459819 | 1433.215
1.464251 | 1438
1.468664 | 1442.982
1.473056 | 1447.992
1.477502 | 1452.961
1.481913 | 1457.896
1.486274 | 1462.793
1.490684 | 1467.671
1.495137 | 1472.701
1.499517 | 1477.83
1.503925 | 1482.957
1.50836 | 1488.061
1.512777 | 1492.969
1.517188 | 1497.916
1.521629 | 1502.958
1.526059 | 1508.102
1.530402 | 1513.275
1.534809 | 1518.377
1.53924 | 1523.355
1.543638 | 1528.297
1.548041 | 1533.288
1.552472 | 1538.374
1.556869 | 1543.518
1.561261 | 1548.62
1.565713 | 1553.719
1.570152 | 1558.767
1.574481 | 1563.796
1.57888 | 1568.913
1.583331 | 1574.086
1.587729 | 1579.285
1.592135 | 1584.469
1.596574 | 1589.582
1.600983 | 1594.676
1.605388 | 1599.707
1.609839 | 1604.744
1.614258 | 1609.84
1.618604 | 1614.972
1.623019 | 1620.106
1.627459 | 1625.151
1.631835 | 1630.167
1.636242 | 1635.158
1.64068 | 1640.285
1.64509 | 1645.544
1.649481 | 1650.822
1.653923 | 1655.968
1.658342 | 1661.009
1.662705 | 1666.076
1.667111 | 1671.216
1.67154 | 1676.45
1.67593 | 1681.693
1.68034 | 1686.906
1.68478 | 1692.011
1.689191 | 1697.051
1.693595 | 1702.113
1.698039 | 1707.34
1.70248 | 1712.608
1.706808 | 1717.822
1.711209 | 1722.908
1.715662 | 1727.988
1.720052 | 1733.107
1.724448 | 1738.281
1.728877 | 1743.488
1.733291 | 1748.71
1.737692 | 1753.946
1.74214 | 1759.124
1.746553 | 1764.278
1.750903 | 1769.487
1.755316 | 1774.733
1.759766 | 1780.05
1.764139 | 1785.312
1.768552 | 1790.571
1.772985 | 1795.855
1.777401 | 1801.095
1.781806 | 1806.353
1.786258 | 1811.673
1.79068 | 1817.029
1.795034 | 1822.314
1.799437 | 1827.6
1.803863 | 1832.838
1.808258 | 1838.15
1.812668 | 1843.517
1.817104 | 1848.776
1.821497 | 1854.057
1.825888 | 1859.321
1.830339 | 1864.552
1.834776 | 1869.843
1.839118 | 1875.21
1.843515 | 1880.564
1.847957 | 1885.906
1.852348 | 1891.233
1.856754 | 1896.476
1.861197 | 1901.834
1.865609 | 1907.203
1.870013 | 1912.561
1.874463 | 1917.848
1.878882 | 1923.121
1.883234 | 1928.457
1.887653 | 1933.819
1.892084 | 1939.123
1.896458 | 1944.354
1.900872 | 1949.632
1.905313 | 1954.93
1.909722 | 1960.275
1.91411 | 1965.635
1.918551 | 1971.015
1.922976 | 1976.345
1.927334 | 1981.626
1.931739 | 1986.973
1.936171 | 1992.397
1.940562 | 1997.962
1.944966 | 2003.505
1.949404 | 2008.915
1.953812 | 2014.229
1.958206 | 2019.653
1.962656 | 2025.167
1.967096 | 2030.724
1.971431 | 2036.129
1.975833 | 2041.517
1.980281 | 2046.878
1.984681 | 2052.207
1.989078 | 2057.617
1.993513 | 2063.07
1.997915 | 2068.545
2.002317 | 2073.935
2.006766 | 2079.289
2.01118 | 2084.675
2.015539 | 2090.201
2.019945 | 2095.649
2.024397 | 2101.161
2.028772 | 2106.657
2.033181 | 2112.101
2.037623 | 2117.602
2.042039 | 2123.09
2.046436 | 2128.557
2.050879 | 2134.033
2.055316 | 2139.48
2.059664 | 2144.924
2.064058 | 2150.453
2.068486 | 2155.898
2.072881 | 2161.294
2.07729 | 2166.712
2.081725 | 2172.193
2.086122 | 2177.755
2.090513 | 2183.37
2.094957 | 2188.965
2.099398 | 2194.512
2.10374 | 2200.085
2.108135 | 2205.738
2.112586 | 2211.451
2.116974 | 2217.188
2.121385 | 2222.839
2.125827 | 2228.416
2.130237 | 2234.023
2.134648 | 2239.649
2.139092 | 2245.306
2.143507 | 2250.986
2.147857 | 2256.571
2.152273 | 2262.12
2.156716 | 2267.69
2.161088 | 2273.282
2.1655 | 2278.952
2.169933 | 2284.626
2.174345 | 2290.225
2.178746 | 2295.782
2.183183 | 2301.341
2.187604 | 2306.965
2.19195 | 2312.634
2.196358 | 2318.236
2.200799 | 2323.823
2.205188 | 2329.458
2.209599 | 2335.153
2.21403 | 2340.865
2.218437 | 2346.558
2.222841 | 2352.277
2.227291 | 2358.024
2.231723 | 2363.715
2.236048 | 2369.461
2.240453 | 2375.21
2.244901 | 2380.993
2.249306 | 2386.697
2.2537 | 2392.372
2.258124 | 2398.08
2.262533 | 2403.887
2.266947 | 2409.648
2.271398 | 2415.379
2.275815 | 2421.133
2.280163 | 2426.986
2.284571 | 2432.893
2.289019 | 2438.768
2.293394 | 2444.611
2.297808 | 2450.438
2.302254 | 2456.347
2.306668 | 2462.232
2.311064 | 2468.119
2.315507 | 2474.012
2.319944 | 2479.945
2.324291 | 2485.765
2.328691 | 2491.545
2.333123 | 2497.322
2.337512 | 2503.12
2.341915 | 2508.962
2.346354 | 2514.708
2.350754 | 2520.456
2.355143 | 2526.312
2.359585 | 2532.197
2.364025 | 2538.064
2.368359 | 2543.925
2.372762 | 2549.839
2.377215 | 2555.756
2.381607 | 2561.753
2.386006 | 2567.677
2.390446 | 2573.589
2.394861 | 2579.526
2.399277 | 2585.44
2.403727 | 2591.344
2.408136 | 2597.235
2.412485 | 2603.084
2.416903 | 2608.918
2.421346 | 2614.766
2.425722 | 2620.581
2.430128 | 2626.471
2.434563 | 2632.328
2.438967 | 2638.121
2.443365 | 2643.847
2.44781 | 2649.617
2.452233 | 2655.445
2.456589 | 2661.324
2.460985 | 2667.105
2.465414 | 2672.824
2.469817 | 2678.635
2.474225 | 2684.474
2.478666 | 2690.337
2.483064 | 2696.176
2.487461 | 2702.006
2.491921 | 2707.825
2.496358 | 2713.573
2.500695 | 2719.379
2.50509 | 2725.279
2.509535 | 2731.203
2.513937 | 2737.045
2.518332 | 2742.749
2.522759 | 2748.549
2.527161 | 2754.478
2.531562 | 2760.445
2.536013 | 2766.332
2.540432 | 2772.162
2.544788 | 2777.9375
2.549192 | 2783.76
2.553631 | 2789.701
2.558011 | 2795.572
2.56244 | 2801.497
2.566881 | 2807.346
2.571295 | 2813.142
2.575689 | 2818.952
2.580136 | 2824.819
2.58456 | 2830.785
2.588918 | 2836.729
2.593318 | 2842.625
2.597744 | 2848.433
2.602133 | 2854.335
2.606546 | 2860.317
2.610984 | 2866.283
2.615381 | 2872.228
2.619775 | 2878.211
2.624222 | 2884.221
2.628656 | 2890.233
2.632985 | 2896.229
2.637397 | 2902.19
2.641843 | 2908.176
2.646235 | 2914.188
2.650641 | 2920.22
2.655075 | 2926.268
2.659487 | 2932.295
2.663897 | 2938.271
2.668359 | 2944.152
2.672764 | 2950.076
2.677113 | 2956.083
2.681522 | 2962.171
2.685973 | 2968.21
2.690343 | 2974.143
2.694758 | 2980.062
2.699195 | 2986.046
2.703594 | 2992.078
2.707985 | 2998.037
2.71243 | 3004.109
2.71686 | 3010.147
2.721213 | 3016.16
2.725619 | 3022.097
2.730039 | 3028.081
2.734436 | 3034.19
2.738853 | 3040.278
2.743286 | 3046.342
2.747682 | 3052.355
2.752086 | 3058.484
2.756537 | 3064.632
2.760978 | 3070.763
2.765314 | 3076.888
2.769721 | 3083.065
2.774169 | 3089.233
2.778565 | 3095.263
2.782951 | 3101.249
2.78739 | 3107.263
2.791806 | 3113.387
2.796203 | 3119.524
2.800648 | 3125.597
2.805059 | 3131.634
2.809416 | 3137.694
2.813839 | 3143.802
2.818282 | 3149.975
2.822653 | 3156.235
2.827054 | 3162.538
2.831494 | 3168.75
2.835916 | 3174.845
2.840316 | 3180.865
2.844757 | 3186.943
2.849186 | 3193.124
2.853538 | 3199.31
2.857944 | 3205.394
2.862375 | 3211.405
2.866765 | 3217.467
2.871173 | 3223.552
2.87561 | 3229.699
2.880001 | 3235.891
2.884395 | 3242.159
2.88885 | 3248.432
2.893281 | 3254.64
2.897613 | 3260.76
2.902021 | 3266.987
2.906466 | 3273.286
2.910866 | 3279.565
2.915267 | 3285.851
2.919703 | 3292.117
2.924113 | 3298.313
2.92852 | 3304.463
2.932975 | 3310.569
2.937393 | 3316.737
2.941741 | 3323.061
2.946156 | 3329.357
2.950598 | 3335.556
2.954967 | 3341.658
2.959387 | 3347.711
2.963819 | 3353.84
2.968225 | 3360.137
2.972614 | 3366.428
2.977056 | 3372.682
2.981483 | 3378.875
2.985841 | 3384.992
2.990241 | 3391.15
2.994673 | 3397.383
2.99906 | 3403.759
3.003479 | 3410.148
3.00792 | 3416.406
3.012326 | 3422.581
3.016721 | 3428.847
3.021165 | 3435.25
3.025601 | 3441.61
3.029937 | 3447.912
3.034335 | 3454.117
3.038786 | 3460.411
3.043191 | 3466.606
3.047587 | 3472.807
3.052011 | 3479.022
3.056424 | 3485.254
3.060834 | 3491.51
3.06528 | 3497.675
3.069686 | 3503.903
3.074044 | 3510.166
3.078446 | 3516.512
3.082898 | 3522.752
3.087274 | 3529.084
3.091684 | 3535.446
3.096129 | 3541.942
3.100545 | 3548.347
3.104942 | 3554.633
3.109397 | 3560.991
3.113828 | 3567.46
3.118174 | 3573.998
3.122566 | 3580.421
3.126995 | 3586.8
3.13139 | 3593.157
3.135803 | 3599.589
3.140238 | 3605.976
3.144631 | 3612.472
3.14902 | 3618.988
3.153476 | 3625.374
3.157917 | 3631.651
3.162252 | 3637.994
3.166647 | 3644.456
3.171093 | 3650.988
3.175487 | 3657.474
3.179891 | 3663.876
3.184336 | 3670.288
3.188742 | 3676.673
3.193148 | 3683.084
3.197602 | 3689.626
3.202015 | 3696.256
3.206365 | 3702.821
3.210776 | 3709.321
3.215219 | 3715.757
3.219591 | 3722.217
3.224004 | 3728.706
3.228448 | 3735.196
3.232858 | 3741.677
3.237247 | 3748.169
3.241687 | 3754.656
3.24611 | 3761.086
3.250463 | 3767.459
3.254874 | 3773.891
3.259305 | 3780.49
3.263695 | 3787.096
3.268102 | 3793.685
3.272539 | 3800.207
3.276949 | 3806.679
3.281353 | 3813.238
3.285806 | 3819.805
3.290242 | 3826.353
3.294574 | 3832.881
3.298977 | 3839.406
3.303425 | 3845.859
3.307822 | 3852.347
3.312211 | 3858.877
3.316633 | 3865.525
3.321043 | 3872.192
3.325448 | 3878.786
3.329889 | 3885.294
3.334299 | 3891.855
3.338656 | 3898.482
3.343073 | 3905.102
3.34752 | 3911.69
3.351896 | 3918.207
3.356311 | 3924.731
3.360755 | 3931.233
3.365172 | 3937.804
3.369565 | 3944.31
3.374017 | 3950.911
3.378454 | 3957.505
3.382794 | 3964.066
3.387203 | 3970.561
3.391633 | 3977.037
3.396021 | 3983.591
3.400435 | 3990.143
3.404873 | 3996.739
3.409266 | 4003.282
3.413649 | 4009.847
3.418096 | 4016.388
3.42254 | 4022.874
3.426873 | 4029.445
3.431274 | 4036.172
3.435719 | 4042.927
3.440108 | 4049.619
3.444512 | 4056.222
3.448955 | 4062.72
3.453373 | 4069.337
3.457781 | 4076.077
3.46223 | 4082.779
3.466639 | 4089.496
3.470992 | 4096.138
3.475405 | 4102.681
3.479852 | 4109.275
3.484219 | 4115.913
3.488633 | 4122.607
3.493073 | 4129.345
3.49748 | 4135.972
3.501873 | 4142.571
3.506318 | 4149.232
3.510741 | 4155.902
3.515085 | 4162.548
3.519499 | 4169.194
3.523934 | 4175.88
3.528326 | 4182.575
3.53274 | 4189.271
3.537173 | 4195.981
3.541569 | 4202.6
3.545975 | 4209.236
3.55043 | 4215.944
3.554861 | 4222.69
3.55919 | 4229.436
3.563585 | 4236.177
3.568031 | 4242.87
3.572443 | 4249.544
3.576844 | 4256.227
3.581269 | 4262.948
3.585683 | 4269.847
3.590073 | 4276.648
3.594533 | 4283.362
3.598951 | 4290.053
3.603296 | 4296.838
3.607708 | 4303.715
3.612151 | 4310.598
3.616521 | 4317.448
3.620941 | 4324.257
3.62538 | 4331.106
3.629797 | 4337.933
3.634196 | 4344.784
3.63864 | 4351.639
3.643074 | 4358.525
3.647432 | 4365.338
3.651827 | 4372.116
3.656252 | 4378.871
3.660642 | 4385.685
3.66505 | 4392.571
3.669488 | 4399.373
3.673894 | 4406.151
3.678289 | 4412.979
3.682727 | 4419.833
3.687155 | 4426.679
3.691489 | 4433.568
3.6959 | 4440.424
3.700351 | 4447.335
3.70474 | 4454.225
3.709141 | 4461.048
3.713584 | 4467.909
3.717996 | 4474.709
3.722405 | 4481.597
3.726861 | 4488.424
3.731268 | 4495.226
3.735615 | 4502.031
3.740034 | 4508.866
3.74448 | 4515.667
3.748854 | 4522.447
3.753272 | 4529.271
3.7577 | 4536.078125
3.7621 | 4542.981
3.766499 | 4549.757
3.770946 | 4556.593
3.775371 | 4563.474
3.779725 | 4570.353
3.78412 | 4577.205
3.788553 | 4584.062
3.792946 | 4591.027
3.79736 | 4598.009
3.801802 | 4604.957
3.806195 | 4611.807
3.810595 | 4618.733
3.815057 | 4625.628
3.819492 | 4632.493
3.823827 | 4639.444
3.828224 | 4646.396
3.832656 | 4653.317
3.837054 | 4660.12
3.841466 | 4666.885
3.845904 | 4673.771
3.850309 | 4680.782
3.854704 | 4687.697
3.859144 | 4694.532
3.863568 | 4701.433
3.867934 | 4708.303
3.872341 | 4715.215
3.876784 | 4722.112
3.881157 | 4729.03
3.88557 | 4735.964
3.890022 | 4742.809
3.894439 | 4749.679
3.898831 | 4756.583
3.903275 | 4763.556
3.907693 | 4770.421875
3.912044 | 4777.265625
3.916456 | 4784.083
3.920884 | 4791.002
3.925271 | 4797.978
3.929674 | 4804.921
3.934111 | 4811.833
3.938512 | 4818.66
3.942903 | 4825.566
3.947356 | 4832.549
3.951791 | 4839.559
3.956115 | 4846.51
3.96052 | 4853.4
3.964976 | 4860.266
3.969375 | 4867.181
3.973779 | 4874.207
3.978215 | 4881.15625
3.982623 | 4888.126
3.987038 | 4895.041
3.99149 | 4901.935
3.995901 | 4908.87
4.000248 | 4915.829
4.004656 | 4922.862
4.009103 | 4929.773
4.013473 | 4936.666
4.017896 | 4943.524
4.022336 | 4950.59
4.026734 | 4957.627
4.03112 | 4964.621
4.03557 | 4971.534
4.039997 | 4978.537
4.044347 | 4985.625
4.048749 | 4992.744
4.053172 | 4999.965
4.057566 | 5007.078125
4.061983 | 5014.219
4.06643 | 5021.258
4.070835 | 5028.348
4.075224 | 5035.492
4.079673 | 5042.732
4.084116 | 5049.874
4.088456 | 5056.909
4.092856 | 5063.908
4.097298 | 5070.968
4.101689 | 5078.095
4.106095 | 5085.202
4.110526 | 5092.301
4.114935 | 5099.433
4.119325 | 5106.595
4.123763 | 5113.715
4.128174 | 5120.806
4.132549 | 5127.97
4.136961 | 5135.127
4.141407 | 5142.262
4.145786 | 5149.402
4.150195 | 5156.521
4.154629 | 5163.6875
4.159062 | 5170.795
4.163464 | 5177.896
4.167905 | 5185.004
4.17233 | 5192.181
4.176671 | 5199.376
4.181076 | 5206.583
4.185514 | 5213.735
4.189903 | 5220.89
4.194313 | 5228.047
4.198742 | 5235.196
4.203141 | 5242.36
4.207534 | 5249.5
4.21198 | 5256.674
4.216418 | 5263.827
4.220749 | 5270.913
4.225146 | 5278.045
4.229603 | 5285.205
4.234001 | 5292.369
4.238402 | 5299.545
4.24284 | 5306.697
4.247249 | 5313.825
4.251659 | 5320.948
4.256115 | 5328.029
4.260534 | 5335.146
4.264877 | 5342.268
4.269288 | 5349.377
4.273731 | 5356.487
4.278106 | 5363.601
4.282519 | 5370.706
4.28695 | 5377.888
4.291359 | 5385.127
4.29575 | 5392.353
4.30019 | 5399.557
4.304614 | 5406.755
4.308975 | 5413.981
4.313378 | 5421.22
4.317807 | 5428.44
4.322195 | 5435.597
4.326606 | 5442.788
4.33105 | 5449.944
4.335455 | 5457.067
4.339847 | 5464.24
4.344304 | 5471.482
4.348742 | 5478.640625
4.353089 | 5485.764
4.35749 | 5492.881
4.361927 | 5500.015625
4.366321 | 5507.237
4.370721 | 5514.375
4.375161 | 5521.448
4.379573 | 5528.504
4.383967 | 5535.619
4.388413 | 5542.734
4.392825 | 5549.862
4.397175 | 5557.026
4.401582 | 5564.148
4.40603 | 5571.271
4.410405 | 5578.433
4.414816 | 5585.623
4.419254 | 5592.873
4.42367 | 5600.11
4.428081 | 5607.218
4.432524 | 5614.326
4.436947 | 5621.554
4.441304 | 5628.809
4.445699 | 5636.06
4.450135 | 5643.31
4.454534 | 5650.438
4.458944 | 5657.681
4.463374 | 5664.938
4.467763 | 5672.238
4.472156 | 5679.573
4.476612 | 5686.882
4.481053 | 5694.082
4.485387 | 5701.252
4.489781 | 5708.51
4.494223 | 5715.779
4.498616 | 5723.127
4.503028 | 5730.413
4.507472 | 5737.679
4.511876 | 5744.953125
4.51628 | 5752.276
4.520735 | 5759.498
4.525152 | 5766.73
4.529505 | 5773.964
4.533919 | 5781.263
4.538362 | 5788.551
4.542723 | 5795.782
4.54713 | 5802.963
4.55158 | 5810.112
4.555992 | 5817.287
4.560388 | 5824.507
4.564821 | 5831.779
4.569237 | 5839.142
4.573597 | 5846.471
4.578007 | 5853.705
4.582434 | 5860.909
4.58682 | 5868.205
4.591236 | 5875.638
4.595679 | 5883.067
4.60008 | 5890.364
4.604473 | 5897.583
4.608923 | 5904.871
4.613365 | 5912.11
4.617704 | 5919.392
4.62211 | 5926.622
4.626564 | 5933.828
4.630952 | 5940.982
4.635347 | 5948.043
4.639783 | 5955.148
4.64419 | 5962.374
4.648593 | 5969.58
4.653035 | 5976.763
4.657449 | 5983.951
4.661806 | 5991.167
4.666211 | 5998.431
4.67066 | 6005.785
4.675044 | 6013.093
4.679454 | 6020.388
4.683894 | 6027.673
4.688309 | 6034.997
4.692698 | 6042.324
4.697149 | 6049.673
4.701587 | 6056.979
4.70593 | 6064.31
4.710326 | 6071.634
4.714755 | 6078.912
4.71915 | 6086.218
4.723565 | 6093.512
4.728002 | 6100.808
4.732395 | 6107.993
4.736784 | 6115.203125
4.741228 | 6122.419
4.745665 | 6129.704
4.750016 | 6136.937
4.754417 | 6144.187
4.758861 | 6151.489
4.763243 | 6158.808
4.767649 | 6166.117
4.772093 | 6173.447
4.776516 | 6180.796
4.780915 | 6188.146
4.785363 | 6195.398
4.789775 | 6202.596
4.794121 | 6209.814
4.798543 | 6217.067
4.802983 | 6224.246
4.807354 | 6231.439
4.811761 | 6238.666
4.816199 | 6245.836
4.820617 | 6253.069
4.825006 | 6260.345
4.82945 | 6267.675
4.833875 | 6275.068
4.838227 | 6282.392
4.842633 | 6289.603
4.847066 | 6296.837
4.851458 | 6304.138
4.855873 | 6311.472
4.860311 | 6318.753
4.864707 | 6325.938
4.869114 | 6333.104
4.873572 | 6340.325
4.878001 | 6347.563
4.882323 | 6354.85
4.886719 | 6362.146
4.891179 | 6369.443
4.895577 | 6376.617
4.899964 | 6383.836
4.904393 | 6391.218
4.908804 | 6398.655
4.913204 | 6406.004
4.917656 | 6413.267
4.922083 | 6420.44
4.926435 | 6427.771
4.930841 | 6435.185
4.935287 | 6442.59
4.939655 | 6449.984375
4.944075 | 6457.229
4.948518 | 6464.46
4.95293 | 6471.723
4.957333 | 6479.026
4.961785 | 6486.34375
4.966217 | 6493.733
4.97057 | 6500.936
4.974964 | 6508.086
4.979394 | 6515.296
4.983776 | 6522.588
4.988188 | 6529.897
4.992624 | 6537.124
4.997025 | 6544.345
5.001417 | 6551.63
5.005865 | 6559.003
5.010293 | 6566.314
5.014637 | 6573.667
5.01904 | 6581.083
5.023482 | 6588.59
5.027882 | 6596.066
5.032276 | 6603.535
5.036718 | 6610.982
5.041131 | 6618.373
5.045542 | 6625.777
5.049994 | 6633.114
5.054404 | 6640.541
5.058745 | 6647.928
5.063166 | 6655.248
5.067615 | 6662.435
5.071986 | 6669.646
5.076394 | 6676.947
5.080833 | 6684.342
5.085244 | 6691.742
5.089641 | 6699.041
5.094084 | 6706.317
5.098501 | 6713.578
5.102855 | 6720.898
5.107251 | 6728.273
5.111688 | 6735.636
5.11609 | 6742.95
5.120504 | 6750.306
5.124937 | 6757.564
5.129335 | 6764.864
5.133735 | 6772.177
5.138194 | 6779.519
5.142637 | 6786.806
5.14697 | 6794.088
5.151366 | 6801.328125
5.155804 | 6808.623
5.160198 | 6815.983
5.164599 | 6823.222
5.169031 | 6830.538
5.173436 | 6837.883
5.177832 | 6845.231
5.182272 | 6852.568
5.186704 | 6859.88
5.191057 | 6867.153
5.195452 | 6874.489
5.199887 | 6881.816
5.204271 | 6889.078
5.208704 | 6896.375
5.213149 | 6903.645
5.217568 | 6910.887
5.22196 | 6918.135
5.226408 | 6925.373
5.230834 | 6932.655
5.235194 | 6939.971
5.2396 | 6947.162
5.244026 | 6954.397
5.248409 | 6961.626
5.252815 | 6968.837
5.257254 | 6976.033
5.261656 | 6983.27
5.266048 | 6990.589
5.270493 | 6997.975
5.274922 | 7005.257
5.279255 | 7012.496
5.28366 | 7019.824
5.28811 | 7027.074
5.292508 | 7034.413
5.296908 | 7041.69
5.301342 | 7048.897
5.305749 | 7056.071
5.310167 | 7063.193
5.314621 | 7070.28
5.319034 | 7077.492
5.323379 | 7084.678
5.327791 | 7091.832
5.332239 | 7098.958
5.336623 | 7106.03125
5.341035 | 7113.165
5.345465 | 7120.438
5.349869 | 7127.644
5.354262 | 7134.733
5.358703 | 7141.78
5.363136 | 7148.785
5.367491 | 7155.890625
5.371888 | 7163.007
5.376312 | 7170.137
5.380708 | 7177.236
5.385123 | 7184.377
5.389566 | 7191.475
5.393958 | 7198.638
5.398356 | 7205.88
5.402804 | 7213.135
5.407246 | 7220.394
5.41159 | 7227.529
5.415986 | 7234.714
5.420428 | 7241.934
5.424823 | 7249.105
5.429223 | 7256.178
5.433663 | 7263.21
5.438074 | 7270.259
5.442469 | 7277.375
5.446917 | 7284.464
5.451333 | 7291.528
5.455686 | 7298.628
5.460108 | 7305.651
5.464543 | 7312.721
5.468916 | 7319.869
5.473324 | 7327.065
5.477765 | 7334.23
5.482193 | 7341.252
5.48659 | 7348.227
5.491022 | 7355.209
5.495446 | 7362.243
5.499809 | 7369.249
5.504211 | 7376.22
5.508648 | 7383.136
5.513038 | 7390.043
5.517443 | 7396.993
5.521871 | 7403.973
5.526271 | 7411.001
5.530673 | 7417.999
5.535126 | 7425.035
5.539561 | 7432.007
5.543888 | 7439.046
5.548285 | 7446.108
5.552736 | 7453.147
5.557135 | 7460.097
5.561539 | 7467.014
5.565976 | 7473.896
5.570384 | 7480.806
5.574791 | 7487.701
5.579249 | 7494.5
5.583664 | 7501.247
5.588018 | 7507.937
5.592421 | 7514.625
5.596863 | 7521.251
5.60124 | 7527.959
5.605661 | 7534.622
5.610097 | 7541.318
5.614499 | 7548.003
5.618886 | 7554.735
5.623324 | 7561.504
5.627756 | 7568.312
5.632119 | 7575.125
5.636518 | 7581.961
5.640943 | 7588.826
5.645334 | 7595.603
5.649742 | 7602.362
5.654183 | 7609.064
5.658594 | 7615.723
5.662993 | 7622.325
5.667447 | 7628.943
5.671877 | 7635.525
5.676209 | 7642.026
5.680615 | 7648.471
5.685047 | 7654.931
5.689442 | 7661.492
5.69384 | 7667.959
5.698271 | 7674.416
5.702693 | 7680.858
5.707098 | 7687.266
5.711543 | 7693.72
5.715958 | 7700.144
5.720313 | 7706.563
5.724721 | 7712.955
5.729178 | 7719.299
5.733556 | 7725.559
5.737968 | 7731.9
5.7424 | 7738.193
5.746819 | 7744.428
5.751224 | 7750.642
5.755671 | 7756.816
5.760086 | 7763.076
5.76444 | 7769.31
5.768832 | 7775.515
5.773259 | 7781.749
5.777656 | 7787.945
5.782066 | 7794.104
5.786504 | 7800.357
5.790894 | 7806.583
5.795287 | 7812.82
5.799743 | 7818.964
5.804183 | 7824.978
5.808518 | 7831.025
5.81292 | 7837.09
5.817359 | 7843.056
5.821755 | 7848.961
5.826167 | 7854.84375
5.830607 | 7860.61
5.835016 | 7866.453125
5.839421 | 7872.255
5.843873 | 7878.004
5.848287 | 7883.694
5.852647 | 7889.393
5.857058 | 7895.07
5.861497 | 7900.772
5.865859 | 7906.46875
5.870278 | 7912.137
5.87472 | 7917.8125
5.879128 | 7923.432
5.883516 | 7929.059
5.887953 | 7934.684
5.892375 | 7940.346
5.896733 | 7945.896
5.901142 | 7951.33
5.905576 | 7956.721
5.909958 | 7962.136
5.914366 | 7967.578
5.918808 | 7972.9375
5.923216 | 7978.197
5.927628 | 7983.344
5.932078 | 7988.499
5.936505 | 7993.621
5.940838 | 7998.718
5.945243 | 8003.833
5.949696 | 8008.87
5.954092 | 8013.848
5.958487 | 8018.707
5.96292 | 8023.571
5.967318 | 8028.452
5.971716 | 8033.304
5.976157 | 8038.009
5.980572 | 8042.736
5.984934 | 8047.466
5.989345 | 8052.163
5.993783 | 8056.762
5.99817 | 8061.249
6.002588 | 8065.747
6.007024 | 8070.198
6.011444 | 8074.612
6.015835 | 8079.006
6.020282 | 8083.395
6.024722 | 8087.701
6.029068 | 8091.898
6.033466 | 8096.064
6.037894 | 8100.241
6.042289 | 8104.443
6.04671 | 8108.62
6.051144 | 8112.806
6.055532 | 8116.938
6.059921 | 8121.049
6.064366 | 8125.171
6.068811 | 8129.304
6.073154 | 8133.426
6.077547 | 8137.53
6.081991 | 8141.634
6.086379 | 8145.69
6.090787 | 8149.679
6.095236 | 8153.634
6.09965 | 8157.635
6.104058 | 8161.609375
6.108497 | 8165.548
6.11291 | 8169.371
6.117266 | 8173.214
6.12168 | 8177.06
6.126123 | 8180.895
6.130496 | 8184.722
6.134901 | 8188.508
6.139341 | 8192.257
6.143755 | 8196.023
6.148151 | 8199.831
6.15258 | 8203.647
6.157 | 8207.498
6.161358 | 8211.332
6.165768 | 8215.044
6.170199 | 8218.761
6.174594 | 8222.566
6.179002 | 8226.417
6.183435 | 8230.218
6.187843 | 8233.877
6.192253 | 8237.435
6.196706 | 8241.015625
6.201143 | 8244.613
6.205472 | 8248.152
6.209862 | 8251.734375
6.214311 | 8255.252
6.21872 | 8258.723
6.223117 | 8262.193
6.227543 | 8265.71875
6.231948 | 8269.26
6.236347 | 8272.751
6.240794 | 8276.166
6.24522 | 8279.571
6.249572 | 8283.104
6.253974 | 8286.634
6.258411 | 8290.154
6.262788 | 8293.57
6.267201 | 8296.966
6.271644 | 8300.349
6.276052 | 8303.735
6.280455 | 8307.175
6.284898 | 8310.549
6.28933 | 8313.859375
6.293698 | 8317.04
6.298092 | 8320.23
6.30252 | 8323.463
6.306918 | 8326.688
6.311331 | 8329.896
6.31577 | 8333.043
6.320166 | 8336.1875
6.324555 | 8339.367
6.328997 | 8342.614
6.333435 | 8345.84375
6.337778 | 8349.028
6.342177 | 8352.225
6.346622 | 8355.429
6.351019 | 8358.658
6.35542 | 8361.851
6.359858 | 8365.002
6.36427 | 8368.11
6.368681 | 8371.199
6.373129 | 8374.273
6.377546 | 8377.343
6.381885 | 8380.45
6.386292 | 8383.525
6.390742 | 8386.497
6.39512 | 8389.401
6.399541 | 8392.359375
6.403971 | 8395.361
6.408371 | 8398.416
6.412774 | 8401.415
6.417213 | 8404.365
6.421638 | 8407.299
6.425985 | 8410.302
6.430385 | 8413.244
6.434824 | 8416.225
6.43922 | 8419.278
6.443637 | 8422.243
6.448071 | 8425.194
6.452471 | 8428.013
6.45687 | 8430.837
6.461328 | 8433.685
6.46577 | 8436.509
6.4701 | 8439.296
6.474494 | 8442.135
6.478933 | 8444.965
6.483331 | 8447.704
6.487737 | 8450.421875
6.492173 | 8453.158
6.496573 | 8456.002
6.50097 | 8458.901
6.505416 | 8461.78125
6.509838 | 8464.665
6.5142 | 8467.548
6.518605 | 8470.433
6.523057 | 8473.285
6.527427 | 8476.183
6.531829 | 8479.123
6.536285 | 8482.04
6.540701 | 8484.954
6.545099 | 8487.786
6.549538 | 8490.598
6.553964 | 8493.429
6.558319 | 8496.17
6.562725 | 8498.869
6.567145 | 8501.612
6.57154 | 8504.333
6.575951 | 8507.015
6.580381 | 8509.612
6.584787 | 8512.181
6.589185 | 8514.822
6.593631 | 8517.567
6.598062 | 8520.229
6.602389 | 8522.885
6.606794 | 8525.542
6.61125 | 8528.177
6.615648 | 8530.852
6.620048 | 8533.593
6.62448 | 8536.324
6.62889 | 8539.014
6.633302 | 8541.628
6.63776 | 8544.144
6.64217 | 8546.75
6.646516 | 8549.36
6.65092 | 8551.923
6.65537 | 8554.428
6.659749 | 8556.88
6.664164 | 8559.3125
6.668595 | 8561.801
6.673002 | 8564.316
6.677395 | 8566.818
6.681842 | 8569.288
6.686271 | 8571.799
6.690625 | 8574.367
6.695025 | 8576.936
6.699449 | 8579.51
6.703839 | 8582.068
6.708266 | 8584.66
6.712706 | 8587.305
6.717101 | 8589.867
6.721502 | 8592.427
6.725955 | 8595.049
6.730392 | 8597.558
6.734735 | 8600.037
6.739126 | 8602.573
6.743567 | 8605.229
6.747965 | 8607.778
6.752358 | 8610.257
6.756794 | 8612.671875
6.761202 | 8615.214
6.765599 | 8617.769
6.770036 | 8620.305
6.774447 | 8622.79
6.778814 | 8625.276
6.783234 | 8627.728
6.787666 | 8630.119
6.792048 | 8632.671
6.79646 | 8635.211
6.800901 | 8637.777
6.805336 | 8640.248
6.809733 | 8642.662
6.814174 | 8645.069
6.818598 | 8647.6
6.822948 | 8650.107
6.827353 | 8652.607
6.831786 | 8654.96875
6.836171 | 8657.285
6.840584 | 8659.669
6.845015 | 8662.006
6.849408 | 8664.317
6.853805 | 8666.66
6.858259 | 8669.058
6.862688 | 8671.396
6.867023 | 8673.743
6.87142 | 8676.091
6.875862 | 8678.588
6.880265 | 8681.072
6.884674 | 8683.473
6.88911 | 8685.877
6.893518 | 8688.307
6.897921 | 8690.799
6.902378 | 8693.147
6.9068 | 8695.444
6.911146 | 8697.693
6.915553 | 8699.985
6.919997 | 8702.182
6.924378 | 8704.403
6.9288 | 8706.587
6.933227 | 8708.763
6.937638 | 8710.97
6.942027 | 8713.122
6.946461 | 8715.328125
6.95089 | 8717.602
6.955246 | 8719.89
6.959655 | 8722.155
6.964082 | 8724.437
6.968469 | 8726.712
6.972882 | 8729.083
6.977328 | 8731.468
6.981732 | 8733.835
6.986125 | 8736.203125
6.99057 | 8738.562
6.995006 | 8740.878
6.999351 | 8743.232
7.003757 | 8745.529
7.008191 | 8747.847
7.012588 | 8750.127
7.016989 | 8752.349
7.021421 | 8754.549
7.025839 | 8756.764
7.030236 | 8758.974
7.034676 | 8761.201
7.039082 | 8763.418
7.043439 | 8765.58
7.047859 | 8767.749
7.052308 | 8769.949
7.056673 | 8772.198
7.06108 | 8774.365
7.065518 | 8776.515625
7.069936 | 8778.639
7.074358 | 8780.684
7.078807 | 8782.785
7.083228 | 8784.902
7.087576 | 8787.035
7.09197 | 8789.136
7.096398 | 8791.176
7.100804 | 8793.215
7.105217 | 8795.394
7.109645 | 8797.601
7.114039 | 8799.757
7.11843 | 8801.928
7.122882 | 8804.09
7.127321 | 8806.253
7.131655 | 8808.454
7.136048 | 8810.712
7.140496 | 8812.96
7.14489 | 8815.154
7.1493 | 8817.252
7.153743 | 8819.351
7.15815 | 8821.562
7.16255 | 8823.76
7.167003 | 8825.859375
7.17142 | 8827.913
7.175784 | 8829.905
7.18019 | 8831.957
7.184627 | 8833.992
7.189 | 8835.97
7.193417 | 8837.921875
7.197855 | 8839.879
7.202264 | 8841.829
7.206654 | 8843.908
7.211094 | 8846.038
7.215511 | 8848.174
7.219874 | 8850.317
7.224284 | 8852.402
7.228707 | 8854.545
7.233097 | 8856.84
7.23751 | 8859.213
7.24195 | 8861.506
7.246353 | 8863.723
7.250754 | 8865.845
7.255205 | 8868.046
7.259624 | 8870.304
7.263962 | 8872.525
7.268371 | 8874.642
7.272821 | 8876.688
7.277217 | 8878.673
7.281612 | 8880.624
7.286048 | 8882.659
7.290457 | 8884.67
7.294866 | 8886.702
7.29931 | 8888.599
7.303719 | 8890.503
7.308078 | 8892.423
7.312487 | 8894.445
7.316936 | 8896.518
7.321319 | 8898.502
7.325727 | 8900.512
7.330168 | 8902.565
7.334579 | 8904.607
7.338971 | 8906.596
7.343424 | 8908.627
7.347855 | 8910.615
7.352208 | 8912.615
7.356598 | 8914.640625
7.361026 | 8916.59
7.365415 | 8918.588
7.36983 | 8920.599
7.374273 | 8922.538
7.378667 | 8924.533
7.383052 | 8926.57
7.387501 | 8928.584
7.39194 | 8930.556
7.396282 | 8932.524
7.40068 | 8934.416
7.405126 | 8936.358
7.409519 | 8938.359375
7.413927 | 8940.272
7.418369 | 8942.162
7.422776 | 8944.002
7.42719 | 8945.838
7.431637 | 8947.681
7.436046 | 8949.538
7.440404 | 8951.367
7.444822 | 8953.252
7.449259 | 8955.166
7.453629 | 8957.038
7.458035 | 8958.882
7.462473 | 8960.757
7.466886 | 8962.724
7.471282 | 8964.7
7.475718 | 8966.733
7.480144 | 8968.798
7.484492 | 8970.858
7.488894 | 8972.864
7.493333 | 8974.919
7.49773 | 8977.032
7.502142 | 8979.246
7.50657 | 8981.389
7.51097 | 8983.411
7.515385 | 8985.421
7.51984 | 8987.429
7.524274 | 8989.421
7.528607 | 8991.414
7.532992 | 8993.412
7.537443 | 8995.354
7.54185 | 8997.164
7.546235 | 8998.946
7.550658 | 9000.778
7.555065 | 9002.705
7.559477 | 9004.572
7.563937 | 9006.305
7.568355 | 9008.014
7.572709 | 9009.801
7.577113 | 9011.673
7.581553 | 9013.477
7.585938 | 9015.291
7.590356 | 9017.096
7.594787 | 9018.975
7.599204 | 9020.881
7.603603 | 9022.795
7.608055 | 9024.763
7.612485 | 9026.755
7.61684 | 9028.705
7.621233 | 9030.607
7.625659 | 9032.5625
7.630046 | 9034.54
7.634461 | 9036.476
7.63889 | 9038.295
7.643296 | 9040.058
7.647684 | 9041.89
7.652127 | 9043.761
7.656565 | 9045.587
7.660901 | 9047.35
7.665313 | 9049.025
7.669761 | 9050.75
7.674151 | 9052.501
7.678546 | 9054.28125
7.682987 | 9056.054
7.687408 | 9057.765625
7.691821 | 9059.467
7.696269 | 9061.137
7.700676 | 9062.825
7.705022 | 9064.534
7.709438 | 9066.28
7.713886 | 9067.904
7.718261 | 9069.551
7.722672 | 9071.226
7.727097 | 9072.971
7.731507 | 9074.753
7.735904 | 9076.498
7.740349 | 9078.238
7.744771 | 9080.057
7.749125 | 9081.954
7.75352 | 9083.836
7.75795 | 9085.775
7.762353 | 9087.685
7.766772 | 9089.568
7.771208 | 9091.411
7.775605 | 9093.273
7.780004 | 9095.126
7.784466 | 9097.015
7.788905 | 9098.791
7.793237 | 9100.441
7.797629 | 9102.133
7.80207 | 9103.799
7.806479 | 9105.465
7.810881 | 9107.154
7.815308 | 9108.851
7.819705 | 9110.561
7.824092 | 9112.295
7.828532 | 9114.017
7.83297 | 9115.817
7.837327 | 9117.668
7.841731 | 9119.533
7.846168 | 9121.432
7.850555 | 9123.308
7.854972 | 9125.168
7.85942 | 9127.043
7.863834 | 9128.848
7.868231 | 9130.628
7.872673 | 9132.399
7.877099 | 9134.144
7.881456 | 9135.904
7.885857 | 9137.631
7.890282 | 9139.3125
7.894681 | 9140.995
7.899089 | 9142.658
7.903532 | 9144.264
7.907931 | 9145.885
7.912327 | 9147.504
7.916767 | 9149.158
7.921198 | 9150.783
7.925529 | 9152.358
7.929936 | 9153.927
7.934386 | 9155.535
7.938783 | 9157.148
7.943191 | 9158.747
7.947617 | 9160.352
7.952026 | 9161.948
7.956439 | 9163.533
7.960896 | 9165.099
7.965311 | 9166.736
7.969648 | 9168.4
7.974058 | 9170.013
7.978505 | 9171.596
7.982881 | 9173.171875
7.987302 | 9174.793
7.991731 | 9176.477
7.996135 | 9178.174
8.00053 | 9179.872
8.004972 | 9181.504
8.009404 | 9183.101
8.013752 | 9184.762
8.018155 | 9186.487
8.022578 | 9188.153
8.02698 | 9189.794
8.0314 | 9191.471
8.035839 | 9193.104
8.040241 | 9194.765
8.04464 | 9196.372
8.049079 | 9197.971
8.053525 | 9199.545
8.057872 | 9201.059
8.062263 | 9202.613
8.066708 | 9204.218
8.071097 | 9205.799
8.075498 | 9207.278
8.079937 | 9208.838
8.084345 | 9210.390625
8.088735 | 9212.107
8.093182 | 9213.805
8.097599 | 9215.497
8.101955 | 9217.187
8.106366 | 9218.841
8.110808 | 9220.537
8.115185 | 9222.284
8.119583 | 9224.086
8.124028 | 9225.804
8.128457 | 9227.418
8.132855 | 9228.862
8.137283 | 9230.455
8.14171 | 9232.038
8.146074 | 9233.622
8.150491 | 9235.105
8.154928 | 9236.53125
8.159317 | 9237.96875
8.163712 | 9239.408
8.168148 | 9240.783
8.172553 | 9242.197
8.17695 | 9243.708
8.181397 | 9245.181
8.185832 | 9246.697
8.190166 | 9248.186
8.194556 | 9249.732
8.199007 | 9251.329
8.203407 | 9252.889
8.207811 | 9254.441
8.212248 | 9256.105
8.21665 | 9257.813
8.221066 | 9259.457
8.225521 | 9261.005
8.229934 | 9262.488
8.234286 | 9263.984375
8.238695 | 9265.507
8.243123 | 9267.034
8.247502 | 9268.577
8.251929 | 9270.055
8.256361 | 9271.456
8.260764 | 9272.914
8.265156 | 9274.40625
8.269597 | 9275.955
8.274025 | 9277.526
8.278382 | 9279.138
8.28279 | 9280.71
8.287216 | 9282.271
8.291602 | 9283.887
8.296021 | 9285.57
8.300466 | 9287.237
8.30487 | 9288.827
8.309266 | 9290.466
8.313715 | 9292.098
8.318148 | 9293.739
8.322486 | 9295.31
8.326893 | 9296.933
8.331318 | 9298.607
8.335708 | 9300.24
8.340114 | 9301.772
8.34454 | 9303.331
8.348958 | 9304.946
8.353368 | 9306.546
8.357819 | 9308.149
8.36223 | 9309.729
8.366577 | 9311.325
8.370989 | 9312.907
8.375445 | 9314.42
8.379817 | 9315.90625
8.384228 | 9317.499
8.388669 | 9319.1
8.393098 | 9320.611
8.397497 | 9322.051
8.40194 | 9323.447
8.406367 | 9324.917
8.410711 | 9326.421
8.415103 | 9327.825
8.419533 | 9329.169
8.423938 | 9330.54
8.428351 | 9331.91
8.432778 | 9333.295
8.437171 | 9334.714
8.44156 | 9336.143
8.446018 | 9337.561
8.450456 | 9338.96875
8.454789 | 9340.397
8.459192 | 9341.938
8.46363 | 9343.502
8.468016 | 9345.029
8.472432 | 9346.478
8.476875 | 9347.890625
8.481282 | 9349.339
8.485688 | 9350.82
8.490142 | 9352.335
8.494557 | 9353.704
8.498911 | 9355.005
8.50332 | 9356.29
8.507752 | 9357.606
8.512134 | 9358.924
8.516555 | 9360.252
8.520994 | 9361.557
8.525401 | 9362.857
8.529792 | 9364.140625
8.534228 | 9365.433
8.538648 | 9366.748
8.543012 | 9368.135
8.547425 | 9369.438
8.551851 | 9370.783
8.556236 | 9372.144
8.560647 | 9373.55
8.565077 | 9374.988
8.569489 | 9376.32
8.573903 | 9377.733
8.578347 | 9379.21875
8.582779 | 9380.747
8.58711 | 9382.198
8.591506 | 9383.677
8.595956 | 9385.124
8.600358 | 9386.576
8.604744 | 9388.045
8.609164 | 9389.526
8.613576 | 9391.049
8.617977 | 9392.471
8.622429 | 9393.744
8.626844 | 9395.056
8.631206 | 9396.449
8.635617 | 9397.89
8.640062 | 9399.205
8.644441 | 9400.455
8.648859 | 9401.677
8.653298 | 9402.924
8.657717 | 9404.212
8.662111 | 9405.421
8.666558 | 9406.645
8.670997 | 9407.868
8.675348 | 9409.051
8.679744 | 9410.217
8.684167 | 9411.493
8.688566 | 9412.848
8.692979 | 9414.173
8.697414 | 9415.484375
8.701807 | 9416.825
8.706184 | 9418.249
8.710634 | 9419.738
8.71508 | 9421.18
8.719415 | 9422.633
8.723819 | 9424.089
8.728257 | 9425.563
8.732644 | 9427.013
8.737049 | 9428.459
8.741496 | 9429.834
8.745913 | 9431.18
8.750319 | 9432.499
8.754769 | 9433.725
8.759179 | 9435.012
8.763538 | 9436.227
8.767955 | 9437.389
8.772391 | 9438.505
8.776765 | 9439.567
8.781173 | 9440.651
8.785612 | 9441.767
8.790027 | 9442.863
8.794423 | 9444.014
8.79886 | 9445.238
8.803283 | 9446.438
8.807627 | 9447.685
8.812031 | 9448.988
8.816474 | 9450.318
8.820869 | 9451.747
8.825273 | 9453.227
8.829709 | 9454.649
8.834108 | 9456.078125
8.838515 | 9457.464
8.842972 | 9458.881
8.847408 | 9460.33
8.851743 | 9461.773
8.856134 | 9463.071
8.860585 | 9464.358
8.864986 | 9465.552
8.869384 | 9466.696
8.873812 | 9467.915
8.878215 | 9469.135
8.882614 | 9470.312
8.887062 | 9471.434
8.891484 | 9472.458
8.89584 | 9473.52
8.900248 | 9474.704
8.904684 | 9475.838
8.909065 | 9476.93
8.913481 | 9477.98
8.917921 | 9479.107
8.92234 | 9480.214
8.926742 | 9481.319
8.931172 | 9482.392
8.935608 | 9483.497
8.939974 | 9484.606
8.944362 | 9485.725
8.948791 | 9486.883
8.953184 | 9488.147
8.957592 | 9489.355
8.962034 | 9490.468
8.966431 | 9491.586
8.970824 | 9492.814
8.975268 | 9494.07
8.979695 | 9495.289
8.984037 | 9496.421875
8.988442 | 9497.522
8.99289 | 9498.601
8.99728 | 9499.671875
9.001683 | 9500.739
9.006126 | 9501.75
9.014957 | 9503.664
9.023812 | 9505.397
9.032574 | 9507.071
9.0414 | 9508.525
9.05024 | 9510.089
9.059043 | 9511.646
9.067909 | 9513.372
9.076656 | 9515.239
9.081093 | 9516.269
9.085493 | 9517.296
9.089905 | 9518.339
9.094342 | 9519.385
9.098735 | 9520.407
9.10314 | 9521.449
9.107598 | 9522.501
9.116357 | 9524.229
9.1252 | 9525.993
9.134007 | 9527.563
9.142839 | 9529.06
9.15168 | 9530.499
9.16048 | 9532.096
9.169331 | 9533.684
9.178116 | 9535.332
9.186974 | 9537.229
9.195811 | 9539.101
9.204588 | 9540.99
9.213422 | 9542.938
9.217812 | 9543.962
9.222215 | 9544.985
9.231048 | 9546.923
9.239893 | 9548.898
9.248669 | 9550.88
9.257519 | 9552.823
9.266323 | 9554.838
9.275163 | 9556.704
9.284036 | 9558.55
9.292792 | 9560.529
9.301642 | 9562.491
9.310436 | 9564.435
9.314868 | 9565.508
9.319274 | 9566.673
9.32366 | 9567.8125
9.328106 | 9568.97
9.332531 | 9570.137
9.33689 | 9571.388
9.341292 | 9572.633
9.345711 | 9573.87
9.350111 | 9575.124
9.354531 | 9576.363
9.358972 | 9577.608
9.363364 | 9578.83
9.36777 | 9580.082
9.372227 | 9581.293
9.376664 | 9582.432
9.385401 | 9584.461
9.389843 | 9585.558
9.39423 | 9586.631
9.403063 | 9588.496
9.411868 | 9590.473
9.416312 | 9591.497
9.420722 | 9592.583
9.42508 | 9593.663
9.429499 | 9594.756
9.433943 | 9595.814
9.43833 | 9596.938
9.442734 | 9598.15
9.447168 | 9599.346
9.451594 | 9600.478
9.456006 | 9601.561
9.460447 | 9602.715
9.464871 | 9603.863
9.469213 | 9605.029
9.473623 | 9606.171
9.478062 | 9607.232
9.482443 | 9608.295
9.486849 | 9609.433
9.49128 | 9610.554
9.495685 | 9611.611
9.500076 | 9612.657
9.508964 | 9614.568
9.517693 | 9616.515625
9.526546 | 9618.441
9.535382 | 9620.26
9.544195 | 9622.134
9.553073 | 9623.965
9.561826 | 9625.803
9.570637 | 9627.643
9.579501 | 9629.396
9.588294 | 9631.324
9.592729 | 9632.335
9.59716 | 9633.377
9.601519 | 9634.442
9.610343 | 9636.523
9.614732 | 9637.567
9.619153 | 9638.640625
9.628003 | 9640.553
9.636856 | 9642.441
9.64562 | 9644.104
9.654475 | 9645.739
9.663262 | 9647.28
9.67211 | 9648.956
9.680943 | 9650.768
9.68971 | 9652.695
9.694126 | 9653.702
9.702947 | 9655.652
9.707357 | 9656.739
9.711786 | 9657.78125
9.720619 | 9659.527
9.729489 | 9661.222
9.73824 | 9662.812
9.747079 | 9664.166
9.755908 | 9665.5
9.764701 | 9666.864
9.773591 | 9668.171
9.782321 | 9669.482
9.791164 | 9670.82
9.800013 | 9672.068
9.808829 | 9673.449
9.817684 | 9674.543
9.82646 | 9675.68
9.835271 | 9676.993
9.844117 | 9678.146
9.852922 | 9679.304
9.861784 | 9680.737
9.870557 | 9681.98
9.879366 | 9683.232
9.88822 | 9684.638
9.897031 | 9685.686
9.905898 | 9686.784
9.914651 | 9687.963
9.927885 | 9689.144
9.941129 | 9690.65625
9.954345 | 9691.926
9.96759 | 9693.408
9.980852 | 9694.649
9.994126 | 9695.671875
10.01611 | 9696.711
10.04696 | 9697.497
10.07346 | 9697.954
10.10431 | 9697.593
10.13517 | 9696.468
10.16166 | 9695.359375
10.19251 | 9694.083
10.21462 | 9692.915
10.22782 | 9691.841
10.24106 | 9690.499
10.25432 | 9689.131
10.26751 | 9687.716
10.28074 | 9686.42
10.29395 | 9685.31
10.31157 | 9684.143
10.32926 | 9682.879
10.34254 | 9681.497
10.35571 | 9680.055
10.36454 | 9678.926
10.37337 | 9677.9
10.38218 | 9676.881
10.39104 | 9675.856
10.40423 | 9674.586
10.41748 | 9673.384
10.43072 | 9672.013
10.43951 | 9670.866
10.44834 | 9669.475
10.45715 | 9667.913
10.46597 | 9666.447
10.47481 | 9664.938
10.4836 | 9663.32
10.49244 | 9661.765
10.50125 | 9660.144
10.51011 | 9658.316
10.51895 | 9656.602
10.52773 | 9654.90625
10.53656 | 9653.187
10.54536 | 9651.59
10.55419 | 9649.856
10.56304 | 9648.027
10.5718 | 9646.216
10.58065 | 9644.235
10.58505 | 9643.222
10.58945 | 9642.209
10.59389 | 9641.203125
10.59829 | 9640.127
10.60271 | 9639.011
10.60717 | 9637.873
10.61157 | 9636.785
10.61593 | 9635.696
10.62034 | 9634.5625
10.62477 | 9633.415
10.62916 | 9632.236
10.63358 | 9631.15
10.63801 | 9630.143
10.64241 | 9629.126
10.6468 | 9628.056
10.65125 | 9626.968
10.65567 | 9625.948
10.66002 | 9624.885
10.66443 | 9623.845
10.66884 | 9622.834
10.67324 | 9621.72
10.67766 | 9620.465
10.6821 | 9619.143
10.68651 | 9617.84375
10.6909 | 9616.576
10.69534 | 9615.278
10.69979 | 9613.728
10.70413 | 9612.15625
10.70852 | 9610.633
10.71296 | 9609.171875
10.71736 | 9607.706
10.72176 | 9606.214
10.72621 | 9604.703125
10.73062 | 9603.21875
10.73501 | 9601.718
10.73946 | 9600.255
10.74388 | 9598.83
10.74824 | 9597.448
10.75266 | 9596.041
10.75709 | 9594.576
10.76146 | 9593.179
10.76587 | 9591.842
10.77031 | 9590.491
10.77473 | 9589.082
10.77913 | 9587.645
10.78358 | 9586.274
10.78799 | 9584.94
10.79234 | 9583.553
10.79675 | 9582.087
10.80119 | 9580.6
10.80558 | 9579.046
10.80998 | 9577.514
10.81441 | 9575.99
10.81881 | 9574.396
10.82321 | 9572.819
10.82766 | 9571.161
10.8321 | 9569.502
10.83643 | 9567.866
10.84083 | 9566.271
10.84528 | 9564.646
10.84968 | 9563.023
10.85409 | 9561.372
10.85852 | 9559.671875
10.86292 | 9558.001
10.86734 | 9556.355
10.87179 | 9554.6875
10.87621 | 9553.011
10.88056 | 9551.368
10.88497 | 9549.7
10.8894 | 9548.0625
10.89378 | 9546.425
10.89819 | 9544.741
10.90263 | 9543.162
10.90704 | 9541.649
10.91143 | 9540.057
10.91586 | 9538.443
10.92029 | 9536.793
10.92465 | 9535.119
10.92906 | 9533.43
10.93349 | 9531.698
10.93787 | 9529.945
10.94229 | 9528.1875
10.94673 | 9526.384
10.95113 | 9524.538
10.95553 | 9522.733
10.95998 | 9520.972
10.96441 | 9519.106
10.96876 | 9517.148
10.97315 | 9515.25
10.97758 | 9513.398
10.98199 | 9511.5
10.98639 | 9509.57
10.99082 | 9507.598
10.99523 | 9505.608
10.99965 | 9503.683
11.00409 | 9501.759
11.00851 | 9499.907
11.01285 | 9498.051
11.01726 | 9496.153
11.02172 | 9494.283
11.0261 | 9492.557
11.0305 | 9490.808
11.03494 | 9488.998
11.03936 | 9487.137
11.04376 | 9485.199
11.04821 | 9483.222
11.05263 | 9481.361
11.05698 | 9479.517
11.06137 | 9477.54
11.06581 | 9475.432
11.07021 | 9473.214
11.07462 | 9471.115
11.07904 | 9469.133
11.08344 | 9467.138
11.08783 | 9465.077
11.09229 | 9462.979
11.09673 | 9460.807
11.10106 | 9458.768
11.10546 | 9456.791
11.1099 | 9454.864
11.11429 | 9452.859375
11.11871 | 9450.746
11.12315 | 9448.622
11.12755 | 9446.598
11.13196 | 9444.627
11.13641 | 9442.586
11.14083 | 9440.45
11.14518 | 9438.272
11.14959 | 9436.166
11.15403 | 9434.058
11.1584 | 9431.982
11.16282 | 9429.851
11.16725 | 9427.652
11.17167 | 9425.412
11.17606 | 9423.243
11.18049 | 9421.164
11.18491 | 9419.118
11.18927 | 9416.962
11.19369 | 9414.711
11.19811 | 9412.46875
11.2025 | 9410.334
11.20691 | 9408.306
11.21136 | 9406.199
11.21576 | 9403.992
11.22017 | 9401.688
11.22462 | 9399.482
11.22905 | 9397.293
11.23338 | 9395.096
11.23779 | 9392.923
11.24223 | 9390.715
11.24664 | 9388.48
11.25102 | 9386.185
11.25544 | 9384.007
11.25986 | 9381.85
11.26426 | 9379.723
11.26871 | 9377.493
11.27311 | 9375.365
11.27747 | 9373.217
11.28187 | 9371.052
11.28632 | 9368.811
11.29071 | 9366.502
11.29513 | 9364.265625
11.29957 | 9361.97
11.30398 | 9359.67
11.30838 | 9357.379
11.31284 | 9355.072
11.31727 | 9352.651
11.32161 | 9350.261
11.32601 | 9347.92
11.33043 | 9345.5625
11.33484 | 9343.191
11.33925 | 9340.833
11.34367 | 9338.412
11.34807 | 9336.046
11.35246 | 9333.689
11.35691 | 9331.298
11.36135 | 9328.951
11.36569 | 9326.639
11.37009 | 9324.355
11.37453 | 9322.097
11.37892 | 9319.848
11.38333 | 9317.454
11.38777 | 9315.118
11.39219 | 9312.847
11.39659 | 9310.603
11.40104 | 9308.329
11.40545 | 9305.932
11.4098 | 9303.521
11.41421 | 9301.07
11.41867 | 9298.713
11.42304 | 9296.398
11.42744 | 9294.122
11.43188 | 9291.803
11.43629 | 9289.367
11.44069 | 9286.945
11.44512 | 9284.588
11.44955 | 9282.31
11.45391 | 9279.991
11.45831 | 9277.62
11.46275 | 9275.199
11.46713 | 9272.794
11.47154 | 9270.421
11.47598 | 9268.026
11.48038 | 9265.579
11.48479 | 9263.101
11.48925 | 9260.731
11.49369 | 9258.361
11.49801 | 9255.905
11.50241 | 9253.405
11.50685 | 9250.9
11.51126 | 9248.392
11.51566 | 9245.875
11.52008 | 9243.443
11.52449 | 9241.046875
11.52889 | 9238.569
11.53333 | 9235.898
11.53776 | 9233.317
11.54211 | 9230.92
11.54651 | 9228.523
11.55095 | 9226.046
11.55533 | 9223.431
11.55975 | 9220.786
11.5642 | 9218.187
11.56861 | 9215.667
11.57301 | 9213.133
11.57745 | 9210.573
11.58188 | 9207.873
11.58624 | 9205.114
11.59063 | 9202.402
11.59506 | 9199.746
11.59946 | 9197.193
11.60386 | 9194.562
11.6083 | 9191.82
11.6127 | 9189.061
11.61709 | 9186.423
11.62154 | 9183.888
11.62596 | 9181.29
11.63031 | 9178.58
11.63471 | 9175.921875
11.63916 | 9173.319
11.64355 | 9170.674
11.64795 | 9167.997
11.65239 | 9165.249
11.6568 | 9162.447
11.66123 | 9159.561
11.66567 | 9156.687
11.67008 | 9153.894
11.67443 | 9151.087
11.67884 | 9148.223
11.68329 | 9145.251
11.68767 | 9142.348
11.69208 | 9139.645
11.69651 | 9137
11.70091 | 9134.379
11.70531 | 9131.72
11.70975 | 9128.994
11.71418 | 9126.318
11.71853 | 9123.742
11.72293 | 9121.133
11.72736 | 9118.522
11.73177 | 9115.884
11.73618 | 9113.168
11.74061 | 9110.436
11.74501 | 9107.625
11.74942 | 9104.809
11.75387 | 9101.99
11.7583 | 9099.201
11.76263 | 9096.385
11.76703 | 9093.558
11.77146 | 9090.643
11.77586 | 9087.699
11.78028 | 9084.714
11.78471 | 9081.904
11.78912 | 9079.202
11.79352 | 9076.476
11.79795 | 9073.626
11.80238 | 9070.649
11.80674 | 9067.744
11.81116 | 9064.957
11.81559 | 9062.234375
11.81997 | 9059.483
11.82439 | 9056.728
11.82883 | 9053.845
11.83326 | 9050.937
11.83765 | 9048.046875
11.84208 | 9045.265625
11.8465 | 9042.464
11.85086 | 9039.544
11.85527 | 9036.499
11.8597 | 9033.562
11.86409 | 9030.653
11.86848 | 9027.713
11.87292 | 9024.665
11.87733 | 9021.597
11.88172 | 9018.634
11.88617 | 9015.759
11.8906 | 9012.827
11.89493 | 9009.755
11.89933 | 9006.684
11.90379 | 9003.612
11.90819 | 9000.593
11.91259 | 8997.618
11.91702 | 8994.61
11.92143 | 8991.518
11.92585 | 8988.388
11.9303 | 8985.188
11.93471 | 8982.132
11.93906 | 8979.221
11.94347 | 8976.235
11.94792 | 8973.113
11.95229 | 8969.918
11.9567 | 8966.768
11.96114 | 8963.802
11.96554 | 8960.911
11.96994 | 8957.881
11.97438 | 8954.694
11.97881 | 8951.433
11.98316 | 8948.117
11.98756 | 8944.767
11.99199 | 8941.325
11.99638 | 8937.658
12.0008 | 8933.899
12.00525 | 8930.126
12.00964 | 8926.47
12.01404 | 8923.022
12.01849 | 8919.653
12.02293 | 8916.138
12.02727 | 8912.585
12.03167 | 8909.107
12.03611 | 8905.751
12.0405 | 8902.529
12.0449 | 8899.213
12.04934 | 8895.704
12.05374 | 8892.048
12.05813 | 8888.274
12.06257 | 8884.446
12.067 | 8880.654
12.07136 | 8876.82
12.07578 | 8873.007
12.08022 | 8869.3125
12.0846 | 8865.625
12.089 | 8861.909
12.09345 | 8858.09375
12.09788 | 8854.097
12.10227 | 8849.975
12.10672 | 8845.890625
12.11115 | 8841.67
12.11549 | 8836.847
12.11989 | 8827.371

## 1045temp
1045tempac | 1045tempac
Deformación | Fuerza estándar
% | N
0 | -54.05455
-1.385901e-06 | -55.13103
-3.079781e-06 | -56.2773
-5.081639e-06 | -57.56232
-6.621529e-06 | -58.83297
-5.235628e-06 | -59.91376
-5.851585e-06 | -61.1073
-3.695737e-06 | -62.30392
-1.539891e-06 | -63.34383
0.000140592 | -62.17963
0.0002902694 | -61.17104
0.000463969 | -59.9017
0.0006770899 | -58.16705
0.0009251662 | -55.9285
0.001212818 | -53.20845
0.001547282 | -50.04005
0.001914084 | -46.53148
0.00234125 | -42.6891
0.002797827 | -38.53472
0.003298754 | -34.14193
0.003851882 | -29.57732
0.004454903 | -24.94999
0.00509519 | -20.39722
0.005770124 | -15.97315
0.006484941 | -11.62975
0.007228708 | -7.419876
0.008018518 | -3.347438
0.008847749 | 0.4992197
0.009714708 | 4.06338
0.01064526 | 7.362827
0.01162032 | 10.41201
0.01262695 | 13.35307
0.0136653 | 16.18807
0.01474599 | 18.95878
0.01584686 | 21.60344
0.01699716 | 24.10762
0.01821768 | 26.47283
0.01950287 | 28.80243
0.02083595 | 31.20421
0.02217889 | 33.64595
0.02355032 | 36.07469
0.02496963 | 38.48724
0.02645578 | 40.88277
0.02796334 | 43.30064
0.02948844 | 45.74242
0.03105297 | 48.16555
0.03269665 | 50.61175
0.03441471 | 53.04085
0.03615386 | 55.42179
0.03791395 | 57.73788
0.03971409 | 60.09954
0.04156011 | 62.47533
0.04343862 | 64.7554
0.04531251 | 66.89064
0.04728434 | 69.026
0.0493324 | 71.2018
0.05139708 | 73.4454
0.05349857 | 75.70932
0.05564641 | 77.8948
0.0578098 | 80.03068
0.05999968 | 82.1288
0.0622855 | 84.13525
0.06463136 | 86.23479
0.06698093 | 88.52223
0.06939563 | 90.73743
0.0718128 | 93.05011
0.07424567 | 95.31752
0.07678941 | 97.58479
0.07938244 | 99.94817
0.08200009 | 102.3935
0.08465286 | 104.7603
0.08728269 | 107.2444
0.08998427 | 109.7771
0.09278518 | 112.3622
0.09559826 | 115.0203
0.09845675 | 117.6232
0.1013246 | 120.2549
0.1042555 | 123.005
0.1072832 | 125.8906
0.1103067 | 128.8803
0.1133717 | 131.9777
0.1164411 | 135.0407
0.1196036 | 137.8991
0.1228249 | 140.6003
0.1260778 | 143.3618
0.1293095 | 146.187
0.1325906 | 149.1599
0.1359639 | 152.2125
0.1393929 | 155.3551
0.1428247 | 158.6162
0.1462884 | 162.0406
0.1498404 | 165.6322
0.1534358 | 169.4839
0.1570368 | 173.5282
0.1606884 | 177.6407
0.1644246 | 181.8245
0.1681695 | 185.9653
0.1719024 | 190.088
0.1756994 | 194.047
0.1795999 | 197.8879
0.1835162 | 201.6505
0.1874153 | 205.4032
0.1914253 | 209.139
0.1954814 | 212.7405
0.1995395 | 216.3073
0.2036545 | 219.7559
0.207835 | 222.8716
0.2120109 | 225.9204
0.2161363 | 229.1653
0.2203248 | 232.434
0.2245442 | 235.7201
0.2287224 | 239.0814
0.2329292 | 242.4725
0.2371475 | 245.8457
0.2413407 | 249.2648
0.2455405 | 252.8294
0.2497924 | 256.8006
0.2540122 | 260.7419
0.2581433 | 264.5888
0.2623424 | 268.57
0.2665799 | 272.614
0.270772 | 276.6271
0.2749647 | 280.6577
0.2791826 | 284.7564
0.2833844 | 288.7585
0.287584 | 292.7073
0.2918288 | 296.6067
0.2960309 | 300.4949
0.300187 | 304.4178
0.3043949 | 308.2753
0.3086298 | 311.9814
0.3127934 | 315.6775
0.3170099 | 319.3799
0.3212412 | 323.1295
0.3254491 | 326.9155
0.3296461 | 330.7624
0.3338854 | 334.6859
0.3381074 | 338.7393
0.3422555 | 342.8073
0.3464571 | 346.8372
0.3506722 | 350.9524
0.3548545 | 354.967
0.3590674 | 358.9551
0.363299 | 362.9353
0.3674841 | 366.9514
0.3716812 | 371.0038
0.3759235 | 374.9235
0.3801385 | 378.7351
0.384272 | 382.5223
0.3884777 | 386.334
0.3927184 | 390.1815
0.3969083 | 394.0736
0.4011078 | 397.9145
0.4053434 | 401.6893
0.4095407 | 405.4799
0.413751 | 409.274
0.4179957 | 413.084
0.4221966 | 416.8926
0.4263404 | 420.6893
0.4305525 | 424.4994
0.4347932 | 428.3742
0.4389606 | 432.3497
0.4431745 | 436.3956
0.4473992 | 440.4834
0.4515923 | 444.5726
0.4557871 | 448.5782
0.4600231 | 452.739
0.4642354 | 456.945
0.4683825 | 461.2021
0.4725819 | 465.4303
0.4768136 | 469.7094
0.4809987 | 474.0116
0.4852097 | 478.4259
0.4894414 | 482.8822
0.4936329 | 487.3622
0.4978335 | 491.9268
0.5020859 | 496.5513
0.5063046 | 501.2469
0.510436 | 506.0487
0.5146379 | 510.985
0.5188747 | 515.8381
0.5230662 | 520.6577
0.5272574 | 525.3876
0.5314797 | 530.2612
0.5356831 | 535.2374
0.539879 | 540.1994
0.5441166 | 545.0115
0.5483296 | 549.8038
0.5524872 | 554.5312
0.5566945 | 559.2726
0.5609287 | 564.0325
0.5650876 | 568.835
0.5693054 | 573.7112
0.5735446 | 578.5681
0.5777478 | 583.4291
0.5819479 | 588.328125
0.5861865 | 593.3049
0.5904001 | 598.3628
0.5945467 | 603.4811
0.5987481 | 608.6009
0.6029729 | 613.8386
0.6071575 | 619.2377
0.6113675 | 624.6672
0.6155885 | 630.108
0.6197759 | 635.5151
0.6239724 | 641.0883
0.6282167 | 646.773
0.632432 | 652.4036
0.6365644 | 658.014
0.6407703 | 663.6196
0.645018 | 669.2653
0.6492048 | 674.8444
0.6534082 | 680.3977
0.6576351 | 685.9203
0.6618379 | 691.4162
0.6660475 | 696.8708
0.6702991 | 702.33
0.6744982 | 707.8313
0.6786377 | 713.2313
0.6828467 | 718.5349
0.6870811 | 723.6111
0.6912523 | 728.5536
0.6954663 | 733.5517
0.6996979 | 738.5618
0.703888 | 743.6449
0.7080836 | 748.7471
0.712315 | 753.8567
0.7165325 | 758.9974
0.7206819 | 764.293
0.724887 | 769.6577
0.7291079 | 775.2222
0.7332881 | 780.9737
0.7375084 | 786.7515
0.7417394 | 792.5024
0.7459344 | 798.262
0.7501257 | 803.9907
0.7543793 | 809.6514
0.7586026 | 815.3434
0.7627272 | 821.0158
0.7669325 | 826.8587
0.7711713 | 832.6768
0.775358 | 838.4479
0.7795545 | 844.1943
0.7837738 | 849.973
0.7879773 | 855.8629
0.7921808 | 861.8215
0.7964217 | 867.8084
0.8006138 | 873.8298
0.8047715 | 879.9213
0.8089877 | 886.024
0.8132259 | 892.2814
0.8173918 | 898.6146
0.8216026 | 904.9659
0.8258311 | 911.3953
0.8300386 | 917.7614
0.8342414 | 924.1185
0.8384829 | 930.5862
0.842698 | 937.0466
0.8468346 | 943.4073
0.851043 | 949.6536
0.8552665 | 955.8267
0.8594567 | 962.0201
0.8636663 | 968.277
0.8678828 | 974.4466
0.8720754 | 980.613
0.8762658 | 986.7783
0.8805147 | 992.9949
0.884735 | 999.161
0.8888673 | 1005.326
0.8930683 | 1011.558
0.8973106 | 1017.812
0.9014997 | 1024.085
0.905706 | 1030.418
0.9099386 | 1036.861
0.9141306 | 1043.311
0.9183384 | 1049.78
0.9225871 | 1056.191
0.9267887 | 1062.755
0.9309363 | 1069.486
0.9351488 | 1076.232
0.9393784 | 1082.942
0.9435433 | 1089.622
0.9477575 | 1096.328
0.9519859 | 1103.157
0.9561889 | 1110.085
0.9603785 | 1117.05
0.9646092 | 1124.004
0.9688222 | 1130.969
0.9729766 | 1137.946
0.9771812 | 1145.004
0.9814071 | 1152.185
0.9855857 | 1159.318
0.9898001 | 1166.428
0.9940336 | 1173.373
0.9982347 | 1180.201
1.00243 | 1187.067
1.006675 | 1193.92
1.010893 | 1200.599
1.015028 | 1207.135
1.019234 | 1213.548
1.023481 | 1219.933
1.027654 | 1226.417
1.031847 | 1232.884
1.036077 | 1239.354
1.040279 | 1245.938
1.044474 | 1252.501
1.04871 | 1259.127
1.052917 | 1265.861
1.057068 | 1272.674
1.06128 | 1279.512
1.065511 | 1286.28
1.069681 | 1293.016
1.073891 | 1299.652
1.078123 | 1306.264
1.082327 | 1312.743
1.086535 | 1319.139
1.090779 | 1325.508
1.094997 | 1331.857
1.09914 | 1338.026
1.103333 | 1344.088
1.107563 | 1349.952
1.111757 | 1355.712
1.115967 | 1361.538
1.120185 | 1367.37
1.124369 | 1373.254
1.128561 | 1379.167
1.132814 | 1385.023
1.137032 | 1390.88
1.141165 | 1396.873
1.145365 | 1402.956
1.149603 | 1409.219
1.153782 | 1415.589
1.157995 | 1421.926
1.162232 | 1428.341
1.166428 | 1434.765
1.170634 | 1441.172
1.174874 | 1447.575
1.179074 | 1454.022
1.183229 | 1460.534
1.187448 | 1467.126
1.191673 | 1473.752
1.19584 | 1480.338
1.200047 | 1486.988
1.204285 | 1493.565
1.208486 | 1500.171
1.212676 | 1506.822
1.216904 | 1513.549
1.221116 | 1520.193
1.225271 | 1526.817
1.22948 | 1533.387
1.233705 | 1539.937
1.237883 | 1546.523
1.242092 | 1553.079
1.246328 | 1559.68
1.250528 | 1566.335
1.254724 | 1573.075
1.258964 | 1579.819
1.263182 | 1586.594
1.267316 | 1593.243
1.271523 | 1599.893
1.275763 | 1606.561
1.279949 | 1613.224
1.28415 | 1619.921
1.288377 | 1626.63
1.292568 | 1633.264
1.296771 | 1639.805
1.301011 | 1646.393
1.305218 | 1653.122
1.309367 | 1660.053
1.313575 | 1666.985
1.317816 | 1673.855
1.321985 | 1680.719
1.326197 | 1687.689
1.330431 | 1694.709
1.334632 | 1701.687
1.338831 | 1708.598
1.343075 | 1715.489
1.34729 | 1722.31
1.351439 | 1729.079
1.355636 | 1735.882
1.35985 | 1742.703
1.364042 | 1749.56
1.368259 | 1756.424
1.372482 | 1763.301
1.376668 | 1770.342
1.380856 | 1777.51
1.385099 | 1784.627
1.38932 | 1791.694
1.393459 | 1798.867
1.397665 | 1806.154
1.401901 | 1813.504
1.40608 | 1820.845
1.410284 | 1828.108
1.414521 | 1835.343
1.418726 | 1842.544
1.422932 | 1849.704
1.427178 | 1856.896
1.431377 | 1864.129
1.435527 | 1871.255
1.439742 | 1878.282
1.443968 | 1885.304
1.448129 | 1892.348
1.452343 | 1899.368
1.456581 | 1906.413
1.46078 | 1913.383
1.464973 | 1920.421
1.469207 | 1927.525
1.47342 | 1934.627
1.477568 | 1941.781
1.481771 | 1948.879
1.485999 | 1956.029
1.490182 | 1963.201
1.494397 | 1970.4
1.498623 | 1977.538
1.502821 | 1984.608
1.507023 | 1991.612
1.511273 | 1998.622
1.515485 | 2005.672
1.519605 | 2012.695
1.523811 | 2019.776
1.528053 | 2026.808
1.532241 | 2033.767
1.536437 | 2040.736
1.540661 | 2047.75
1.544863 | 2054.87
1.549063 | 2061.922
1.553311 | 2068.816
1.557511 | 2075.65
1.561661 | 2082.487
1.565874 | 2089.393
1.570114 | 2096.235
1.574282 | 2103.109
1.578496 | 2109.886
1.582726 | 2116.743
1.586933 | 2123.53
1.591129 | 2130.342
1.595367 | 2137.261
1.599585 | 2144.161
1.603737 | 2151.083
1.607933 | 2157.829
1.612156 | 2164.626
1.616334 | 2171.394
1.620549 | 2178.236
1.624774 | 2184.978
1.628966 | 2191.783
1.63316 | 2198.684
1.637402 | 2205.519
1.641615 | 2212.279
1.645746 | 2218.938
1.649957 | 2225.783
1.654199 | 2232.683
1.658381 | 2239.599
1.662572 | 2246.405
1.666809 | 2253.149
1.671019 | 2259.864
1.675229 | 2266.566
1.679475 | 2273.313
1.683671 | 2280.088
1.687819 | 2286.843
1.692033 | 2293.477
1.696269 | 2300.078125
1.700432 | 2306.694
1.704649 | 2313.426
1.708873 | 2320.167
1.713074 | 2326.885
1.717271 | 2333.556
1.721508 | 2340.233
1.725721 | 2347.04
1.729864 | 2353.893
1.734067 | 2360.68
1.738289 | 2367.434
1.742477 | 2374.162
1.746695 | 2380.885
1.750914 | 2387.571
1.755109 | 2394.168
1.759305 | 2400.758
1.763563 | 2407.33
1.767788 | 2413.826
1.771916 | 2420.414
1.776121 | 2427.135
1.780354 | 2433.862
1.784536 | 2440.552
1.788739 | 2447.196
1.792967 | 2453.98
1.79716 | 2460.975
1.801349 | 2467.978
1.805595 | 2474.983
1.809804 | 2482.005
1.813957 | 2489.018
1.818155 | 2496.078125
1.822384 | 2503.188
1.826559 | 2510.3
1.83079 | 2517.448
1.835031 | 2524.503
1.839235 | 2531.491
1.843431 | 2538.531
1.847667 | 2545.656
1.851879 | 2552.798
1.856028 | 2559.86
1.860234 | 2566.879
1.864451 | 2573.935
1.868633 | 2581.092
1.87284 | 2588.288
1.877069 | 2595.55
1.881263 | 2602.814
1.885454 | 2610.116
1.8897 | 2617.438
1.893913 | 2624.748
1.898044 | 2632.03
1.902252 | 2639.251
1.906492 | 2646.389
1.910679 | 2653.484
1.914884 | 2660.556
1.919113 | 2667.587
1.923311 | 2674.589
1.927526 | 2681.523
1.931774 | 2688.359
1.935975 | 2695.207
1.940117 | 2702.087
1.944329 | 2708.96875
1.948564 | 2715.872
1.95273 | 2722.767
1.956943 | 2729.717
1.961173 | 2736.747
1.965369 | 2743.835
1.969557 | 2750.954
1.973795 | 2758.159
1.978015 | 2765.42
1.982166 | 2772.802
1.986366 | 2780.221
1.990582 | 2787.676
1.994765 | 2795.16
1.998979 | 2802.666
2.003216 | 2810.166
2.007415 | 2817.608
2.011605 | 2825.0625
2.015848 | 2832.493
2.020073 | 2839.906
2.024203 | 2847.273
2.028408 | 2854.801
2.032649 | 2862.358
2.036837 | 2869.938
2.041031 | 2877.534
2.04526 | 2885.112
2.049464 | 2892.849
2.053659 | 2900.603
2.057899 | 2908.285
2.062108 | 2915.954
2.066259 | 2923.667
2.070468 | 2931.299
2.074711 | 2938.959
2.078871 | 2946.665
2.083078 | 2954.318
2.087316 | 2962.005
2.091522 | 2969.622
2.095717 | 2977.296
2.099954 | 2985.169
2.104166 | 2993.077
2.108317 | 3000.995
2.112524 | 3008.915
2.11675 | 3016.853
2.120931 | 3024.839
2.125138 | 3032.934
2.129362 | 3040.964
2.133552 | 3048.992
2.137744 | 3057.043
2.141994 | 3065.04
2.146211 | 3073.081
2.150342 | 3081.148
2.154547 | 3089.238
2.158787 | 3097.316
2.16298 | 3105.416
2.167184 | 3113.507
2.171409 | 3121.763
2.175607 | 3130.019
2.179815 | 3138.255
2.184065 | 3146.449
2.18827 | 3154.584
2.192414 | 3162.74
2.196619 | 3170.938
2.200856 | 3179.051
2.205024 | 3187.037
2.209239 | 3194.977
2.213469 | 3202.945
2.217664 | 3210.955
2.221857 | 3218.89
2.226085 | 3226.73
2.230295 | 3234.527
2.234454 | 3242.165
2.238661 | 3249.783
2.242883 | 3257.457
2.247062 | 3265.189
2.251275 | 3272.92
2.255514 | 3280.522
2.259709 | 3288.09
2.263905 | 3295.82
2.268147 | 3303.769
2.272365 | 3311.789
2.276498 | 3319.849
2.2807 | 3327.921
2.284941 | 3336.164
2.289133 | 3344.443
2.293328 | 3352.74
2.297546 | 3361.171
2.301748 | 3369.651
2.305956 | 3378.111
2.310189 | 3386.539
2.314404 | 3395.077
2.318545 | 3403.712
2.322762 | 3412.384
2.326999 | 3421.05
2.331167 | 3429.849
2.335387 | 3438.824
2.339614 | 3447.804
2.343814 | 3456.802
2.348016 | 3465.72
2.352265 | 3474.713
2.356472 | 3483.811
2.360617 | 3493.013
2.364814 | 3502.156
2.369033 | 3511.283
2.373223 | 3520.333
2.377438 | 3529.287
2.38166 | 3538.233
2.385845 | 3547.188
2.390036 | 3556.26
2.39429 | 3565.275
2.398507 | 3574.173
2.402644 | 3583.049
2.406842 | 3592.029
2.411082 | 3600.95
2.415265 | 3609.946
2.419478 | 3618.897
2.423711 | 3627.853
2.427911 | 3636.858
2.43211 | 3645.81
2.436355 | 3654.754
2.440563 | 3663.718
2.444711 | 3672.735
2.448923 | 3681.754
2.453152 | 3690.833
2.457311 | 3699.796
2.461528 | 3708.841
2.465764 | 3717.927
2.469958 | 3727.103
2.474158 | 3736.319
2.478386 | 3745.607
2.482593 | 3754.935
2.486747 | 3764.275
2.490961 | 3773.604
2.495181 | 3783.017
2.499363 | 3792.567
2.503569 | 3802.156
2.5078 | 3811.738
2.512003 | 3821.224
2.5162 | 3830.781
2.520451 | 3840.423
2.524668 | 3850.011
2.5288 | 3859.569
2.533006 | 3869.181
2.537253 | 3878.719
2.541436 | 3888.317
2.545626 | 3897.826
2.54984 | 3907.381
2.554046 | 3916.932
2.558248 | 3926.454
2.562472 | 3935.893
2.566678 | 3945.44
2.57084 | 3955.057
2.575043 | 3964.628
2.579275 | 3974.174
2.583454 | 3983.684
2.587674 | 3993.345
2.591908 | 4003.032
2.596112 | 4012.764
2.600304 | 4022.469
2.604551 | 4032.166
2.60877 | 4041.823
2.61292 | 4051.491
2.617125 | 4061.181
2.621345 | 4070.897
2.625523 | 4080.568
2.629731 | 4090.225
2.633962 | 4099.857
2.638152 | 4109.561
2.642339 | 4119.348
2.646578 | 4129.116
2.650802 | 4138.911
2.654939 | 4148.606
2.659141 | 4158.462
2.663381 | 4168.39
2.667565 | 4178.259
2.67177 | 4188.053
2.676002 | 4197.809
2.680206 | 4207.553
2.684412 | 4217.328125
2.688653 | 4227.101
2.692849 | 4236.799
2.696996 | 4246.57
2.701221 | 4256.162
2.705452 | 4265.701
2.709614 | 4275.341
2.713825 | 4285.027
2.718053 | 4294.745
2.722259 | 4304.348
2.72645 | 4313.983
2.730679 | 4323.674
2.734889 | 4333.493
2.739043 | 4343.305
2.743252 | 4353.146
2.747475 | 4362.927
2.751655 | 4372.744
2.755875 | 4382.59375
2.760105 | 4392.445
2.764299 | 4402.372
2.7685 | 4412.167
2.772755 | 4422.021
2.776969 | 4431.803
2.781101 | 4441.556
2.785292 | 4451.357
2.789531 | 4461.261
2.793726 | 4471.109
2.797921 | 4480.902
2.802145 | 4490.791
2.806343 | 4500.699
2.810541 | 4510.661
2.814777 | 4520.56
2.818993 | 4530.488
2.823141 | 4540.527
2.827354 | 4550.596
2.831578 | 4560.668
2.835749 | 4570.753
2.839963 | 4580.911
2.844203 | 4590.974
2.848408 | 4601.04
2.8526 | 4611.081
2.856839 | 4621.161
2.861063 | 4631.272
2.865213 | 4641.301
2.869414 | 4651.242
2.873629 | 4661.217
2.87781 | 4671.23
2.882022 | 4681.202
2.886253 | 4691.175
2.890448 | 4701.159
2.894633 | 4711.257
2.898877 | 4721.354
2.903096 | 4731.408
2.907234 | 4741.539
2.911439 | 4751.816
2.91568 | 4762.132
2.919861 | 4772.443
2.92406 | 4782.749
2.928289 | 4793.052
2.932493 | 4803.383
2.936707 | 4813.692
2.940953 | 4824.041
2.945144 | 4834.359375
2.949287 | 4844.608
2.953506 | 4854.704
2.957745 | 4864.706
2.961913 | 4874.787
2.966127 | 4884.903
2.970352 | 4894.974
2.974546 | 4904.984
2.978747 | 4914.989
2.98298 | 4924.98
2.987198 | 4935
2.991342 | 4944.976
2.995542 | 4954.908
2.999766 | 4964.887
3.003959 | 4974.772
3.008175 | 4984.746
3.012396 | 4994.776
3.016587 | 5004.788
3.020793 | 5014.735
3.025039 | 5024.688
3.029261 | 5034.789
3.033387 | 5044.997
3.037585 | 5055.3125
3.041821 | 5065.64
3.046009 | 5075.961
3.050219 | 5086.144
3.054444 | 5096.466
3.058639 | 5106.918
3.062833 | 5117.351
3.067068 | 5127.696
3.071278 | 5137.909
3.075444 | 5148.181
3.079654 | 5158.488
3.083884 | 5168.785
3.088049 | 5179.076
3.092268 | 5189.411
3.096508 | 5199.635
3.100715 | 5209.861
3.104912 | 5220.175
3.109138 | 5230.57
3.113349 | 5240.917
3.117503 | 5251.155
3.121709 | 5261.403
3.125931 | 5271.763
3.130109 | 5282.202
3.134316 | 5292.668
3.138542 | 5303.149
3.142736 | 5313.537
3.14693 | 5324.032
3.151178 | 5334.628
3.155391 | 5345.253
3.159515 | 5355.945
3.163726 | 5366.619
3.167972 | 5377.178
3.172157 | 5387.761
3.176357 | 5398.366
3.18059 | 5408.96
3.184788 | 5419.595
3.188998 | 5430.021
3.193253 | 5440.365
3.197451 | 5450.832
3.201593 | 5461.315
3.205803 | 5471.8
3.210042 | 5482.255
3.214207 | 5492.593
3.218421 | 5502.974
3.222655 | 5513.417
3.226845 | 5523.843
3.231037 | 5534.334
3.235275 | 5544.796
3.239493 | 5555.216
3.243639 | 5565.627
3.247847 | 5576.083
3.252061 | 5586.566
3.25625 | 5597.134
3.260467 | 5607.675
3.264693 | 5618.195
3.268888 | 5628.746
3.273087 | 5639.304
3.277334 | 5649.924
3.281551 | 5660.521
3.285693 | 5671.085
3.289892 | 5681.674
3.294127 | 5692.362
3.298308 | 5703.054
3.30251 | 5713.686
3.306733 | 5724.288
3.310929 | 5734.935
3.315127 | 5745.627
3.319362 | 5756.262
3.323567 | 5766.916
3.327731 | 5777.596
3.331945 | 5788.249
3.336181 | 5798.885
3.340346 | 5809.496
3.344554 | 5820.131
3.348794 | 5830.825
3.353011 | 5841.489
3.357212 | 5852.219
3.361443 | 5863.021
3.365657 | 5873.865
3.369797 | 5884.675
3.374004 | 5895.494
3.378228 | 5906.38
3.382417 | 5917.393
3.386617 | 5928.504
3.390839 | 5939.57
3.395027 | 5950.588
3.399223 | 5961.555
3.403477 | 5972.582
3.407687 | 5983.654
3.411819 | 5994.777
3.416018 | 6005.876
3.420257 | 6016.876
3.424449 | 6027.767
3.428657 | 6038.625
3.432888 | 6049.477
3.437086 | 6060.368
3.441294 | 6071.238
3.445548 | 6081.989
3.449745 | 6092.628
3.45389 | 6103.25
3.458106 | 6113.92
3.462331 | 6124.491
3.466495 | 6135.04
3.470722 | 6145.543
3.474951 | 6156.143
3.479143 | 6166.757
3.483331 | 6177.328
3.487564 | 6187.908
3.491786 | 6198.49
3.495938 | 6209.15
3.500148 | 6219.857
3.504362 | 6230.657
3.508538 | 6241.487
3.512753 | 6252.221
3.516985 | 6262.838
3.521187 | 6273.414
3.525383 | 6284.059
3.529628 | 6294.74
3.533845 | 6305.428
3.537981 | 6316.01
3.542186 | 6326.506
3.546422 | 6337.092
3.550607 | 6347.704
3.554804 | 6358.38
3.559036 | 6369.106
3.56324 | 6379.821
3.567435 | 6390.573
3.571673 | 6401.358
3.575876 | 6412.163
3.580025 | 6423.034
3.584239 | 6433.926
3.58848 | 6444.755
3.592642 | 6455.59375
3.596854 | 6466.52
3.601085 | 6477.501
3.605295 | 6488.485
3.609496 | 6499.36
3.613731 | 6510.294
3.617951 | 6521.305
3.622101 | 6532.364
3.626289 | 6543.369
3.630507 | 6554.4
3.634701 | 6565.415
3.638916 | 6576.474
3.643137 | 6587.456
3.647323 | 6598.519
3.65151 | 6609.692
3.655766 | 6620.8125
3.659987 | 6631.855
3.664117 | 6642.842
3.668321 | 6653.94
3.672559 | 6665.069
3.676745 | 6676.193
3.680953 | 6687.237
3.685185 | 6698.347
3.689385 | 6709.426
3.693589 | 6720.4375
3.69783 | 6731.371
3.702037 | 6742.327
3.706191 | 6753.28125
3.710408 | 6764.211
3.714629 | 6775.113
3.718794 | 6785.933
3.723011 | 6796.78125
3.727244 | 6807.649
3.731447 | 6818.6
3.735635 | 6829.594
3.739861 | 6840.616
3.74407 | 6851.661
3.74822 | 6862.72
3.752435 | 6873.795
3.75666 | 6884.95
3.760839 | 6896.259
3.76505 | 6907.622
3.769278 | 6918.924
3.773474 | 6930.086
3.777674 | 6941.28
3.781907 | 6952.605
3.786132 | 6963.977
3.790273 | 6975.322
3.794476 | 6986.612
3.798717 | 6997.749
3.802911 | 7008.921875
3.807106 | 7020.006
3.81133 | 7031.084
3.815532 | 7042.243
3.819731 | 7053.361
3.823974 | 7064.352
3.828177 | 7075.365
3.832331 | 7086.461
3.836533 | 7097.584
3.840768 | 7108.836
3.844947 | 7120.046875
3.84916 | 7131.354
3.853391 | 7142.759
3.857592 | 7154.134
3.861787 | 7165.519
3.866029 | 7176.962
3.870253 | 7188.386
3.874396 | 7199.811
3.878588 | 7211.289
3.882807 | 7222.679
3.886992 | 7234.104
3.891212 | 7245.46
3.895435 | 7256.807
3.899622 | 7268.206
3.903811 | 7279.698
3.908057 | 7291.236
3.912279 | 7302.702
3.916417 | 7314.099
3.920614 | 7325.52
3.924859 | 7337.032
3.929035 | 7348.521
3.933248 | 7360
3.937486 | 7371.41
3.941682 | 7382.865
3.94589 | 7394.297
3.950129 | 7405.661
3.954331 | 7417.026
3.958481 | 7428.383
3.962703 | 7439.707
3.96693 | 7451.1
3.971095 | 7462.489
3.975302 | 7473.864
3.979527 | 7485.301
3.983728 | 7496.702
3.987929 | 7508.032
3.992163 | 7519.426
3.996377 | 7530.942
4.000515 | 7542.48
4.004722 | 7553.966
4.008955 | 7565.295
4.013138 | 7576.678
4.017354 | 7588.166
4.021579 | 7599.564
4.025774 | 7610.887
4.029981 | 7622.234375
4.034225 | 7633.565
4.038442 | 7644.858
4.042563 | 7656.189
4.04676 | 7667.545
4.051019 | 7678.953125
4.055208 | 7690.197
4.059388 | 7701.398
4.063614 | 7712.81
4.067816 | 7724.326
4.072023 | 7735.788
4.076261 | 7747.157
4.080472 | 7758.49
4.084615 | 7769.889
4.088831 | 7781.342
4.093061 | 7792.781
4.097228 | 7804.288
4.101446 | 7815.764
4.105681 | 7827.131
4.109888 | 7838.492
4.114087 | 7849.877
4.118326 | 7861.386
4.122552 | 7872.898
4.126699 | 7884.301
4.130888 | 7895.66
4.135105 | 7907.062
4.139288 | 7918.517
4.143503 | 7930.032
4.147733 | 7941.546
4.151923 | 7953.042
4.156113 | 7964.57
4.160354 | 7976.047
4.164573 | 7987.449
4.168714 | 7998.92
4.172921 | 8010.393
4.177159 | 8021.894
4.181332 | 8033.402
4.185534 | 8044.724
4.189771 | 8055.992
4.193979 | 8067.318
4.198189 | 8078.704
4.202431 | 8090.12
4.206626 | 8101.541
4.21077 | 8112.911
4.214984 | 8124.343
4.219222 | 8135.758
4.22339 | 8147.125
4.227609 | 8158.737
4.231824 | 8170.366
4.236027 | 8181.926
4.240222 | 8193.404
4.244457 | 8204.85
4.248674 | 8216.424
4.252818 | 8228.049
4.257015 | 8239.591
4.261239 | 8251.1
4.265438 | 8262.652
4.269646 | 8274.223
4.273879 | 8285.784
4.278065 | 8297.356
4.282263 | 8308.845
4.286526 | 8320.418
4.290747 | 8331.931
4.29488 | 8343.483
4.299074 | 8355.09375
4.303309 | 8366.75
4.307497 | 8378.398
4.311705 | 8389.974
4.31592 | 8401.689
4.320115 | 8413.47
4.324309 | 8425.395
4.328551 | 8437.261
4.332761 | 8449.147
4.336909 | 8460.973
4.341108 | 8472.925
4.345336 | 8484.843
4.349512 | 8496.817
4.353743 | 8508.764
4.357988 | 8520.604
4.362187 | 8532.428
4.366377 | 8544.24
4.370614 | 8556.1
4.374834 | 8567.999
4.378995 | 8579.897
4.383197 | 8591.586
4.387408 | 8603.28125
4.391592 | 8614.974
4.3958 | 8626.718
4.400029 | 8638.403
4.404217 | 8650.001
4.40841 | 8661.638
4.412654 | 8673.283
4.416871 | 8684.892
4.420995 | 8696.499
4.425212 | 8708.177
4.429458 | 8719.913
4.433637 | 8731.661
4.437843 | 8743.388
4.442068 | 8755.182
4.446265 | 8767.041
4.450476 | 8778.865
4.454727 | 8790.66
4.458923 | 8802.536
4.46307 | 8814.443
4.467277 | 8826.403
4.471515 | 8838.316
4.475687 | 8850.188
4.479902 | 8862.095
4.484125 | 8874.134
4.488315 | 8886.167
4.492517 | 8898.206
4.496754 | 8910.215
4.500967 | 8922.213
4.505121 | 8934.338
4.509324 | 8946.32
4.513542 | 8958.324
4.517722 | 8970.353
4.52195 | 8982.349
4.526172 | 8994.267
4.530354 | 9006.178
4.534555 | 9018.126
4.538801 | 9030.079
4.54303 | 9041.89
4.547163 | 9053.56
4.551367 | 9065.403
4.555605 | 9077.269
4.559787 | 9089.063
4.563983 | 9100.812
4.568214 | 9112.576
4.572417 | 9124.387
4.57662 | 9136.212
4.580857 | 9148.009
4.58506 | 9159.874
4.589219 | 9171.792
4.593433 | 9183.68
4.597664 | 9195.566
4.601832 | 9207.504
4.606037 | 9219.526
4.610272 | 9231.501
4.614485 | 9243.429
4.618677 | 9255.363
4.622901 | 9267.384
4.62712 | 9279.452
4.63127 | 9291.45
4.635488 | 9303.388
4.639713 | 9315.395
4.643893 | 9327.497
4.648097 | 9339.572
4.652318 | 9351.595
4.656511 | 9363.602
4.660704 | 9375.646
4.664958 | 9387.78125
4.669172 | 9399.934
4.6733 | 9412.14
4.6775 | 9424.358
4.681735 | 9436.536
4.685925 | 9448.584
4.690133 | 9460.74
4.694363 | 9472.987
4.698562 | 9485.229
4.702767 | 9497.345
4.707018 | 9509.359375
4.711222 | 9521.33
4.715365 | 9533.39
4.719581 | 9545.474
4.723804 | 9557.482
4.727974 | 9569.488
4.732202 | 9581.301
4.736436 | 9593.168
4.74062 | 9605.142
4.744816 | 9617.076
4.749039 | 9629.015625
4.753263 | 9640.966
4.75742 | 9652.889
4.761627 | 9664.84
4.765842 | 9676.864
4.770012 | 9688.894
4.774234 | 9701.04
4.778478 | 9713.017
4.782669 | 9725.043
4.786869 | 9737.23
4.791109 | 9749.421
4.795324 | 9761.592
4.79946 | 9773.615
4.803659 | 9785.646
4.807884 | 9797.818
4.81207 | 9810.061
4.816268 | 9822.296
4.820487 | 9834.583
4.824706 | 9846.765625
4.828913 | 9858.956
4.833145 | 9871.124
4.837357 | 9883.339
4.841499 | 9895.667
4.84572 | 9907.941
4.849965 | 9920.007
4.854131 | 9932.098
4.858344 | 9944.21875
4.862575 | 9956.392
4.866782 | 9968.582
4.870985 | 9980.655
4.875226 | 9992.81
4.879436 | 10004.98
4.883575 | 10017.15
4.887769 | 10029.32
4.891996 | 10041.51
4.896187 | 10053.68
4.900398 | 10065.9
4.904615 | 10078.14
4.908803 | 10090.37
4.912991 | 10102.68
4.917238 | 10114.94
4.921463 | 10127.21
4.9256 | 10139.5
4.9298 | 10151.92
4.934027 | 10164.35
4.938212 | 10176.76
4.94243 | 10189.11
4.946664 | 10201.44
4.95086 | 10213.89
4.955064 | 10226.28
4.959313 | 10238.6
4.96352 | 10250.87
4.967668 | 10263.12
4.97188 | 10275.3
4.976102 | 10287.5
4.980275 | 10299.64
4.984493 | 10311.77
4.988729 | 10323.91
4.99292 | 10336.04
4.997114 | 10348.19
5.001339 | 10360.38
5.005554 | 10372.59
5.009708 | 10384.77
5.013921 | 10397.01
5.018136 | 10409.3125
5.022315 | 10421.77
5.026527 | 10434.21
5.030751 | 10446.6
5.034955 | 10458.9
5.039161 | 10471.31
5.043407 | 10483.85
5.047621 | 10496.38
5.051751 | 10508.83
5.055953 | 10521.23
5.060203 | 10533.58
5.064384 | 10545.9
5.06858 | 10558.25
5.072798 | 10570.63
5.077001 | 10583.02
5.081206 | 10595.29
5.085443 | 10607.5
5.089635 | 10619.82
5.093786 | 10632.24
5.097999 | 10644.63
5.102234 | 10657.01
5.106416 | 10669.38
5.110629 | 10681.76
5.114862 | 10694.21875
5.119071 | 10706.68
5.123266 | 10719.12
5.127519 | 10731.54
5.131738 | 10743.93
5.135883 | 10756.41
5.140073 | 10769
5.144289 | 10781.53
5.148473 | 10794.08
5.152691 | 10806.64
5.156915 | 10819.22
5.161106 | 10831.87
5.165285 | 10844.61
5.169535 | 10857.36
5.173757 | 10870.02
5.177893 | 10882.57
5.182092 | 10895.16
5.186332 | 10907.86
5.190511 | 10920.51
5.194726 | 10933.01
5.198967 | 10945.41
5.203165 | 10957.84
5.207373 | 10970.28
5.211613 | 10982.65
5.215805 | 10995.03
5.21996 | 11007.41
5.224182 | 11019.59375
5.22841 | 11031.79
5.232574 | 11043.98
5.236783 | 11056.28
5.241014 | 11068.6
5.245215 | 11080.86
5.249412 | 11093.16
5.253635 | 11105.56
5.257844 | 11118.15
5.261996 | 11130.74
5.266202 | 11143.35
5.270428 | 11155.95
5.274618 | 11168.61
5.278831 | 11181.36
5.283052 | 11194.13
5.287248 | 11206.85
5.291451 | 11219.5
5.295705 | 11232.18
5.299915 | 11244.73
5.304047 | 11257.31
5.308237 | 11269.96
5.312487 | 11282.65625
5.316686 | 11295.19
5.320887 | 11307.71
5.325106 | 11320.19
5.329305 | 11332.74
5.333506 | 11345.31
5.33775 | 11357.8
5.341958 | 11370.34375
5.3461 | 11382.92
5.350308 | 11395.46
5.354539 | 11407.9
5.358709 | 11420.47
5.362929 | 11433.04
5.367157 | 11445.78
5.371353 | 11458.51
5.375553 | 11471.18
5.379782 | 11483.83
5.384014 | 11496.52
5.388166 | 11509.19
5.392364 | 11521.9
5.396583 | 11534.56
5.400766 | 11547.24
5.404983 | 11559.89
5.409222 | 11572.36
5.413404 | 11584.83
5.417594 | 11597.37
5.421836 | 11609.91
5.426055 | 11622.35
5.430193 | 11634.78
5.4344 | 11647.21
5.438631 | 11659.78
5.442809 | 11672.3
5.447017 | 11684.74
5.45125 | 11697.125
5.455458 | 11709.55
5.459671 | 11721.99
5.463916 | 11734.46
5.468104 | 11746.9
5.472253 | 11759.27
5.47647 | 11771.55
5.480702 | 11783.83
5.484871 | 11796.2
5.489081 | 11808.65625
5.49331 | 11821.23
5.497495 | 11833.69
5.501696 | 11846.11
5.505935 | 11858.61
5.510147 | 11871.26
5.514293 | 11883.99
5.518494 | 11896.69
5.522712 | 11909.375
5.52691 | 11922
5.531126 | 11934.76
5.535355 | 11947.57
5.539542 | 11960.36
5.543751 | 11973.14
5.548 | 11985.84
5.55222 | 11998.44
5.556351 | 12011.06
5.560549 | 12023.81
5.564779 | 12036.53
5.568973 | 12049.19
5.573176 | 12061.71
5.577398 | 12074.24
5.581592 | 12086.95
5.58579 | 12099.67
5.59002 | 12112.29
5.594242 | 12124.94
5.598402 | 12137.63
5.602609 | 12150.41
5.606841 | 12163.24
5.610999 | 12176.08
5.615215 | 12188.94
5.619459 | 12201.74
5.623669 | 12214.52
5.627869 | 12227.35
5.632093 | 12240.33
5.636303 | 12253.3
5.640466 | 12266.2
5.644665 | 12278.92
5.648877 | 12291.67
5.653062 | 12304.53
5.657274 | 12317.41
5.661493 | 12330.25
5.665692 | 12342.96
5.669892 | 12355.68
5.674133 | 12368.39
5.67835 | 12381.09
5.682482 | 12393.8125
5.686688 | 12406.59
5.690932 | 12419.34
5.69512 | 12432.03
5.69932 | 12444.68
5.703545 | 12457.38
5.707747 | 12470.03
5.71196 | 12482.71
5.71621 | 12495.33
5.72041 | 12508.06
5.724545 | 12520.8
5.728755 | 12533.55
5.732986 | 12546.29
5.737158 | 12558.97
5.741379 | 12571.64
5.745602 | 12584.39
5.749794 | 12597.31
5.75399 | 12610.1
5.758227 | 12622.9
5.762444 | 12635.64
5.766598 | 12648.42
5.770799 | 12661.18
5.775011 | 12673.95
5.779207 | 12686.78
5.783432 | 12699.68
5.787657 | 12712.5
5.791847 | 12725.27
5.796048 | 12738.1
5.80029 | 12750.92
5.804519 | 12763.65
5.808657 | 12776.31
5.812856 | 12789.03
5.817085 | 12801.75
5.821267 | 12814.36
5.825469 | 12826.89
5.8297 | 12839.46
5.833895 | 12852.15
5.838083 | 12864.91
5.842316 | 12877.65
5.846518 | 12890.42
5.85068 | 12903.23
5.8549 | 12916
5.859128 | 12928.82
5.86329 | 12941.7
5.867506 | 12954.59
5.871745 | 12967.43
5.875967 | 12980.14
5.880167 | 12992.78
5.884395 | 13005.47
5.888608 | 13018.2
5.892759 | 13030.91
5.896961 | 13043.57
5.901187 | 13056.12
5.905369 | 13068.79
5.90958 | 13081.51
5.913797 | 13094.15
5.917988 | 13106.76
5.922187 | 13119.37
5.926437 | 13132.07
5.930651 | 13144.8
5.934778 | 13157.5
5.938975 | 13170.21
5.943214 | 13182.96
5.947407 | 13195.64
5.951618 | 13208.3
5.955847 | 13221.14
5.960034 | 13234.01
5.964246 | 13246.83
5.968494 | 13259.55
5.972702 | 13272.19
5.976851 | 13284.92
5.981055 | 13297.68
5.98528 | 13310.49
5.989456 | 13323.25
5.993679 | 13335.94
5.997902 | 13348.59
6.002092 | 13361.37
6.00629 | 13374.16
6.010522 | 13386.97
6.01474 | 13399.78
6.018898 | 13412.59
6.0231 | 13425.4375
6.027313 | 13438.3
6.031494 | 13451.16
6.035716 | 13464.11
6.039951 | 13476.99
6.044142 | 13489.77
6.048342 | 13502.65
6.052583 | 13515.55
6.056802 | 13528.4375
6.060947 | 13541.22
6.065153 | 13553.96
6.069387 | 13566.76
6.073564 | 13579.65
6.077762 | 13592.48
6.081984 | 13605.37
6.086195 | 13618.21
6.090394 | 13631.08
6.094632 | 13643.97
6.098824 | 13656.97
6.102966 | 13670.06
6.107189 | 13683.23
6.111426 | 13696.31
6.115588 | 13709.39
6.119804 | 13722.57
6.124031 | 13735.74
6.128241 | 13749
6.132463 | 13762.15
6.136693 | 13775.35
6.1409 | 13788.51
6.145055 | 13801.61
6.149247 | 13814.66
6.153478 | 13827.75
6.157678 | 13840.83
6.161889 | 13853.95
6.166098 | 13867.06
6.170282 | 13880.09
6.174472 | 13893.12
6.178725 | 13906.17
6.182951 | 13919.23
6.187082 | 13932.35
6.191277 | 13945.49
6.195504 | 13958.61
6.199691 | 13971.7
6.203912 | 13984.69
6.20814 | 13997.8
6.212339 | 14010.96
6.216542 | 14024.07
6.220783 | 14037.04
6.224994 | 14049.95
6.22915 | 14062.83
6.233356 | 14075.72
6.237582 | 14088.6
6.241747 | 14101.44
6.245969 | 14114.25
6.250206 | 14126.9
6.254403 | 14139.64
6.258593 | 14152.45
6.262819 | 14165.3
6.267031 | 14178.13
6.271192 | 14190.94
6.275404 | 14203.67
6.279622 | 14216.48
6.283797 | 14229.35
6.288008 | 14242.25
6.292236 | 14255.15
6.296439 | 14267.97
6.300645 | 14280.90625
6.304874 | 14293.93
6.309076 | 14307.05
6.313213 | 14320.11
6.317428 | 14333.17
6.321673 | 14346.14
6.325851 | 14359.17
6.330052 | 14372.22
6.33428 | 14385.32
6.338474 | 14398.39
6.342689 | 14411.31
6.346925 | 14424.14
6.351122 | 14436.97
6.355278 | 14449.87
6.359492 | 14462.79
6.363743 | 14475.75
6.367917 | 14488.6
6.372126 | 14501.53
6.376349 | 14514.49
6.380548 | 14527.43
6.384744 | 14540.35
6.388986 | 14553.24
6.393208 | 14566.17
6.397362 | 14579.15
6.401552 | 14592.14
6.405758 | 14605.08
6.409948 | 14618.06
6.414169 | 14630.99
6.418394 | 14643.93
6.422579 | 14656.9
6.426768 | 14669.97
6.431006 | 14683.13
6.435231 | 14696.21
6.439377 | 14709.24
6.443577 | 14722.33
6.447805 | 14735.51
6.451986 | 14748.67
6.456202 | 14761.82
6.460439 | 14774.86
6.464639 | 14787.99
6.468842 | 14801.11
6.473083 | 14814.16
6.47728 | 14827.18
6.481441 | 14840.19
6.485661 | 14853.16
6.489884 | 14866.12
6.494044 | 14879.06
6.498264 | 14891.94
6.502485 | 14904.88
6.506693 | 14917.75
6.510898 | 14930.64
6.515123 | 14943.55
6.519325 | 14956.53
6.523471 | 14969.53
6.527681 | 14982.48
6.531917 | 14995.42
6.536099 | 15008.49
6.540309 | 15021.67
6.544528 | 15034.8
6.548719 | 15047.91
6.552935 | 15060.97
6.557182 | 15074.13
6.561399 | 15087.22
6.565527 | 15100.32
6.569719 | 15113.52
6.573968 | 15126.76
6.578164 | 15139.84
6.582344 | 15152.95
6.586551 | 15166.09
6.590759 | 15179.34
6.594968 | 15192.58
6.599223 | 15205.63
6.603426 | 15218.78
6.607572 | 15232
6.61179 | 15245.16
6.616017 | 15258.23
6.620194 | 15271.35
6.624419 | 15284.43
6.628644 | 15297.57
6.632845 | 15310.67
6.637052 | 15323.77
6.641291 | 15336.89
6.645508 | 15350.01
6.64966 | 15363.13
6.653855 | 15376.26
6.658062 | 15389.44
6.662246 | 15402.62
6.666456 | 15415.79
6.670686 | 15428.87
6.674878 | 15441.96
6.679072 | 15455.17
6.683312 | 15468.39
6.687519 | 15481.51
6.691671 | 15494.62
6.69588 | 15507.68
6.700108 | 15520.82
6.704293 | 15534
6.708494 | 15547.05
6.712729 | 15560.11
6.716936 | 15573.06
6.721154 | 15585.97
6.725392 | 15598.88
6.72958 | 15611.73
6.733732 | 15624.56
6.737955 | 15637.33
6.742184 | 15650.01
6.746356 | 15662.71875
6.750563 | 15675.45
6.754784 | 15688.15
6.758976 | 15700.89
6.76319 | 15713.56
6.767418 | 15726.3
6.771632 | 15739.22
6.775772 | 15752.16
6.779975 | 15765.12
6.784188 | 15778.03
6.788387 | 15790.89
6.792606 | 15803.91
6.796832 | 15817.04
6.801017 | 15830.16
6.805217 | 15843.32
6.809477 | 15856.44
6.813702 | 15869.47
6.81783 | 15882.47
6.822027 | 15895.56
6.82626 | 15908.69
6.830455 | 15921.79
6.834661 | 15934.72
6.838876 | 15947.66
6.843063 | 15960.69
6.847252 | 15973.77
6.851501 | 15986.77
6.855723 | 15999.73
6.859868 | 16012.61
6.864063 | 16025.62
6.868298 | 16038.65
6.872479 | 16051.7
6.876695 | 16064.75
6.880937 | 16077.76
6.885143 | 16090.78125
6.88934 | 16103.8
6.893574 | 16116.89
6.897786 | 16130.08
6.901938 | 16143.32
6.906151 | 16156.4
6.910364 | 16169.5
6.914547 | 16182.68
6.918761 | 16196
6.922989 | 16209.31
6.927184 | 16222.45
6.931381 | 16235.61
6.935612 | 16248.91
6.939824 | 16262.15
6.943959 | 16275.41
6.948169 | 16288.69
6.952412 | 16301.9
6.956598 | 16315.06
6.960797 | 16328.16
6.965024 | 16341.23
6.969225 | 16354.37
6.973449 | 16367.37
6.977695 | 16380.25
6.981888 | 16393.19
6.986029 | 16406.16
6.990236 | 16419.03
6.994467 | 16431.91
6.998646 | 16444.76
7.002863 | 16457.64
7.007085 | 16470.6
7.011275 | 16483.64
7.015473 | 16496.71875
7.019714 | 16509.81
7.023924 | 16522.86
7.028072 | 16535.99
7.032274 | 16549.17
7.036482 | 16562.4375
7.040678 | 16575.72
7.044901 | 16588.98
7.049132 | 16602.28125
7.053323 | 16615.44
7.057521 | 16628.68
7.061761 | 16641.9
7.065991 | 16655.12
7.070134 | 16668.2
7.074324 | 16681.47
7.078549 | 16694.62
7.082737 | 16707.74
7.086939 | 16720.81
7.091182 | 16733.8
7.095386 | 16746.90625
7.099576 | 16760.04
7.103812 | 16773.08
7.108014 | 16786.12
7.112176 | 16799.22
7.116389 | 16812.26
7.120616 | 16825.4
7.124773 | 16838.55
7.128984 | 16851.75
7.133218 | 16865
7.137426 | 16878.21
7.141631 | 16891.4
7.145845 | 16904.76
7.150061 | 16918.08
7.15422 | 16931.34
7.158439 | 16944.5
7.162667 | 16957.64
7.166844 | 16970.88
7.171047 | 16984.12
7.175271 | 16997.29
7.179469 | 17010.41
7.183683 | 17023.48
7.187928 | 17036.54
7.192133 | 17049.66
7.196262 | 17062.83
7.200457 | 17075.95
7.204702 | 17089.01
7.208891 | 17102.01
7.213104 | 17115.07
7.217328 | 17128.16
7.221518 | 17141.21
7.225725 | 17154.19
7.22998 | 17166.98
7.234182 | 17179.8
7.238328 | 17192.66
7.242537 | 17205.62
7.246763 | 17218.54
7.25093 | 17231.35
7.255152 | 17244.06
7.259379 | 17256.82
7.263577 | 17269.7
7.267766 | 17282.63
7.271991 | 17295.66
7.276213 | 17308.5625
7.280375 | 17321.42
7.28458 | 17334.25
7.288789 | 17347.2
7.292974 | 17360.23
7.297193 | 17373.22
7.301431 | 17386.15
7.305629 | 17399.1
7.309826 | 17412.06
7.314065 | 17425.05
7.318279 | 17438.13
7.322421 | 17451.15
7.326621 | 17464.19
7.330843 | 17477.22
7.335017 | 17490.32
7.33922 | 17503.44
7.343446 | 17516.55
7.34766 | 17529.6
7.351875 | 17542.69
7.356114 | 17555.82
7.360314 | 17569.05
7.364451 | 17582.34
7.368663 | 17595.57
7.372911 | 17608.77
7.377084 | 17621.95
7.381302 | 17635.17
7.385534 | 17648.5
7.389732 | 17661.82
7.393945 | 17675.05
7.398183 | 17688.22
7.402384 | 17701.41
7.406529 | 17714.54
7.410728 | 17727.7
7.414951 | 17740.91
7.419147 | 17754.03125
7.423356 | 17767.21875
7.427576 | 17780.3125
7.431762 | 17793.4
7.435948 | 17806.52
7.440206 | 17819.625
7.444438 | 17832.67
7.448566 | 17845.76
7.452759 | 17858.9
7.456984 | 17871.94
7.461173 | 17885.04
7.465389 | 17898.04
7.469621 | 17911.11
7.47382 | 17924.24
7.478022 | 17937.35
7.482267 | 17950.47
7.486469 | 17963.54
7.490624 | 17976.59375
7.494833 | 17989.67
7.499059 | 18002.81
7.503221 | 18015.9
7.507442 | 18028.99
7.511679 | 18042.05
7.515875 | 18055.12
7.520071 | 18068.26
7.524295 | 18081.36
7.528506 | 18094.5
7.532669 | 18107.68
7.536884 | 18120.75
7.541103 | 18133.81
7.545276 | 18146.94
7.549487 | 18160.04
7.553714 | 18173.11
7.557922 | 18186.12
7.562133 | 18199.16
7.566372 | 18212.31
7.57058 | 18225.35
7.574707 | 18238.23
7.578912 | 18251.19
7.58316 | 18264.2
7.587343 | 18277.23
7.59153 | 18290.38
7.595736 | 18303.53125
7.599937 | 18316.7
7.604143 | 18329.76
7.608384 | 18342.75
7.612592 | 18355.95
7.616752 | 18369.3
7.62095 | 18382.58
7.625186 | 18395.67
7.629369 | 18408.66
7.633586 | 18421.69
7.637821 | 18434.8
7.642028 | 18447.87
7.646224 | 18460.92
7.650472 | 18473.9
7.65469 | 18486.83
7.658838 | 18499.81
7.663033 | 18512.74
7.667253 | 18525.75
7.671445 | 18538.81
7.675672 | 18551.81
7.67989 | 18564.78
7.684066 | 18577.79
7.688251 | 18590.84
7.692497 | 18603.96
7.696721 | 18616.98
7.700858 | 18629.9375
7.705061 | 18643.1
7.70929 | 18656.31
7.713462 | 18669.51
7.717672 | 18682.57
7.721918 | 18695.6
7.726118 | 18708.72
7.730325 | 18721.92
7.73456 | 18735.06
7.738758 | 18748.17
7.742914 | 18761.25
7.747139 | 18774.15
7.751357 | 18787.07
7.755513 | 18800.06
7.75973 | 18813.07
7.763968 | 18826.06
7.768178 | 18838.9375
7.772374 | 18851.71
7.7766 | 18864.59
7.780805 | 18877.52
7.784962 | 18890.47
7.789172 | 18903.41
7.793396 | 18916.3
7.797582 | 18929.2
7.80179 | 18942.21
7.806008 | 18955.17
7.810204 | 18968.15
7.814415 | 18981.12
7.818663 | 18994.17
7.822878 | 19007.26
7.827011 | 19020.34
7.831199 | 19033.5
7.835434 | 19046.71
7.839636 | 19059.77
7.843833 | 19072.84
7.848053 | 19086.07
7.852247 | 19099.34
7.856445 | 19112.6875
7.860701 | 19125.86
7.86491 | 19139
7.86905 | 19152.22
7.873257 | 19165.46
7.877482 | 19178.65
7.881661 | 19191.93
7.885881 | 19205.13
7.890112 | 19218.3
7.894305 | 19231.43
7.898511 | 19244.46
7.902739 | 19257.56
7.906976 | 19270.64
7.91114 | 19283.63
7.915325 | 19296.64
7.919541 | 19309.73
7.923729 | 19322.82
7.927946 | 19335.89
7.932178 | 19348.9
7.936362 | 19362.05
7.940556 | 19375.31
7.94479 | 19388.57
7.949001 | 19401.85
7.953143 | 19415.17
7.95735 | 19428.47
7.96159 | 19441.78
7.965768 | 19455.11
7.969965 | 19468.45
7.974199 | 19481.8
7.978414 | 19495.03
7.982625 | 19508.15
7.986857 | 19521.32
7.991058 | 19534.42
7.995206 | 19547.46
7.999427 | 19560.46
8.003664 | 19573.37
8.007831 | 19586.32
8.012042 | 19599.24
8.016265 | 19612.14
8.020453 | 19625.06
8.024666 | 19637.98
8.028903 | 19650.89
8.033113 | 19663.87
8.03726 | 19676.87
8.041454 | 19689.8
8.04568 | 19702.74
8.049881 | 19715.66
8.054088 | 19728.71
8.058306 | 19741.83
8.062498 | 19754.84
8.066693 | 19767.87
8.070947 | 19780.87
8.075181 | 19793.86
8.07931 | 19806.91
8.083503 | 19820.05
8.087725 | 19833.22
8.091917 | 19846.34
8.096125 | 19859.27
8.100346 | 19872.24
8.104542 | 19885.36
8.108742 | 19898.51
8.112977 | 19911.57
8.117206 | 19924.61
8.121367 | 19937.63
8.12556 | 19950.72
8.129798 | 19963.76
8.133963 | 19976.85
8.138186 | 19989.95
8.142431 | 20003
8.146636 | 20016.05
8.150834 | 20029.1
8.155051 | 20042.22
8.159264 | 20055.32
8.163422 | 20068.37
8.167626 | 20081.36
8.171844 | 20094.54
8.176024 | 20107.72
8.18022 | 20120.97
8.184447 | 20134.18
8.188647 | 20147.31
8.19285 | 20160.55
8.19709 | 20173.87
8.201302 | 20187.21875
8.20543 | 20200.58
8.209641 | 20213.90625
8.213888 | 20227.05
8.218074 | 20240.2
8.22227 | 20253.38
8.226499 | 20266.55
8.23071 | 20279.74
8.23493 | 20292.79
8.239168 | 20305.75
8.243362 | 20318.71
8.247506 | 20331.66
8.251717 | 20344.56
8.255955 | 20357.44
8.260138 | 20370.23
8.264347 | 20383.04
8.26856 | 20395.92
8.272752 | 20408.79
8.276946 | 20421.6
8.281188 | 20434.42
8.285409 | 20447.26
8.289559 | 20460.18
8.293757 | 20473.18
8.297963 | 20486.21
8.302152 | 20499.3125
8.306376 | 20512.42
8.310609 | 20525.51
8.3148 | 20538.56
8.318993 | 20551.69
8.323233 | 20564.875
8.327469 | 20577.98
8.331611 | 20591.04
8.335799 | 20604.14
8.340023 | 20617.29
8.344196 | 20630.36
8.348407 | 20643.33
8.352649 | 20656.32
8.356847 | 20669.42
8.361034 | 20682.55
8.365265 | 20695.59
8.369468 | 20708.65
8.37364 | 20721.73
8.377866 | 20734.71875
8.382102 | 20747.8
8.386266 | 20760.95
8.390461 | 20774.09
8.3947 | 20787.15
8.398936 | 20800.19
8.403138 | 20813.28125
8.407371 | 20826.46
8.411568 | 20839.7
8.415711 | 20852.875
8.419923 | 20866.02
8.424153 | 20879.19
8.428331 | 20892.43
8.432538 | 20905.77
8.436747 | 20919.13
8.440935 | 20932.37
8.445138 | 20945.57
8.44939 | 20958.79
8.453606 | 20972.05
8.457735 | 20985.32
8.461932 | 20998.61
8.466176 | 21011.78
8.470374 | 21024.82
8.474582 | 21037.86
8.478806 | 21050.95
8.483 | 21064.04
8.487209 | 21077.05
8.491462 | 21089.94
8.495672 | 21102.7
8.499814 | 21115.53
8.504016 | 21128.39
8.508242 | 21141.17
8.512416 | 21153.96
8.516638 | 21166.65
8.52086 | 21179.41
8.525051 | 21192.27
8.529243 | 21205.17
8.533473 | 21218.11
8.537695 | 21231.08
8.541852 | 21244.06
8.546055 | 21257.09
8.550269 | 21270.24
8.554442 | 21283.4
8.558659 | 21296.58
8.562902 | 21309.62
8.567099 | 21322.63
8.571296 | 21335.72
8.575538 | 21348.83
8.579757 | 21361.91
8.583911 | 21374.91
8.588114 | 21387.83
8.592343 | 21400.74
8.59652 | 21413.63
8.600715 | 21426.54
8.604942 | 21439.38
8.609159 | 21452.22
8.613362 | 21465.03125
8.617584 | 21477.87
8.621781 | 21490.73
8.625921 | 21503.62
8.630142 | 21516.48
8.634383 | 21529.27
8.638547 | 21542.17
8.642754 | 21555.15
8.646982 | 21568.25
8.651184 | 21581.3
8.655404 | 21594.23
8.659649 | 21607.16
8.663862 | 21620.2
8.668006 | 21633.28
8.672198 | 21646.38
8.676436 | 21659.48
8.680637 | 21672.49
8.684842 | 21685.5
8.689053 | 21698.46
8.693236 | 21711.47
8.697434 | 21724.62
8.701691 | 21737.75
8.705908 | 21750.76
8.710041 | 21763.72
8.714238 | 21776.7
8.718465 | 21789.72
8.722658 | 21802.77
8.726873 | 21815.68
8.731107 | 21828.65
8.735301 | 21841.65
8.7395 | 21854.57
8.743743 | 21867.39
8.747954 | 21880.19
8.752111 | 21892.99
8.756318 | 21905.89
8.760538 | 21918.79
8.76469 | 21931.66
8.768909 | 21944.56
8.773153 | 21957.44
8.777358 | 21970.3125
8.781552 | 21983.24
8.785765 | 21996.26
8.78997 | 22009.39
8.794141 | 22022.53
8.798351 | 22035.57
8.802571 | 22048.61
8.806746 | 22061.71
8.810958 | 22074.85
8.815196 | 22087.93
8.819402 | 22100.99
8.823602 | 22114.03125
8.827829 | 22127.11
8.832042 | 22140.11
8.836177 | 22153.03
8.840397 | 22165.96
8.844645 | 22178.89
8.848812 | 22191.83
8.853 | 22204.74
8.85723 | 22217.63
8.861437 | 22230.5
8.865662 | 22243.35
8.869898 | 22256.2
8.874081 | 22269.16
8.878234 | 22282.22
8.882442 | 22295.22
8.88669 | 22308.19
8.890866 | 22321.17
8.895074 | 22334.26
8.899301 | 22347.5
8.903499 | 22360.73
8.907696 | 22373.85
8.911946 | 22386.88
8.916165 | 22399.88
8.920308 | 22412.96875
8.9245 | 22426.07
8.928718 | 22439.14
8.932909 | 22452.125
8.937136 | 22465
8.941359 | 22477.82
8.94554 | 22490.65625
8.949724 | 22503.55
8.953972 | 22516.52
8.958196 | 22529.34
8.962347 | 22542.01
8.966545 | 22554.76
8.97077 | 22567.58
8.974944 | 22580.39
8.979155 | 22593.11
8.983396 | 22605.79
8.987601 | 22618.54
8.991805 | 22631.35
8.996039 | 22644.13
9.00024 | 22656.93
9.004392 | 22669.76
9.008609 | 22682.52
9.012843 | 22695.29
9.017002 | 22708.1
9.021203 | 22721
9.025439 | 22733.9
9.029651 | 22746.63
9.033846 | 22759.32
9.038075 | 22772.04
9.042281 | 22784.85
9.046438 | 22797.68
9.05065 | 22810.5
9.054875 | 22823.19
9.059058 | 22835.92
9.063262 | 22848.71
9.067485 | 22861.41
9.071684 | 22874.12
9.075903 | 22886.84
9.080152 | 22899.6
9.08435 | 22912.3
9.088458 | 22925.04
9.092652 | 22937.8
9.096912 | 22950.62
9.101117 | 22963.26
9.105294 | 22975.93
9.109512 | 22988.86
9.113721 | 23001.88
9.117924 | 23014.85
9.122172 | 23027.66
9.126379 | 23040.43
9.130528 | 23053.3
9.134744 | 23066.27
9.138972 | 23079.23
9.14314 | 23092.27
9.147369 | 23105.25
9.151592 | 23118.16
9.155791 | 23131.08
9.16 | 23144.02
9.164245 | 23157
9.168488 | 23170.08
9.172638 | 23183.04
9.176818 | 23195.86
9.181026 | 23208.68
9.18521 | 23221.57
9.189427 | 23234.39
9.19366 | 23247.17
9.197846 | 23259.9
9.202039 | 23272.74
9.206266 | 23285.61
9.210482 | 23298.43
9.214627 | 23311.23
9.218841 | 23324.08
9.22307 | 23337.05
9.227242 | 23350
9.231437 | 23362.92
9.235662 | 23375.85
9.239887 | 23388.81
9.244106 | 23401.76
9.248342 | 23414.72
9.252534 | 23427.625
9.256675 | 23440.46
9.260896 | 23453.37
9.265142 | 23466.13
9.269306 | 23478.94
9.273504 | 23491.74
9.277727 | 23504.52
9.281939 | 23517.23
9.286153 | 23529.85
9.290384 | 23542.51
9.294586 | 23555.31
9.298734 | 23568.14
9.302931 | 23580.81
9.307158 | 23593.47
9.311359 | 23606.16
9.315572 | 23619.06
9.319791 | 23631.98
9.323975 | 23644.84
9.328178 | 23657.65
9.332439 | 23670.44
9.336667 | 23683.17
9.340795 | 23695.9
9.344981 | 23708.78
9.349209 | 23721.64
9.353399 | 23734.375
9.357608 | 23746.96
9.361819451 | 23759.67
9.36599 | 23772.58
9.370176 | 23785.66
9.374429 | 23798.7
9.378668 | 23811.62
9.382819 | 23824.49
9.387019 | 23837.41
9.391252 | 23850.4375
9.395437 | 23863.52
9.399662 | 23876.47
9.403908 | 23889.18
9.408109 | 23901.81
9.412303 | 23914.35
9.416543 | 23926.88
9.420756 | 23939.48
9.42492 | 23952.13
9.429121 | 23964.63
9.433332 | 23977.07
9.437512 | 23989.51
9.441726 | 24002.07
9.445958 | 24014.65
9.450157 | 24027.17
9.454352 | 24039.73
9.458578 | 24052.44
9.462783 | 24065.1
9.466912 | 24077.83
9.471119 | 24090.54
9.475365 | 24103.33
9.479548 | 24116.18
9.483748 | 24129.03
9.487967 | 24141.93
9.492171 | 24154.8
9.4964 | 24167.64
9.500647 | 24180.26
9.504839 | 24192.93
9.508978 | 24205.57
9.513185 | 24218.27
9.517432 | 24230.85
9.521605 | 24243.28125
9.52582 | 24255.72
9.530039 | 24268.1875
9.534229 | 24280.7
9.538436 | 24293.13
9.542675 | 24305.62
9.546894 | 24318.13
9.551038 | 24330.67
9.555229 | 24343.15
9.559448 | 24355.63
9.563641 | 24368.18
9.567867 | 24380.74
9.572089 | 24393.36
9.57628 | 24405.98
9.580472 | 24418.65
9.584704 | 24431.4
9.588935 | 24444.11
9.593079 | 24456.73
9.597273 | 24469.52
9.601506 | 24482.42
9.605689 | 24495.27
9.609887 | 24508.06
9.614133 | 24520.81
9.618332 | 24533.58
9.622522 | 24546.41
9.626764 | 24559.15
9.630976 | 24571.86
9.635139 | 24584.7
9.639351 | 24597.43
9.643574 | 24610.11
9.647736 | 24622.8
9.651934 | 24635.46
9.656182 | 24648.1
9.660405 | 24660.74
9.664612 | 24673.38
9.668822 | 24686.05
9.673027 | 24698.74
9.677176 | 24711.32
9.681394 | 24723.87
9.685635 | 24736.41
9.689805 | 24749.12
9.694003 | 24761.93
9.698224 | 24774.6875
9.702414 | 24787.38
9.70662 | 24800.02
9.710872 | 24812.78
9.715085 | 24825.63
9.719212 | 24838.5
9.723403 | 24851.34375
9.727653 | 24864.17
9.73185 | 24876.9
9.73605 | 24889.61
9.74027 | 24902.39
9.744462 | 24915.19
9.748687 | 24927.9
9.75294 | 24940.43
9.757148 | 24952.91
9.761292 | 24965.42
9.765491 | 24977.95
9.769722 | 24990.43
9.773892 | 25002.79
9.778117 | 25015.08
9.782347 | 25027.36
9.786536 | 25039.77
9.790725 | 25052.21
9.79495 | 25064.63
9.799177 | 25077.03125
9.803337 | 25089.48
9.80753 | 25101.95
9.811747 | 25114.55
9.815925 | 25127.25
9.820144 | 25139.96
9.824382 | 25152.58
9.828581 | 25165.15625
9.832778 | 25177.79
9.837009 | 25190.6
9.84122 | 25203.42
9.845367 | 25216.15625
9.849558 | 25228.84
9.853776 | 25241.61
9.857965 | 25254.37
9.862172 | 25267.16
9.866403 | 25279.9
9.870628 | 25292.51
9.874833 | 25305.12
9.879074 | 25317.68
9.883284 | 25330.21875
9.887414 | 25342.73
9.891628 | 25355.21
9.895885 | 25367.54
9.900052 | 25379.9
9.904256 | 25392.26
9.908491 | 25404.71
9.912703 | 25417.18
9.916922 | 25429.51
9.921153 | 25441.84
9.925354 | 25454.33
9.929496 | 25466.88
9.933678 | 25479.42
9.9379 | 25491.95
9.942093 | 25504.4
9.946308 | 25516.91
9.950524 | 25529.49
9.954704 | 25542.14
9.958894 | 25554.91
9.963153 | 25567.5625
9.967383 | 25580.05
9.971508 | 25592.51
9.975709 | 25605.04
9.979945 | 25617.51
9.984135 | 25630.04
9.988357 | 25642.4
9.992581 | 25654.65
9.996777 | 25666.92
10.00098 | 25679.08
10.00522 | 25691.23
10.00944 | 25703.39
10.0136 | 25715.49
10.0178 | 25727.57
10.02202 | 25739.65
10.02619 | 25751.68
10.0304 | 25763.73
10.03464 | 25775.86
10.03884 | 25788.04
10.04303 | 25800.29
10.04725 | 25812.59375
10.05145 | 25824.89
10.05561 | 25837.32
10.05983 | 25849.77
10.06405 | 25862.36
10.06822 | 25874.98
10.07243 | 25887.68
10.07666 | 25900.27
10.08087 | 25912.73
10.08508 | 25925.29
10.08932 | 25937.96
10.09354 | 25950.59375
10.09767 | 25963.12
10.10187 | 25975.58
10.10612 | 25988
10.1103 | 26000.51
10.11448 | 26012.92
10.11869 | 26025.42
10.1229 | 26037.96
10.12713 | 26050.38
10.13135 | 26062.69
10.13555 | 26075.1
10.13969 | 26087.59
10.14391 | 26100.11
10.14815 | 26112.56
10.15234 | 26124.9375
10.15654 | 26137.48
10.16078 | 26150.07
10.16498 | 26162.62
10.16916 | 26175.16
10.17343 | 26187.76
10.17766 | 26200.37
10.1818 | 26213.02
10.18599 | 26225.65
10.1902 | 26238.29
10.1944 | 26250.88
10.19862 | 26263.41
10.20283 | 26275.96
10.20702 | 26288.59
10.2112 | 26301.26
10.21545 | 26313.87
10.21968 | 26326.39
10.22383 | 26338.87
10.22802 | 26351.42
10.23225 | 26364
10.23642 | 26376.57
10.24063 | 26389
10.24488 | 26401.29
10.24909 | 26413.59
10.2533 | 26425.95
10.25753 | 26438.23
10.26171 | 26450.42
10.26588 | 26462.5
10.2701 | 26474.46
10.27432 | 26486.48
10.27848 | 26498.56
10.28269 | 26510.7
10.28692 | 26522.9
10.29112 | 26535.04
10.29532 | 26547.16
10.29955 | 26559.41
10.30376 | 26571.84
10.3079 | 26584.35
10.31212 | 26596.88
10.31635 | 26609.31
10.32052 | 26621.79
10.32474 | 26634.38
10.32896 | 26646.92
10.33317 | 26659.39
10.33738 | 26671.86
10.34163 | 26684.3125
10.34584 | 26696.73
10.34998 | 26709.06
10.35416 | 26721.4
10.3584 | 26733.79
10.36261 | 26746.09
10.36681 | 26758.37
10.37102 | 26770.73
10.37521 | 26783.16
10.37941 | 26795.5
10.38366 | 26807.75
10.38788 | 26820
10.39202 | 26832.47
10.39621 | 26845.04
10.40044 | 26857.54
10.40461 | 26870.06
10.40883 | 26882.51
10.41307 | 26895
10.41727 | 26907.55
10.42145 | 26920.1
10.42569 | 26932.71
10.42993 | 26945.31
10.43409 | 26957.73
10.43828 | 26970.11
10.4425 | 26982.51
10.44668 | 26994.9
10.45089 | 27007.39
10.45514 | 27019.72
10.45932 | 27032.04
10.46351 | 27044.37
10.46775 | 27056.7
10.47196 | 27068.92
10.47611 | 27081.15
10.48033 | 27093.37
10.48456 | 27105.62
10.48873 | 27117.87
10.49292 | 27129.96
10.49716 | 27142.05
10.50138 | 27154.11
10.50559 | 27166.23
10.50983 | 27178.32
10.51401 | 27190.44
10.51815 | 27202.52
10.52237 | 27214.57
10.52662 | 27226.64
10.53078 | 27238.76
10.53499 | 27250.9
10.53921 | 27263.11
10.54341 | 27275.3
10.54762 | 27287.38
10.55185 | 27299.55
10.55606 | 27311.76
10.5602 | 27324.01
10.56441 | 27336.17
10.56864 | 27348.31
10.57283 | 27360.46
10.57704 | 27372.71
10.58127 | 27384.97
10.58546 | 27397.16
10.58966 | 27409.34
10.59392 | 27421.44
10.59814 | 27433.58
10.60227 | 27445.8
10.60645 | 27458.07
10.61068 | 27470.31
10.61488 | 27482.47
10.61909 | 27494.56
10.6233 | 27506.71
10.6275 | 27518.99
10.6317 | 27531.38
10.63592 | 27543.71
10.64016 | 27555.97
10.64432 | 27568.3
10.64852 | 27580.75
10.65276 | 27593.25
10.65691 | 27605.78
10.66113 | 27618.32
10.66539 | 27630.83
10.66959 | 27643.36
10.67378 | 27655.91
10.67801 | 27668.52
10.68223 | 27681.15
10.68639 | 27693.61
10.69059 | 27705.96875
10.6948 | 27718.44
10.69898 | 27730.91
10.70318 | 27743.37
10.70741 | 27755.7
10.71162 | 27767.86
10.71582 | 27780.11
10.72005 | 27792.48
10.72426 | 27804.81
10.72839 | 27817.12
10.7326 | 27829.34375
10.73686 | 27841.40625
10.74103 | 27853.57
10.74523 | 27865.75
10.74945 | 27877.99
10.75365 | 27890.21
10.75788 | 27902.23
10.76213 | 27914.09375
10.76632 | 27926.08
10.77045 | 27938.13
10.77466 | 27950.24
10.7789 | 27962.29
10.78308 | 27974.14
10.78729 | 27986
10.79151 | 27997.9
10.7957 | 28009.9
10.79991 | 28021.89
10.80416 | 28033.85
10.80837 | 28045.77
10.81252 | 28057.68
10.81671 | 28069.56
10.82092 | 28081.54
10.82512 | 28093.54
10.82935 | 28105.52
10.83357 | 28117.49
10.83776 | 28129.44
10.84195 | 28141.37
10.8462 | 28153.4
10.85044 | 28165.34
10.85458 | 28177.26
10.85876 | 28189.2
10.86298 | 28201.26
10.86716 | 28213.35
10.87135 | 28225.36
10.8756 | 28237.3125
10.8798 | 28249.26
10.884 | 28261.37
10.88823 | 28273.46
10.89242 | 28285.54
10.89659 | 28297.67
10.90082 | 28309.77
10.90505 | 28321.75
10.90921 | 28333.76
10.91342 | 28345.83
10.91766 | 28357.98
10.9219 | 28370.15
10.92611 | 28382.19
10.93032 | 28394.21
10.93453 | 28406.23
10.93867 | 28418.19
10.94288 | 28430.17
10.94711 | 28442.16
10.95129 | 28454.14
10.95549 | 28466.1
10.9597 | 28478
10.96389 | 28489.82
10.9681 | 28501.68
10.97235 | 28513.64
10.97656 | 28525.65
10.98069 | 28537.7
10.98487 | 28549.74
10.98911 | 28561.78125
10.99332 | 28573.81
10.99753 | 28585.90625
11.00176 | 28598.05
11.00595 | 28610.21
11.01015 | 28622.36
11.01441 | 28634.33
11.01862 | 28646.27
11.02276 | 28658.28125
11.02696 | 28670.29
11.03119 | 28682.18
11.03537 | 28693.98
11.0396 | 28705.75
11.04383 | 28717.66
11.04801 | 28729.59
11.0522 | 28741.48
11.05644 | 28753.33
11.06067 | 28765.18
11.06482 | 28777.03
11.06902 | 28788.92
11.07324 | 28800.93
11.07741 | 28812.96
11.08162 | 28824.97
11.08586 | 28836.83
11.09006 | 28848.74
11.09426 | 28860.79
11.0985 | 28872.99
11.1027 | 28885.08
11.10685 | 28897.09
11.11106 | 28909.06
11.1153 | 28921.13
11.11948 | 28933.24
11.12366 | 28945.27
11.12789 | 28957.32
11.13212 | 28969.32
11.13631 | 28981.25
11.14054 | 28993.16
11.14474 | 29005.2
11.14889 | 29017.18
11.15311 | 29029.14
11.15736 | 29040.97
11.16152 | 29052.87
11.16572 | 29064.92
11.16995 | 29076.94
11.17416 | 29088.91
11.17838 | 29100.76
11.18262 | 29112.6
11.18683 | 29124.52
11.19097 | 29136.46
11.19515 | 29148.33
11.19938 | 29160.2
11.20359 | 29171.98
11.2078 | 29183.76
11.212 | 29195.63
11.21619 | 29207.52
11.22038 | 29219.40625
11.22464 | 29231.31
11.22886 | 29243.14
11.23299 | 29255.06
11.23719 | 29267.09
11.24141 | 29279.11
11.24561 | 29291.13
11.24982 | 29303.01
11.25406 | 29314.82
11.25825 | 29326.7
11.26245 | 29338.64
11.2667 | 29350.42
11.27092 | 29362.12
11.27507 | 29373.65
11.27928 | 29385.22
11.2835 | 29396.71
11.28766 | 29408.14
11.29188 | 29419.59
11.29612 | 29430.96
11.30032 | 29442.31
11.30451 | 29453.57
11.30873 | 29464.94
11.31294 | 29476.36
11.31711 | 29487.85
11.32132 | 29499.26
11.32553 | 29510.81
11.3297 | 29522.46
11.33391 | 29534.11
11.33814 | 29545.8125
11.34235 | 29557.48
11.34655 | 29569.3125
11.35077 | 29581.16
11.35499 | 29593.01
11.35912 | 29604.84375
11.36334 | 29616.66
11.3676 | 29628.46
11.37175 | 29640.27
11.37593 | 29652.08
11.38018 | 29663.85
11.38439 | 29675.65
11.38862 | 29687.38
11.39286 | 29699.15625
11.39705 | 29710.94
11.40119 | 29722.7
11.4054 | 29734.44
11.40966 | 29746.14
11.41385 | 29757.83
11.41804 | 29769.61
11.42227 | 29781.49
11.42646 | 29793.22
11.43066 | 29804.86
11.43491 | 29816.4
11.43913 | 29827.99
11.44327 | 29839.72
11.44746 | 29851.48
11.45166 | 29863.13
11.45585 | 29874.71
11.46007 | 29886.25
11.4643 | 29897.77
11.46849 | 29909.45
11.47267 | 29921.21875
11.47691 | 29932.96
11.48115 | 29944.58
11.4853 | 29956.13
11.48949 | 29967.6875
11.49372 | 29979.34375
11.4979 | 29990.99
11.50211 | 30002.52
11.50636 | 30014
11.51056 | 30025.42
11.51477 | 30036.88
11.519 | 30048.31
11.5232 | 30059.7
11.52736 | 30071.01
11.53158 | 30082.37
11.53581 | 30093.76
11.53996 | 30105.16
11.54416 | 30116.54
11.54839 | 30127.85
11.55261 | 30139.21
11.55681 | 30150.59375
11.56103 | 30162.13
11.56524 | 30173.8
11.56938 | 30185.46
11.57359 | 30197.02
11.57783 | 30208.54
11.58201 | 30220.23
11.58621 | 30232.08
11.59044 | 30243.87
11.59463 | 30255.5
11.59886 | 30267.0625
11.60311 | 30278.62
11.6073 | 30290.15625
11.61142 | 30301.75
11.61561 | 30313.4
11.61988 | 30325
11.62407 | 30336.33
11.62825 | 30347.69
11.63246 | 30359.21
11.63668 | 30370.82
11.64089 | 30382.33
11.64515 | 30393.64
11.64935 | 30404.89
11.65349 | 30416.24
11.6577 | 30427.52
11.66194 | 30438.79
11.66611 | 30450.15
11.67034 | 30461.43
11.67457 | 30472.74
11.67876 | 30484.07
11.68296 | 30495.45
11.6872 | 30506.90625
11.69144 | 30518.44
11.69559 | 30529.86
11.69977 | 30541.32
11.70398 | 30552.82
11.70815 | 30564.31
11.71237 | 30575.77
11.71661 | 30587.12
11.7208 | 30598.5
11.72498 | 30609.89
11.72922 | 30621.3
11.73343 | 30632.63
11.73759 | 30643.92
11.7418 | 30655.22
11.74603 | 30666.57
11.75021 | 30677.92
11.7544 | 30689.22
11.75864 | 30700.49
11.76286 | 30711.68
11.76708 | 30722.93
11.7713 | 30734.12
11.7755 | 30745.27
11.77964 | 30756.36
11.78386 | 30767.38
11.7881 | 30778.34
11.79227 | 30789.36
11.79647 | 30800.43
11.80068 | 30811.55
11.80488 | 30822.68
11.80909 | 30833.74
11.81333 | 30844.86
11.81754 | 30856.17
11.82168 | 30867.59
11.82587 | 30878.99
11.8301 | 30890.40625
11.8343 | 30901.75
11.83851 | 30913.1875
11.84274 | 30924.66
11.84693 | 30936.08
11.85113 | 30947.46
11.85541 | 30958.89
11.85964 | 30970.19
11.86376 | 30981.48
11.86794 | 30992.79
11.87217 | 31004
11.87637 | 31015.23
11.88058 | 31026.33
11.8848 | 31037.48
11.88899 | 31048.7
11.89317 | 31059.89
11.89741 | 31070.97
11.90165 | 31081.96
11.90579 | 31093.09
11.90997 | 31104.32
11.91419 | 31115.68
11.91836 | 31126.98
11.92258 | 31138.28
11.92685 | 31149.55
11.93106 | 31160.90625
11.93524 | 31172.32
11.93947 | 31183.76
11.9437 | 31195.3125
11.94788 | 31206.7
11.95209 | 31217.94
11.95629 | 31229.16
11.96046 | 31240.46875
11.96466 | 31251.76
11.9689 | 31262.93
11.97311 | 31273.93
11.9773 | 31284.99
11.98153 | 31296.21
11.98574 | 31307.34375
11.98987 | 31318.46
11.99409 | 31329.53
11.99834 | 31340.58
12.00251 | 31351.68
12.00671 | 31362.77
12.01093 | 31373.86
12.01512 | 31384.93
12.01936 | 31395.89
12.02361 | 31406.75
12.0278 | 31417.68
12.03194 | 31428.65
12.03613 | 31439.63
12.04038 | 31450.49
12.04456 | 31461.28
12.04877 | 31472.12
12.05299 | 31483.08
12.05718 | 31494.11
12.06138 | 31505.11
12.06562 | 31515.97
12.06985 | 31526.86
12.07399 | 31537.82
12.07818 | 31548.82
12.0824 | 31559.86
12.0866 | 31570.89
12.09083 | 31581.86
12.09505 | 31592.75
12.09924 | 31603.59375
12.10343 | 31614.49
12.10767 | 31625.49
12.11191 | 31636.37
12.11605 | 31647.16
12.12023 | 31657.98
12.12446 | 31668.83
12.12865 | 31679.64
12.13285 | 31690.43
12.1371 | 31701.2
12.1413 | 31712.03
12.14549 | 31722.97
12.14973 | 31733.83
12.15392 | 31744.67
12.15809 | 31755.48
12.16231 | 31766.3
12.16654 | 31777.14
12.1707 | 31788.03125
12.17489 | 31798.96
12.17913 | 31809.91
12.18335 | 31820.79
12.18756 | 31831.48
12.19177 | 31842.29
12.19598 | 31853.15
12.20013 | 31864.04
12.20435 | 31874.84
12.20859 | 31885.57
12.21276 | 31896.37
12.21696 | 31907.13
12.22118 | 31917.79
12.22538 | 31928.47
12.22959 | 31939.17
12.23385 | 31949.87
12.23805 | 31960.59
12.24217 | 31971.27
12.24636 | 31981.95
12.25062 | 31992.68
12.25481 | 32003.34
12.25901 | 32014.1
12.26323 | 32024.94
12.26742 | 32035.73
12.27163 | 32046.52
12.27588 | 32057.23
12.2801 | 32067.83
12.28424 | 32078.52
12.28844 | 32089.22
12.29267 | 32099.82
12.29684 | 32110.31
12.30106 | 32120.68
12.30529 | 32131.11
12.30948 | 32141.54
12.31368 | 32151.94
12.31791 | 32162.35
12.32214 | 32172.89
12.32631 | 32183.34
12.33049 | 32193.85
12.3347 | 32204.39
12.33887 | 32214.95
12.3431 | 32225.51
12.34735 | 32236.05
12.35155 | 32246.67
12.35574 | 32257.34375
12.35997 | 32267.99
12.36419 | 32278.48
12.36834 | 32288.9375
12.37254 | 32299.39
12.37675 | 32310.05
12.38093 | 32320.74
12.38512 | 32331.38
12.38934 | 32341.96875
12.39357 | 32352.57
12.39778 | 32363.26
12.402 | 32374.02
12.40621 | 32384.79
12.41036 | 32395.59375
12.41459 | 32406.32
12.41885 | 32416.89
12.423 | 32427.53
12.42721 | 32438.25
12.43145 | 32448.96
12.43566 | 32459.59
12.43987 | 32470.06
12.44411 | 32480.52
12.44831 | 32491.16
12.45245 | 32501.83
12.45664 | 32512.46875
12.46087 | 32523.05
12.46507 | 32533.53125
12.46927 | 32544.07
12.47349 | 32554.65
12.47767 | 32565.22
12.48186 | 32575.76
12.48612 | 32586.22
12.49035 | 32596.62
12.49447 | 32607.06
12.49867 | 32617.57
12.50289 | 32628.09
12.50708 | 32638.63
12.5113 | 32649.01
12.51554 | 32659.32
12.51973 | 32669.71
12.52393 | 32680.18
12.52818 | 32690.6
12.53239 | 32700.82
12.53655 | 32710.95
12.54074 | 32721.05
12.54497 | 32731.14
12.54913 | 32741.21
12.55336 | 32751.21875
12.5576 | 32761.2
12.5618 | 32771.16
12.56599 | 32781.08
12.57021 | 32791.04
12.57442 | 32801.0625
12.57859 | 32811.15
12.5828 | 32821.18
12.58702 | 32831.2
12.59119 | 32841.25
12.59539 | 32851.45
12.59962 | 32861.65
12.60384 | 32871.71
12.60805 | 32881.8125
12.61228 | 32892
12.61649 | 32902.12
12.62062 | 32912.14
12.62482 | 32922.17
12.62907 | 32932.2
12.63326 | 32942.21
12.63745 | 32952.09
12.64166 | 32961.98
12.64586 | 32971.97
12.65008 | 32981.94
12.65431 | 32991.84
12.6585 | 33001.79
12.66265 | 33011.73
12.66686 | 33021.7
12.67111 | 33031.6875
12.67531 | 33041.57
12.6795 | 33051.55
12.68373 | 33061.48
12.68794 | 33071.3
12.69214 | 33081
12.6964 | 33090.62
12.70063 | 33100.14
12.70476 | 33109.46875
12.70895 | 32827.43