## Hoja1
PM_Li | 6.9
PM_LiCO3 | 73.9
1. Flujo de litio producido como LCE | 20000000 | t/año LCE
1. Flujo de litio producido como Li puro | 1867388.4 | t/año Li
2. Flujo salmuera concentrada
Eficiencia | 70 | %
Flujo de Li en Salmuera concentrada | 2667697.7 | t/año Li
Concentración de Litio en concentrado | 6 | %p/p
Flujo total de salmuera concentrada | 44461627.7 | t/año salmuera
3. Flujo salar
Concentracion de Litio en salar | 0.15 | %p/p
Flujo total de salmuera concentrada | 1778465107.3 | t/año salmuera
4. Flujo de agua en F0
| 7.66 | %pp Na
| 2.12 | %pp K
| 0.96 | %pp Mg
| 0.15 | %pp Li
| 15.97 | %pp Cl
| 73.14 | %pp H2O = 100 - Sum(%pp)
| 1300769379.5 | t/año agua
5. Flujo de agua evaporada piscina 1 Fev1 | 14.86 | %Ev1 (cercano por phreeqc)
| 193294329.8 | t/año agua
6. %pp de agua en F1
| 4.679736 | %pp Na
| 2.621715 | %pp K
| 1.185037 | %pp Mg
| 1.848652 | %pp Li
| 12.92483 | %pp Cl
| 76.74003 | %pp H2O = 100 - Sum(%pp)
7. Flujo de salmuera F1 | 1443151759.7 | t/año salmuera
8. Flujo de precipitados | 142019017.8 | t/año precipitados
9. Concentracion de agua en F2 | 4.020312 | %pp Na
| 2.497829 | %pp K
| 1.384716 | %pp Mg
| 2.146704 | %pp Li
| 12.77612 | %pp Cl
| 77.17432 | %pp H2O = 100 - Sum(%pp)
10. Flujo de agua evaporado en piscina 2 | 14.86 | %Ev1 (cercano por phreeqc)
| 164570792.4 | t/año agua
11. Flujo de salmuera F2 | 1221784977.0 | t/año salmuera
12. Flujo de precipitados piscina 2 | 79347764.8 | t/año precipitados
13. Concentraciòn en peso precipitados | 0.516 | moles NaCl (en relación a base càlculo)
| 0.158 | moles KCl (en relación a base càlculo)
| 56 | PM NaCl
| 74 | PM KCl
| 71.19346 | %ppNaCl
| 28.80654 | %ppKCl
| 100 | %pp total sólidos
14. Flujos de cada precipitado de piscina 2 | 56490416.2 | t/año NaCl
| 22857348.6 | t/año KCl
15. Superficie piscinas | 1.5 | kg/m2-d
| 353049004.2 | Area piscina 1 m2
| 35304.9 | Area piscina 1 ha
| 300585922.2 | Area piscina 2
| 30058.59 | Area piscina 2 ha